## Dane
skład chemiczny | [13 empty] | austenityzowanie |  | ausferryzowanie |  | Właściwości fizyczne | [6 empty] | pozostałe właściwości fizyczne
C | Si | Mn | Mg | Cu | Ni | Mo | S | P | V | Cr | Ti | Sn | Al | aust_temp | aust_czas | ausf_temp | ausf_czas | Rm | Rp02 | A5 | HB | KV | K | indeks_artykułu | HRA | HRC | przewężenie (Z), % | fracture toughness, Mpa √m | wytrzym. zmęcz.,Mpa | HV | kompletny | grubosc | zakres_grubosci | C_prod | Si_prod | Mn_prod | Mg_prod | Cu_prod | Ni_prod | Mo_prod | aust_temp_prod | aust_czas_prod | ausf_temp_prod | ausf_czas_prod | sklad_produkcyjny | obrobka_produkcyjna | zakres_produkcyjny? | jakość | uwagi | Rm_as_cast | Rp02_as_cast | A5_as_cast | HB_as_cast | K_as_cast | wydzielenia_grafitu | Rm_generated | Rp02_generated | A5_generated | HB_generated | K_generated | Rm_filled | Rp02_filled | A5_filled | HB_filled | K_filled | error | Rm_w
3.4 | 2.3 | 0.17 | 0.047 | 0.7 | 1.5 | 0.24 | 0.01 | 0.034 | 0 | 0 | 0 | 0 | 0 | 900 | 120 | 240 | 120 | 1507 | 1072 | 2.8 | 429 |  | 54.4 | 1 | [7 empty] | 25
3.4 | 2.3 | 0.17 | 0.047 | 0.7 | 1.5 | 0.24 | 0.01 | 0.034 | 0 | 0 | 0 | 0 | 0 | 900 | 120 | 270 | 120 | 1307 | 936 | 4.1 | 388 |  | 71.6 | 1 | [7 empty] | 25
3.4 | 2.3 | 0.17 | 0.047 | 0.7 | 1.5 | 0.24 | 0.01 | 0.034 | 0 | 0 | 0 | 0 | 0 | 900 | 120 | 310 | 120 | 1132 | 804 | 5.4 | 341 |  | 84.4 | 1 | [7 empty] | 25
3.4 | 2.3 | 0.17 | 0.047 | 0.7 | 1.5 | 0.24 | 0.01 | 0.034 | 0 | 0 | 0 | 0 | 0 | 900 | 120 | 360 | 120 | 1028 | 652 | 10 | 285 |  | 123.6 | 1 | [7 empty] | 25
3.52 | 2.87 | 0.22 | 0.051 | 0.73 | 1.55 | 0 | 0.017 | 0.65 | 0 | 0 | 0 | 0 | 0 | 850 | 120 | 390 | 90 | 1064.9 |  | 15.4 |  |  |  | 2 |  | 31.4 | [5 empty] | 25
3.52 | 2.87 | 0.22 | 0.051 | 0.73 | 1.55 | 0 | 0.017 | 0.65 | 0 | 0 | 0 | 0 | 0 | 840 | 120 | 380 | 90 | 1032.6 |  | 15.7 |  |  |  | 2 |  | 26.7 | [5 empty] | 25
3.52 | 2.87 | 0.22 | 0.051 | 0.73 | 1.55 | 0 | 0.017 | 0.65 | 0 | 0 | 0 | 0 | 0 | 890 | 120 | 350 | 120 | 1168.8 |  | 12.3 |  |  |  | 2 |  | 37.21252 | [5 empty] | 25
3.52 | 2.87 | 0.22 | 0.051 | 0.73 | 1.55 | 0 | 0.017 | 0.65 | 0 | 0 | 0 | 0 | 0 | 880 | 120 | 340 | 120 | 1002.7 |  | 9.7 |  |  |  | 2 |  | 31.16861 | [5 empty] | 25
3.52 | 2.87 | 0.22 | 0.051 | 0.73 | 1.55 | 0 | 0.017 | 0.65 | 0 | 0 | 0 | 0 | 0 | 900 | 120 | 330 | 120 | 1259.7 |  | 13.4 |  |  |  | 2 |  | 39.65591 | [5 empty] | 25
3.52 | 2.87 | 0.22 | 0.051 | 0.73 | 1.55 | 0 | 0.017 | 0.65 | 0 | 0 | 0 | 0 | 0 | 910 | 120 | 320 | 120 | 1310 |  | 7.7 |  |  |  | 2 |  | 39.18035 | [5 empty] | 25
3.52 | 2.87 | 0.22 | 0.051 | 0.73 | 1.55 | 0 | 0.017 | 0.65 | 0 | 0 | 0 | 0 | 0 | 950 | 120 | 290 | 180 | 1428.6 |  | 5.7 |  |  |  | 2 |  | 42.38411 | [5 empty] | 25
3.52 | 2.87 | 0.22 | 0.051 | 0.73 | 1.55 | 0 | 0.017 | 0.65 | 0 | 0 | 0 | 0 | 0 | 940 | 120 | 280 | 180 | 1425.5 |  | 4.9 |  |  |  | 2 |  | 43.24931 | [5 empty] | 25
3.65 | 2.59 | 0.18 | 0.06 | 0 | 0 | 0 | 0.014 | 0.052 | 0 | 0 | 0 | 0 | 0 | 900 | 60 | 300 | 32 | 1443 | 1030 | 4 | 376 | 7.033333 |  | 3 | [7 empty] | 25 | [17 empty] | 507 |  | 12.1 |  | 106 | 112
3.65 | 2.59 | 0.18 | 0.06 | 0 | 0 | 0 | 0.014 | 0.052 | 0 | 0 | 0 | 0 | 0 | 900 | 60 | 300 | 64 | 1462 | 1146 | 4 | 396 | 6.466667 |  | 3 | [7 empty] | 25 | [17 empty] | 507 |  | 12.1 |  | 106 | 112
3.65 | 2.59 | 0.18 | 0.06 | 0 | 0 | 0 | 0.014 | 0.052 | 0 | 0 | 0 | 0 | 0 | 900 | 60 | 400 | 32 | 984 | 711 | 13 | 259 | 14 |  | 3 | [7 empty] | 25 | [17 empty] | 507 |  | 12.1 |  | 106 | 112
3.65 | 2.59 | 0.18 | 0.06 | 0 | 0 | 0 | 0.014 | 0.052 | 0 | 0 | 0 | 0 | 0 | 900 | 60 | 400 | 64 | 947 | 717 | 8 | 258 | 13 |  | 3 | [7 empty] | 25 | [17 empty] | 507 |  | 12.1 |  | 106 | 112
3.56 | 2.4 | 0.2 | 0.04 | 0.6 | 1.4 | 0.31 | 0.014 | 0.039 | 0 | 0 | 0 | 0 | 0 | 900 | 120 | 300 | 120 | 1361 | 1111 | 4.6 | 388 |  |  | 5 | [7 empty] | 25 | [17 empty] | 759 | 522 | 3.7 | 269
3.56 | 2.4 | 0.2 | 0.04 | 0.6 | 1.4 | 0.31 | 0.014 | 0.039 | 0 | 0 | 0 | 0 | 0 | 900 | 120 | 380 | 120 | 1001 | 772 | 7.9 | 311 |  |  | 5 | [7 empty] | 25 | [17 empty] | 759 | 522 | 3.7 | 269
3.5 | 2.54 | 0.16 | 0.047 | 0.5 | 1.4 | 0.24 | 0.013 | 0.041 | 0 | 0.026 | 0 | 0 | 0 | 950 | 180 | 240 | 150 | 1507 | 1072 | 3 | 415 |  | 54 | 6 | [7 empty] | 25 | [22 empty] | 200
3.5 | 2.54 | 0.16 | 0.047 | 0.5 | 1.4 | 0.24 | 0.013 | 0.041 | 0 | 0.026 | 0 | 0 | 0 | 950 | 180 | 270 | 150 | 1372 | 936 | 4 | 388 |  | 72 | 6 | [7 empty] | 25 | [22 empty] | 200
3.5 | 2.54 | 0.16 | 0.047 | 0.5 | 1.4 | 0.24 | 0.013 | 0.041 | 0 | 0.026 | 0 | 0 | 0 | 950 | 180 | 310 | 150 | 1132 | 804 | 5 | 331 |  | 84 | 6 | [7 empty] | 25 | [22 empty] | 200
3.5 | 2.54 | 0.16 | 0.047 | 0.5 | 1.4 | 0.24 | 0.013 | 0.041 | 0 | 0.026 | 0 | 0 | 0 | 950 | 180 | 360 | 150 | 1028 | 652 | 10 | 283 |  | 124 | 6 | [7 empty] | 25 | [22 empty] | 200
3.55 | 2.55 | 0.31 | 0.063 | 0 | 1.56 | 0 | 0.009 | 0.025 | 0 | 0 | 0 | 0 | 0 | 920 | 120 | 260 | 120 | 1343 | 1343 | 2 | 452 | 6.8 |  | 7 | [7 empty] | 25 | [17 empty] | 701 | 478 | 6.9 | 202
3.55 | 2.55 | 0.31 | 0.063 | 0 | 1.56 | 0 | 0.009 | 0.025 | 0 | 0 | 0 | 0 | 0 | 920 | 120 | 300 | 30 | 1065 | 835 | 1.4 | 437 | 5.5 |  | 7 | [7 empty] | 25 | [17 empty] | 701 | 478 | 6.9 | 202
3.55 | 2.55 | 0.31 | 0.063 | 0 | 1.56 | 0 | 0.009 | 0.025 | 0 | 0 | 0 | 0 | 0 | 920 | 120 | 300 | 120 | 1381 | 1017 | 3.9 | 392 | 8.1 |  | 7 | [7 empty] | 25 | [17 empty] | 701 | 478 | 6.9 | 202
3.55 | 2.55 | 0.31 | 0.063 | 0 | 1.56 | 0 | 0.009 | 0.025 | 0 | 0 | 0 | 0 | 0 | 920 | 120 | 330 | 30 | 1201 | 779 | 2.4 | 375 | 6.3 |  | 7 | [7 empty] | 25 | [17 empty] | 701 | 478 | 6.9 | 202
3.55 | 2.55 | 0.31 | 0.063 | 0 | 1.56 | 0 | 0.009 | 0.025 | 0 | 0 | 0 | 0 | 0 | 920 | 120 | 330 | 120 | 1255 | 968 | 4.2 | 371 | 9.9 |  | 7 | [7 empty] | 25 | [17 empty] | 701 | 478 | 6.9 | 202
3.55 | 2.55 | 0.31 | 0.063 | 0 | 1.56 | 0 | 0.009 | 0.025 | 0 | 0 | 0 | 0 | 0 | 920 | 120 | 360 | 90 | 1068 | 783 | 6 | 325 | 10.7 |  | 7 | [7 empty] | 25 | [17 empty] | 701 | 478 | 6.9 | 202
3.55 | 2.55 | 0.31 | 0.063 | 0 | 1.56 | 0 | 0.009 | 0.025 | 0 | 0 | 0 | 0 | 0 | 920 | 120 | 380 | 90 | 960 | 681 | 4.9 | 285 | 11.5 |  | 7 | [7 empty] | 25 | [17 empty] | 701 | 478 | 6.9 | 202
3.55 | 2.55 | 0.31 | 0.063 | 0 | 1.56 | 0 | 0.009 | 0.025 | 0 | 0 | 0 | 0 | 0 | 920 | 120 | 400 | 90 | 950 | 597 | 7.8 | 270 | 11.9 |  | 7 | [7 empty] | 25 | [17 empty] | 701 | 478 | 6.9 | 202
3.57 | 2.22 | 0.23 | 0.045 | 0.001 | 0.12 | 0 | 0.011 | 0.026 | 0 | 0.03 | 0 | 0 | 0 | 900 | 60 | 250 | 30 | 997 | 795 | 1.9 |  |  |  | 8 | 75 | [6 empty] | 25
3.57 | 2.22 | 0.23 | 0.045 | 0.001 | 0.12 | 0 | 0.011 | 0.026 | 0 | 0.03 | 0 | 0 | 0 | 900 | 60 | 250 | 60 | 1139 | 957 | 2.4 |  |  |  | 8 | 80 | [6 empty] | 25
3.57 | 2.22 | 0.23 | 0.045 | 0.001 | 0.12 | 0 | 0.011 | 0.026 | 0 | 0.03 | 0 | 0 | 0 | 900 | 60 | 250 | 90 | 1124 | 927 | 2.8 |  |  |  | 8 | 79 | [6 empty] | 25
3.57 | 2.22 | 0.23 | 0.045 | 0.001 | 0.12 | 0 | 0.011 | 0.026 | 0 | 0.03 | 0 | 0 | 0 | 900 | 60 | 250 | 120 | 1116 | 906 | 2.8 |  |  |  | 8 | 78 | [6 empty] | 25
3.57 | 2.22 | 0.23 | 0.045 | 0.001 | 0.12 | 0 | 0.011 | 0.026 | 0 | 0.03 | 0 | 0 | 0 | 900 | 60 | 300 | 30 | 831 | 693 | 3.7 |  |  |  | 8 | 69 | [6 empty] | 25
3.57 | 2.22 | 0.23 | 0.045 | 0.001 | 0.12 | 0 | 0.011 | 0.026 | 0 | 0.03 | 0 | 0 | 0 | 900 | 60 | 300 | 60 | 983 | 806 | 4.2 |  |  |  | 8 | 73 | [6 empty] | 25
3.57 | 2.22 | 0.23 | 0.045 | 0.001 | 0.12 | 0 | 0.011 | 0.026 | 0 | 0.03 | 0 | 0 | 0 | 900 | 60 | 300 | 90 | 965 | 759 | 4.8 |  |  |  | 8 | 71 | [6 empty] | 25
3.57 | 2.22 | 0.23 | 0.045 | 0.001 | 0.12 | 0 | 0.011 | 0.026 | 0 | 0.03 | 0 | 0 | 0 | 900 | 60 | 300 | 120 | 976 | 788 | 4.7 |  |  |  | 8 | 72 | [6 empty] | 25
3.57 | 2.22 | 0.23 | 0.045 | 0.001 | 0.12 | 0 | 0.011 | 0.026 | 0 | 0.03 | 0 | 0 | 0 | 900 | 60 | 350 | 30 | 724 | 539 | 5.9 |  |  |  | 8 | 65 | [6 empty] | 25
3.57 | 2.22 | 0.23 | 0.045 | 0.001 | 0.12 | 0 | 0.011 | 0.026 | 0 | 0.03 | 0 | 0 | 0 | 900 | 60 | 350 | 60 | 871 | 691 | 6.7 |  |  |  | 8 | 69 | [6 empty] | 25
3.57 | 2.22 | 0.23 | 0.045 | 0.001 | 0.12 | 0 | 0.011 | 0.026 | 0 | 0.03 | 0 | 0 | 0 | 900 | 60 | 350 | 90 | 849 | 673 | 7.2 |  |  |  | 8 | 68 | [6 empty] | 25
3.57 | 2.22 | 0.23 | 0.045 | 0.001 | 0.12 | 0 | 0.011 | 0.026 | 0 | 0.03 | 0 | 0 | 0 | 900 | 60 | 350 | 120 | 861 | 687 | 7.1 |  |  |  | 8 | 67 | [6 empty] | 25
3.55 | 2.1 | 0.18 | 0.038 | 0.49 | 0.22 | 0 | 0.009 | 0.024 | 0 | 0.03 | 0 | 0 | 0 | 900 | 60 | 250 | 30 | 1039 | 834 | 1.5 |  |  |  | 8 | 76 | [6 empty] | 25
3.55 | 2.1 | 0.18 | 0.038 | 0.49 | 0.22 | 0 | 0.009 | 0.024 | 0 | 0.03 | 0 | 0 | 0 | 900 | 60 | 250 | 60 | 1181 | 995 | 2.1 |  |  |  | 8 | 82 | [6 empty] | 25
3.55 | 2.1 | 0.18 | 0.038 | 0.49 | 0.22 | 0 | 0.009 | 0.024 | 0 | 0.03 | 0 | 0 | 0 | 900 | 60 | 250 | 90 | 1162 | 967 | 2.4 |  |  |  | 8 | 80 | [6 empty] | 25
3.55 | 2.1 | 0.18 | 0.038 | 0.49 | 0.22 | 0 | 0.009 | 0.024 | 0 | 0.03 | 0 | 0 | 0 | 900 | 60 | 250 | 120 | 1168 | 978 | 2.3 |  |  |  | 8 | 79 | [6 empty] | 25
3.55 | 2.1 | 0.18 | 0.038 | 0.49 | 0.22 | 0 | 0.009 | 0.024 | 0 | 0.03 | 0 | 0 | 0 | 900 | 60 | 300 | 30 | 873 | 685 | 3.1 |  |  |  | 8 | 71 | [6 empty] | 25
3.55 | 2.1 | 0.18 | 0.038 | 0.49 | 0.22 | 0 | 0.009 | 0.024 | 0 | 0.03 | 0 | 0 | 0 | 900 | 60 | 300 | 60 | 1017 | 825 | 3.5 |  |  |  | 8 | 74 | [6 empty] | 25
3.55 | 2.1 | 0.18 | 0.038 | 0.49 | 0.22 | 0 | 0.009 | 0.024 | 0 | 0.03 | 0 | 0 | 0 | 900 | 60 | 300 | 90 | 1034 | 858 | 3.7 |  |  |  | 8 | 72 | [6 empty] | 25
3.55 | 2.1 | 0.18 | 0.038 | 0.49 | 0.22 | 0 | 0.009 | 0.024 | 0 | 0.03 | 0 | 0 | 0 | 900 | 60 | 300 | 120 | 1030 | 851 | 3.8 |  |  |  | 8 | 73 | [6 empty] | 25
3.55 | 2.1 | 0.18 | 0.038 | 0.49 | 0.22 | 0 | 0.009 | 0.024 | 0 | 0.03 | 0 | 0 | 0 | 900 | 60 | 350 | 30 | 778 | 591 | 5.2 |  |  |  | 8 | 68 | [6 empty] | 25
3.55 | 2.1 | 0.18 | 0.038 | 0.49 | 0.22 | 0 | 0.009 | 0.024 | 0 | 0.03 | 0 | 0 | 0 | 900 | 60 | 350 | 60 | 928 | 735 | 5.8 |  |  |  | 8 | 72 | [6 empty] | 25
3.55 | 2.1 | 0.18 | 0.038 | 0.49 | 0.22 | 0 | 0.009 | 0.024 | 0 | 0.03 | 0 | 0 | 0 | 900 | 60 | 350 | 90 | 921 | 733 | 5.9 |  |  |  | 8 | 70 | [6 empty] | 25
3.55 | 2.1 | 0.18 | 0.038 | 0.49 | 0.22 | 0 | 0.009 | 0.024 | 0 | 0.03 | 0 | 0 | 0 | 900 | 60 | 350 | 120 | 907 | 716 | 6 |  |  |  | 8 | 69 | [6 empty] | 25
3.56 | 2.14 | 0.18 | 0.042 | 0.002 | 0.45 | 0 | 0.008 | 0.023 | 0 | 0.02 | 0 | 0 | 0 | 900 | 60 | 250 | 30 | 1010 | 815 | 1.7 |  |  |  | 8 | 75.5 | [6 empty] | 25
3.56 | 2.14 | 0.18 | 0.042 | 0.002 | 0.45 | 0 | 0.008 | 0.023 | 0 | 0.02 | 0 | 0 | 0 | 900 | 60 | 250 | 60 | 1156 | 985 | 2.2 |  |  |  | 8 | 81 | [6 empty] | 25
3.56 | 2.14 | 0.18 | 0.042 | 0.002 | 0.45 | 0 | 0.008 | 0.023 | 0 | 0.02 | 0 | 0 | 0 | 900 | 60 | 250 | 90 | 1160 | 945 | 2.6 |  |  |  | 8 | 79.5 | [6 empty] | 25
3.56 | 2.14 | 0.18 | 0.042 | 0.002 | 0.45 | 0 | 0.008 | 0.023 | 0 | 0.02 | 0 | 0 | 0 | 900 | 60 | 250 | 120 | 1121 | 942 | 2.6 |  |  |  | 8 | 79 | [6 empty] | 25
3.56 | 2.14 | 0.18 | 0.042 | 0.002 | 0.45 | 0 | 0.008 | 0.023 | 0 | 0.02 | 0 | 0 | 0 | 900 | 60 | 300 | 30 | 852 | 667 | 3.5 |  |  |  | 8 | 69.5 | [6 empty] | 25
3.56 | 2.14 | 0.18 | 0.042 | 0.002 | 0.45 | 0 | 0.008 | 0.023 | 0 | 0.02 | 0 | 0 | 0 | 900 | 60 | 300 | 60 | 1003 | 822 | 3.9 |  |  |  | 8 | 73.5 | [6 empty] | 25
3.56 | 2.14 | 0.18 | 0.042 | 0.002 | 0.45 | 0 | 0.008 | 0.023 | 0 | 0.02 | 0 | 0 | 0 | 900 | 60 | 300 | 90 | 1018 | 828 | 4.3 |  |  |  | 8 | 71.5 | [6 empty] | 25
3.56 | 2.14 | 0.18 | 0.042 | 0.002 | 0.45 | 0 | 0.008 | 0.023 | 0 | 0.02 | 0 | 0 | 0 | 900 | 60 | 300 | 120 | 997 | 805 | 4.4 |  |  |  | 8 | 72.5 | [6 empty] | 25
3.56 | 2.14 | 0.18 | 0.042 | 0.002 | 0.45 | 0 | 0.008 | 0.023 | 0 | 0.02 | 0 | 0 | 0 | 900 | 60 | 350 | 30 | 757 | 565 | 5.5 |  |  |  | 8 | 67 | [6 empty] | 25
3.56 | 2.14 | 0.18 | 0.042 | 0.002 | 0.45 | 0 | 0.008 | 0.023 | 0 | 0.02 | 0 | 0 | 0 | 900 | 60 | 350 | 60 | 905 | 711 | 6.5 |  |  |  | 8 | 71 | [6 empty] | 25
3.56 | 2.14 | 0.18 | 0.042 | 0.002 | 0.45 | 0 | 0.008 | 0.023 | 0 | 0.02 | 0 | 0 | 0 | 900 | 60 | 350 | 90 | 889 | 698 | 6.9 |  |  |  | 8 | 69 | [6 empty] | 25
3.56 | 2.14 | 0.18 | 0.042 | 0.002 | 0.45 | 0 | 0.008 | 0.023 | 0 | 0.02 | 0 | 0 | 0 | 900 | 60 | 350 | 120 | 898 | 702 | 6.6 |  |  |  | 8 | 68 | [6 empty] | 25
3.5 | 2.5 | 0.3 | 0.055 | 0.8 | 0.95 | 0.291 | 0.008 | 0.042 | 0 | 0.05 | 0 | 0 | 0.03 | 860 | 60 | 320 | 30 | [5 empty] | 24 | 10 | [7 empty] | 25 | [22 empty] | 100
3.5 | 2.5 | 0.3 | 0.055 | 0.8 | 0.95 | 0.291 | 0.008 | 0.042 | 0 | 0.05 | 0 | 0 | 0.03 | 860 | 60 | 320 | 60 | [5 empty] | 62 | 10 | [7 empty] | 25 | [22 empty] | 100
3.5 | 2.5 | 0.3 | 0.055 | 0.8 | 0.95 | 0.291 | 0.008 | 0.042 | 0 | 0.05 | 0 | 0 | 0.03 | 860 | 60 | 320 | 90 | [5 empty] | 72 | 10 | [7 empty] | 25 | [22 empty] | 100
3.5 | 2.5 | 0.3 | 0.055 | 0.8 | 0.95 | 0.291 | 0.008 | 0.042 | 0 | 0.05 | 0 | 0 | 0.03 | 860 | 60 | 320 | 120 | [5 empty] | 95 | 10 | [7 empty] | 25 | [22 empty] | 100
3.5 | 2.5 | 0.3 | 0.055 | 0.8 | 0.95 | 0.291 | 0.008 | 0.042 | 0 | 0.05 | 0 | 0 | 0.03 | 860 | 60 | 320 | 150 | [5 empty] | 111 | 10 | [7 empty] | 25 | [22 empty] | 100
3.5 | 2.5 | 0.3 | 0.055 | 0.8 | 0.95 | 0.291 | 0.008 | 0.042 | 0 | 0.05 | 0 | 0 | 0.03 | 860 | 60 | 320 | 180 | [5 empty] | 84 | 10 | [7 empty] | 25 | [22 empty] | 100
3.5 | 2.5 | 0.3 | 0.055 | 0.8 | 0.95 | 0.291 | 0.008 | 0.042 | 0 | 0.05 | 0 | 0 | 0.03 | 860 | 60 | 320 | 300 | [5 empty] | 93 | 10 | [7 empty] | 25 | [22 empty] | 100
3.5 | 2.5 | 0.3 | 0.055 | 0.8 | 0.95 | 0.291 | 0.008 | 0.042 | 0 | 0.05 | 0 | 0 | 0.03 | 860 | 60 | 400 | 60 | [5 empty] | 12.5 | 10 | [7 empty] | 25 | [22 empty] | 100
3.5 | 2.5 | 0.3 | 0.055 | 0.8 | 0.95 | 0.291 | 0.008 | 0.042 | 0 | 0.05 | 0 | 0 | 0.03 | 860 | 60 | 400 | 120 | [5 empty] | 16.2 | 10 | [7 empty] | 25 | [22 empty] | 100
3.5 | 2.5 | 0.3 | 0.055 | 0.8 | 0.95 | 0.291 | 0.008 | 0.042 | 0 | 0.05 | 0 | 0 | 0.03 | 860 | 60 | 400 | 150 | [5 empty] | 16.2 | 10 | [7 empty] | 25 | [22 empty] | 100
3.5 | 2.5 | 0.3 | 0.055 | 0.8 | 0.95 | 0.291 | 0.008 | 0.042 | 0 | 0.05 | 0 | 0 | 0.03 | 860 | 60 | 400 | 180 | [5 empty] | 16.2 | 10 | [7 empty] | 25 | [22 empty] | 100
3.5 | 2.5 | 0.3 | 0.055 | 0.8 | 0.95 | 0.291 | 0.008 | 0.042 | 0 | 0.05 | 0 | 0 | 0.03 | 860 | 60 | 400 | 300 | [5 empty] | 17 | 10 | [7 empty] | 25 | [22 empty] | 100
3.65 | 2.52 | 0.45 | 0.039 | 1.08 | 0.02 | 0 | 0.02 | 0.049 | 0 | 0.03 | 0 | 0 | 0 | 900 | 60 | 275 | 30 | 1171 | 774 | 1.89 | 398 |  |  | 11 | [7 empty] | 25 | [17 empty] | 706 | 475 | 3.65 | 246
3.65 | 2.52 | 0.45 | 0.039 | 1.08 | 0.02 | 0 | 0.02 | 0.049 | 0 | 0.03 | 0 | 0 | 0 | 900 | 60 | 275 | 45 | 1291 | 977 | 2.32 | 417 |  |  | 11 | [7 empty] | 25 | [17 empty] | 706 | 475 | 3.65 | 246
3.65 | 2.52 | 0.45 | 0.039 | 1.08 | 0.02 | 0 | 0.02 | 0.049 | 0 | 0.03 | 0 | 0 | 0 | 900 | 60 | 275 | 60 | 1247 | 1036 | 2.35 | 419 |  |  | 11 | [7 empty] | 25 | [17 empty] | 706 | 475 | 3.65 | 246
3.744 | 2.792 | 0.205 | 0.042 | 0.597 | 0.606 | 0 | 0.014 | 0.043 | 0 | 0 | 0 | 0 | 0 | 900 | 90 | 300 | 120 | 1433.9 | 1092.2 | 6.9 | 408 |  | 92.8 | 12 | [7 empty] | 13 | [22 empty] | 162
3.744 | 2.792 | 0.205 | 0.042 | 0.597 | 0.606 | 0 | 0.014 | 0.043 | 0 | 0 | 0 | 0 | 0 | 900 | 90 | 360 | 90 | 1115.1 | 871.6 | 14 | 316 |  | 103.8 | 12 | [7 empty] | 13 | [22 empty] | 162
3.744 | 2.792 | 0.205 | 0.042 | 0.597 | 0.606 | 0 | 0.014 | 0.043 | 0 | 0 | 0 | 0 | 0 | 900 | 90 | 360 | 36 | 1134.5 | 854.4 | 12.5 | 331 |  | 97.8 | 12 | [7 empty] | 13 | [22 empty] | 162
3.5 | 2.86 | 0.46 | 0.056 | 0 | 0 | 0 | 0.02 | 0.033 | 0 | 0 | 0 | 0 | 0 | 900 | 90 | 370 | 60 | 1071 | 781 | 6.5 |  |  | 60 | 13 |  | 33.93 | [5 empty] | 25 | [17 empty] | 498 | 443 | 9.64 |  | 40.7 | 238
3.5 | 2.86 | 0.46 | 0.056 | 0 | 0 | 0 | 0.02 | 0.033 | 0 | 0 | 0 | 0 | 0 | 900 | 90 | 370 | 90 | 1058 | 774 | 7.7 |  |  | 61 | 13 |  | 33.32 | [5 empty] | 25 | [17 empty] | 498 | 443 | 9.64 |  | 40.7 | 238
3.5 | 2.86 | 0.46 | 0.056 | 0 | 0 | 0 | 0.02 | 0.033 | 0 | 0 | 0 | 0 | 0 | 900 | 90 | 370 | 180 | 1129 | 817 | 6.66 |  |  | 65 | 13 |  | 33 | [5 empty] | 25 | [17 empty] | 498 | 443 | 9.64 |  | 40.7 | 238
3.5 | 2.86 | 0.46 | 0.056 | 0 | 0 | 0 | 0.02 | 0.033 | 0 | 0 | 0 | 0 | 0 | 900 | 90 | 370 | 200 | 1149 | 828 | 6.4 |  |  | 61 | 13 |  | 33.2 | [5 empty] | 25 | [17 empty] | 498 | 443 | 9.64 |  | 40.7 | 238
3.5 | 2.87 | 0.061 | 0.05414865 | 0.7 | 0.5 | 0.137 | 0.009 | 0.025 | 0 | 0 | 0 | 0 | 0 | 900 | 90 | 370 | 60 | 1210 | 861 | 7.7 |  |  | 71.33 | 13 |  | 35.33 | [5 empty] | 25 | [17 empty] | 706 | 490 | 4.19 |  | 8.75 | 240
3.5 | 2.87 | 0.061 | 0.05414865 | 0.7 | 0.5 | 0.137 | 0.009 | 0.025 | 0 | 0 | 0 | 0 | 0 | 900 | 90 | 370 | 90 | 1180 | 843 | 7.68 |  |  | 80.33 | 13 |  | 34.69 | [5 empty] | 25 | [17 empty] | 706 | 490 | 4.19 |  | 8.75 | 240
3.5 | 2.87 | 0.061 | 0.05414865 | 0.7 | 0.5 | 0.137 | 0.009 | 0.025 | 0 | 0 | 0 | 0 | 0 | 900 | 90 | 370 | 180 | 1169 | 834 | 6.8 |  |  | 84.3 | 13 |  | 33.37 | [5 empty] | 25 | [17 empty] | 706 | 490 | 4.19 |  | 8.75 | 240
3.5 | 2.87 | 0.061 | 0.05414865 | 0.7 | 0.5 | 0.137 | 0.009 | 0.025 | 0 | 0 | 0 | 0 | 0 | 900 | 90 | 370 | 200 | 1203 | 858 | 6.5 |  |  | 82.33 | 13 |  | 34.88 | [5 empty] | 25 | [17 empty] | 706 | 490 | 4.19 |  | 8.75 | 240
3.7 | 2.82 | 0.066 | 0.05414865 | 0.7 | 0.7 | 0.136 | 0.004 | 0.027 | 0 | 0 | 0 | 0 | 0 | 900 | 90 | 370 | 60 | 1137 | 821 | 5.7 |  |  | 79 | 13 |  | 33.61 | [5 empty] | 25 | [17 empty] | 729 | 496 | 2.63 |  | 10.2 | 224
3.7 | 2.82 | 0.066 | 0.05414865 | 0.7 | 0.7 | 0.136 | 0.004 | 0.027 | 0 | 0 | 0 | 0 | 0 | 900 | 90 | 370 | 90 | 1086 | 784 | 6.86 |  |  | 80 | 13 |  | 33.44 | [5 empty] | 25 | [17 empty] | 729 | 496 | 2.63 |  | 10.2 | 224
3.7 | 2.82 | 0.066 | 0.05414865 | 0.7 | 0.7 | 0.136 | 0.004 | 0.027 | 0 | 0 | 0 | 0 | 0 | 900 | 90 | 370 | 180 | 1149 | 828 | 6.88 |  |  | 85 | 13 |  | 33.55 | [5 empty] | 25 | [17 empty] | 729 | 496 | 2.63 |  | 10.2 | 224
3.7 | 2.82 | 0.066 | 0.05414865 | 0.7 | 0.7 | 0.136 | 0.004 | 0.027 | 0 | 0 | 0 | 0 | 0 | 900 | 90 | 370 | 200 | 1172 | 830 | 5.49 |  |  | 82 | 13 |  | 33.67 | [5 empty] | 25 | [17 empty] | 729 | 496 | 2.63 |  | 10.2 | 224
3.6 | 2.75 | 0.114 | 0.05414865 | 0.65 | 0.97 | 0.119 | 0.007 | 0.029 | 0 | 0 | 0 | 0 | 0 | 900 | 90 | 370 | 60 | 1167 | 833 | 6.5 |  |  | 67 | 13 |  | 34.9 | [5 empty] | 25 | [17 empty] | 763 | 505 | 2.58 |  | 8.3 | 215
3.6 | 2.75 | 0.114 | 0.05414865 | 0.65 | 0.97 | 0.119 | 0.007 | 0.029 | 0 | 0 | 0 | 0 | 0 | 900 | 90 | 370 | 90 | 1149 | 828 | 6.7 |  |  | 84 | 13 |  | 34 | [5 empty] | 25 | [17 empty] | 763 | 505 | 2.58 |  | 8.3 | 215
3.6 | 2.75 | 0.114 | 0.05414865 | 0.65 | 0.97 | 0.119 | 0.007 | 0.029 | 0 | 0 | 0 | 0 | 0 | 900 | 90 | 370 | 180 | 1180 | 867 | 10 |  |  | 71.67 | 13 |  | 34.1 | [5 empty] | 25 | [17 empty] | 763 | 505 | 2.58 |  | 8.3 | 215
3.6 | 2.75 | 0.114 | 0.05414865 | 0.65 | 0.97 | 0.119 | 0.007 | 0.029 | 0 | 0 | 0 | 0 | 0 | 900 | 90 | 370 | 200 | 1186 | 888 | 8.04 |  |  | 71.66 | 13 |  | 34.6 | [5 empty] | 25 | [17 empty] | 763 | 505 | 2.58 |  | 8.3 | 215
3.52 | 2.8 | 0.073 | 0.03858108 | 0.7 | 1.03 | 0.131 | 0.003 | 0.023 | 0 | 0 | 0 | 0 | 0 | 900 | 90 | 370 | 60 | 1154 | 831 | 6.86 |  |  | 77.6 | 13 |  | 32.85 | [5 empty] | 25 | [17 empty] | 784 | 512 | 2.26 |  | 8.83 | 206
3.52 | 2.8 | 0.073 | 0.03858108 | 0.7 | 1.03 | 0.131 | 0.003 | 0.023 | 0 | 0 | 0 | 0 | 0 | 900 | 90 | 370 | 90 | 1114 | 813 | 7.45 |  |  | 78 | 13 |  | 32.83 | [5 empty] | 25 | [17 empty] | 784 | 512 | 2.26 |  | 8.83 | 206
3.52 | 2.8 | 0.073 | 0.03858108 | 0.7 | 1.03 | 0.131 | 0.003 | 0.023 | 0 | 0 | 0 | 0 | 0 | 900 | 90 | 370 | 180 | 1106 | 808 | 6.86 |  |  | 80 | 13 |  | 33.23 | [5 empty] | 25 | [17 empty] | 784 | 512 | 2.26 |  | 8.83 | 206
3.52 | 2.8 | 0.073 | 0.03858108 | 0.7 | 1.03 | 0.131 | 0.003 | 0.023 | 0 | 0 | 0 | 0 | 0 | 900 | 90 | 370 | 200 | 1110 | 810 | 6.47 |  |  | 74.33 | 13 |  | 34.14 | [5 empty] | 25 | [17 empty] | 784 | 512 | 2.26 |  | 8.83 | 206
3.5 | 2.6 | 0.164 | 0.04741026 | 0.6 | 1.12 | 0.146 | 0.007 | 0.026 | 0 | 0 | 0 | 0 | 0 | 900 | 90 | 370 | 60 | 1110 | 784 | 8.43 |  |  | 62.66 | 13 |  | 31.99 | [5 empty] | 25 | [17 empty] | 757 | 501 | 4.59 |  | 19.5 | 200
3.5 | 2.6 | 0.164 | 0.04741026 | 0.6 | 1.12 | 0.146 | 0.007 | 0.026 | 0 | 0 | 0 | 0 | 0 | 900 | 90 | 370 | 90 | 1082 | 782 | 10.32 |  |  | 74.33 | 13 |  | 31.32 | [5 empty] | 25 | [17 empty] | 757 | 501 | 4.59 |  | 19.5 | 200
3.5 | 2.6 | 0.164 | 0.04741026 | 0.6 | 1.12 | 0.146 | 0.007 | 0.026 | 0 | 0 | 0 | 0 | 0 | 900 | 90 | 370 | 180 | 1094 | 790 | 10.3 |  |  | 70 | 13 |  | 31.43 | [5 empty] | 25 | [17 empty] | 757 | 501 | 4.59 |  | 19.5 | 200
3.5 | 2.6 | 0.164 | 0.04741026 | 0.6 | 1.12 | 0.146 | 0.007 | 0.026 | 0 | 0 | 0 | 0 | 0 | 900 | 90 | 370 | 200 | 1154 | 832 | 9.31 |  |  | 67.33 | 13 |  | 31.84 | [5 empty] | 25 | [17 empty] | 757 | 501 | 4.59 |  | 19.5 | 200
3.7 | 2.6 | 0.19 | 0.035 | 0.61 | 0.62 | 0.2 | 0.013 | 0.025 | 0 | 0 | 0 | 0 | 0 | 910 | 120 | 380 | 60 | 963 | 712 | 11.2 | 278 |  | 125 | 14 | [7 empty] | 25
3.7 | 2.6 | 0.19 | 0.035 | 0.61 | 0.62 | 0.2 | 0.013 | 0.025 | 0 | 0 | 0 | 0 | 0 | 900 | 110 | 340 | 60 | 1140 | 830 | 10.2 | 340 |  | 115 | 14 | [7 empty] | 25
3.7 | 2.6 | 0.19 | 0.035 | 0.61 | 0.62 | 0.2 | 0.013 | 0.025 | 0 | 0 | 0 | 0 | 0 | 910 | 150 | 300 | 120 | 1290 | 952 | 7.5 | 383 |  | 98 | 14 | [7 empty] | 25
3.44 | 2.46 | 0.08 | 0.043 | 0.52 | 1.03 | 0.01 | 0.008 | 0.016 | 0.017 | 0.05 | 0.1 | 0.005 | 0.018 | 827 | 180 | 360 | 180 | 872 | 683 | 5.3 |  |  |  | 15 | [7 empty] | 25
3.44 | 2.46 | 0.08 | 0.043 | 0.52 | 1.03 | 0.01 | 0.008 | 0.016 | 0.017 | 0.05 | 0.1 | 0.005 | 0.018 | 827 | 180 | 385 | 180 | 1052 | 888 | 6 |  |  |  | 15 | [7 empty] | 25
3.44 | 2.46 | 0.08 | 0.043 | 0.52 | 1.03 | 0.01 | 0.008 | 0.016 | 0.017 | 0.05 | 0.1 | 0.005 | 0.018 | 827 | 180 | 315 | 180 | 1385 | 1229 | 3.1 |  |  |  | 15 | [7 empty] | 25
3.44 | 2.46 | 0.08 | 0.043 | 0.52 | 1.03 | 0.01 | 0.008 | 0.016 | 0.017 | 0.05 | 0.1 | 0.005 | 0.018 | 827 | 180 | 288 | 180 | 1481 | 1317 | 2 |  |  |  | 15 | [7 empty] | 25
3.44 | 2.46 | 0.08 | 0.043 | 0.52 | 1.03 | 0.01 | 0.008 | 0.016 | 0.017 | 0.05 | 0.1 | 0.005 | 0.018 | 835 | 180 | 360 | 180 | 919 | 722 | 7 |  |  |  | 15 | [7 empty] | 25
3.56 | 2.68 | 0.29 | 0.031 | 0.87 | 0 | 0.25 | 0.006 | 0.03 | 0 | 0 | 0 | 0 | 0 | 910 | 90 | 350 | 90 | 1125 | 800 | 8 | 341 |  | 101.9 | 16 | [7 empty] | 50 | [17 empty] | 654 | 412 | 4 | 230 | 73.1
3.56 | 2.68 | 0.29 | 0.031 | 0.87 | 0 | 0.25 | 0.006 | 0.03 | 0 | 0 | 0 | 0 | 0 | 910 | 90 | 370 | 90 | 1104 | 851 | 8 | 336 |  | 116.5 | 16 | [7 empty] | 50 | [17 empty] | 654 | 412 | 4 | 230 | 73.1
3.56 | 2.68 | 0.29 | 0.031 | 0.87 | 0 | 0.25 | 0.006 | 0.03 | 0 | 0 | 0 | 0 | 0 | 910 | 90 | 390 | 90 | 965 | 620 | 9 | 299 |  | 128.9 | 16 | [7 empty] | 50 | [17 empty] | 654 | 412 | 4 | 230 | 73.1
3.56 | 2.68 | 0.29 | 0.031 | 0.87 | 0 | 0.25 | 0.006 | 0.03 | 0 | 0 | 0 | 0 | 0 | 910 | 90 | 410 | 90 | 967 | 660 | 10 | 292 |  | 136.2 | 16 | [7 empty] | 50 | [17 empty] | 654 | 412 | 4 | 230 | 73.1
3.5 | 2.5 | 0.3 | 0.5 | 0 | 0 | 0 | 0.05 | 0.008 | 0 | 0 | 0 | 0 | 0 | 900 | 60 | 285 | 60 | 1657 |  | 3.2 |  |  |  | 17 | [7 empty] | 25 | [17 empty] | 714 |  | 12.3
3.5 | 2.5 | 0.3 | 0.5 | 0 | 0 | 0 | 0.05 | 0.008 | 0 | 0 | 0 | 0 | 0 | 900 | 60 | 370 | 60 | 1154 |  | 5 |  |  |  | 17 | [7 empty] | 25 | [17 empty] | 714 |  | 12.3
3.68 | 2.54 | 0.19 | 0.045 | 0.61 | 0.82 | 0.25 | 0.001 | 0.038 | 0 | 0.03 | 0 | 0 | 0 | 840 | 30 | 300 | 30 | 1437 | 1215 | 3.5 | 415 |  | 100 | 18 | [7 empty] | 20 | [17 empty] | 745 | 547 | 7 | 255 | 59 | 295
3.68 | 2.54 | 0.19 | 0.045 | 0.61 | 0.82 | 0.25 | 0.001 | 0.038 | 0 | 0.03 | 0 | 0 | 0 | 840 | 30 | 320 | 30 | 935 | 721 | 8 | 331 |  | 118 | 18 | [7 empty] | 20 | [17 empty] | 745 | 547 | 7 | 255 | 59 | 295
3.68 | 2.54 | 0.19 | 0.045 | 0.61 | 0.82 | 0.25 | 0.001 | 0.038 | 0 | 0.03 | 0 | 0 | 0 | 840 | 30 | 340 | 30 | 909 | 686 | 11 | 302 |  | 123 | 18 | [7 empty] | 20 | [17 empty] | 745 | 547 | 7 | 255 | 59 | 295
3.68 | 2.54 | 0.19 | 0.045 | 0.61 | 0.82 | 0.25 | 0.001 | 0.038 | 0 | 0.03 | 0 | 0 | 0 | 840 | 30 | 360 | 30 | 874 | 652 | 13 | 389 |  | 132 | 18 | [7 empty] | 20 | [17 empty] | 745 | 547 | 7 | 255 | 59 | 295
3.07 | 2.15 | 0.26 | 0.03838182 | 1.6 | 1.5 | 0 | 0.01 | 0.02 | 0 | 0.04 | 0 | 0 | 0 | 900 | 120 | 300 | 60 | 1390 | 1180 | 3.5 | 408.6 |  | 52.6 | 19 | [7 empty] | 25 | [22 empty] | 58
3.07 | 2.15 | 0.26 | 0.03838182 | 1.6 | 1.5 | 0 | 0.01 | 0.02 | 0 | 0.04 | 0 | 0 | 0 | 900 | 120 | 300 | 120 | 1354 | 1176 | 4.5 | 372.6 |  | 59.7 | 19 | [7 empty] | 25 | [22 empty] | 58
3.07 | 2.15 | 0.26 | 0.03838182 | 1.6 | 1.5 | 0 | 0.01 | 0.02 | 0 | 0.04 | 0 | 0 | 0 | 900 | 120 | 300 | 180 | 1369 | 1159 | 5.5 | 345.6 |  | 76.9 | 19 | [7 empty] | 25 | [22 empty] | 58
3.07 | 2.15 | 0.26 | 0.03838182 | 1.6 | 1.5 | 0 | 0.01 | 0.02 | 0 | 0.04 | 0 | 0 | 0 | 900 | 120 | 300 | 240 | 1375 | 1182 | 5.6 | 381.6 |  | 71.5 | 19 | [7 empty] | 25 | [22 empty] | 58
3.07 | 2.15 | 0.26 | 0.03838182 | 1.6 | 1.5 | 0 | 0.01 | 0.02 | 0 | 0.04 | 0 | 0 | 0 | 900 | 120 | 300 | 360 | 1325 | 1205 | 3.4 | 415.8 |  | 69.4 | 19 | [7 empty] | 25 | [22 empty] | 58
3.07 | 2.15 | 0.26 | 0.03838182 | 1.6 | 1.5 | 0 | 0.01 | 0.02 | 0 | 0.04 | 0 | 0 | 0 | 900 | 120 | 350 | 60 | 1111 | 824 | 5.4 | 373.5 |  | 45.1 | 19 | [7 empty] | 25 | [22 empty] | 58
3.07 | 2.15 | 0.26 | 0.03838182 | 1.6 | 1.5 | 0 | 0.01 | 0.02 | 0 | 0.04 | 0 | 0 | 0 | 900 | 120 | 350 | 120 | 1109 | 931 | 10 | 344.7 |  | 90.2 | 19 | [7 empty] | 25 | [22 empty] | 58
3.07 | 2.15 | 0.26 | 0.03838182 | 1.6 | 1.5 | 0 | 0.01 | 0.02 | 0 | 0.04 | 0 | 0 | 0 | 900 | 120 | 350 | 180 | 1070 | 901 | 11.1 | 277.2 |  | 122.1 | 19 | [7 empty] | 25 | [22 empty] | 58
3.07 | 2.15 | 0.26 | 0.03838182 | 1.6 | 1.5 | 0 | 0.01 | 0.02 | 0 | 0.04 | 0 | 0 | 0 | 900 | 120 | 350 | 240 | 1043 | 892 | 10.1 | 315.9 |  | 106.1 | 19 | [7 empty] | 25 | [22 empty] | 58
3.07 | 2.15 | 0.26 | 0.03838182 | 1.6 | 1.5 | 0 | 0.01 | 0.02 | 0 | 0.04 | 0 | 0 | 0 | 900 | 120 | 350 | 360 | 1042 | 822 | 6.1 | 342 |  | 50.3 | 19 | [7 empty] | 25 | [22 empty] | 58
3.07 | 2.15 | 0.26 | 0.03838182 | 1.6 | 1.5 | 0 | 0.01 | 0.02 | 0 | 0.04 | 0 | 0 | 0 | 900 | 120 | 400 | 60 | 973 | 642 | 10.6 | 289.8 |  | 100.2 | 19 | [7 empty] | 25 | [22 empty] | 58
3.07 | 2.15 | 0.26 | 0.03838182 | 1.6 | 1.5 | 0 | 0.01 | 0.02 | 0 | 0.04 | 0 | 0 | 0 | 900 | 120 | 400 | 120 | 989 | 708 | 10.9 | 277.2 |  | 94.3 | 19 | [7 empty] | 25 | [22 empty] | 58
3.07 | 2.15 | 0.26 | 0.03838182 | 1.6 | 1.5 | 0 | 0.01 | 0.02 | 0 | 0.04 | 0 | 0 | 0 | 900 | 120 | 400 | 180 | 950 | 677 | 7.7 | 309.6 |  | 82.5 | 19 | [7 empty] | 25 | [22 empty] | 58
3.07 | 2.15 | 0.26 | 0.03838182 | 1.6 | 1.5 | 0 | 0.01 | 0.02 | 0 | 0.04 | 0 | 0 | 0 | 900 | 120 | 400 | 240 | 986 | 723 | 7.1 | 324.9 |  | 78.4 | 19 | [7 empty] | 25 | [22 empty] | 58
3.07 | 2.15 | 0.26 | 0.03838182 | 1.6 | 1.5 | 0 | 0.01 | 0.02 | 0 | 0.04 | 0 | 0 | 0 | 900 | 120 | 400 | 360 | 959 | 695 | 5.6 | 394.2 |  | 57.8 | 19 | [7 empty] | 25 | [22 empty] | 58
3.58 | 2.71 | 0.2 | 0.04 | 0.56 | 0.92 | 0.14 | 0.017 | 0.001 | 0 | 0 | 0 | 0 | 0 | 900 | 120 | 360 | 120 |  |  |  | 292 |  |  | 20 | [7 empty] | 25 | [20 empty] | 184 |  | 223
3.58 | 2.27 | 0.12 | 0.037 | 0.5 | 0.46 | 0 | 0.008 | 0.038 | 0 | 0 | 0 | 0 | 0 | 900 | 120 | 375 | 60 | 1033 | 805 | 4.77 | 304 |  | 138 | 22 | [7 empty] | 34 | [17 empty] | 741 | 428 | 4.26 |  | 28 | 100
3.58 | 2.27 | 0.12 | 0.037 | 0.5 | 0.46 | 0 | 0.008 | 0.038 | 0 | 0 | 0 | 0 | 0 | 900 | 120 | 375 | 120 | 1023 | 823 | 5.6 | 312.6 |  | 132 | 22 | [7 empty] | 34 | [17 empty] | 741 | 428 | 4.26 |  | 28 | 100
3.58 | 2.27 | 0.12 | 0.037 | 0.5 | 0.46 | 0 | 0.008 | 0.038 | 0 | 0 | 0 | 0 | 0 | 900 | 120 | 375 | 180 | 1008 | 818 | 3.71 | 311 |  | 114 | 22 | [7 empty] | 34 | [17 empty] | 741 | 428 | 4.26 |  | 28 | 100
3.58 | 2.27 | 0.12 | 0.037 | 0.5 | 0.46 | 0 | 0.008 | 0.038 | 0 | 0 | 0 | 0 | 0 | 900 | 120 | 350 | 60 | 1013 | 833 | 3.09 | 319.8 |  | 133 | 22 | [7 empty] | 34 | [17 empty] | 741 | 428 | 4.26 |  | 28 | 100
3.58 | 2.27 | 0.12 | 0.037 | 0.5 | 0.46 | 0 | 0.008 | 0.038 | 0 | 0 | 0 | 0 | 0 | 900 | 120 | 350 | 120 | 1015 | 832 | 3.73 | 324.3 |  | 142 | 22 | [7 empty] | 34 | [17 empty] | 741 | 428 | 4.26 |  | 28 | 100
3.58 | 2.27 | 0.12 | 0.037 | 0.5 | 0.46 | 0 | 0.008 | 0.038 | 0 | 0 | 0 | 0 | 0 | 900 | 120 | 350 | 180 | 1026 | 840 | 3.68 | 305 |  | 103 | 22 | [7 empty] | 34 | [17 empty] | 741 | 428 | 4.26 |  | 28 | 100
3.58 | 2.27 | 0.12 | 0.037 | 0.5 | 0.46 | 0 | 0.008 | 0.038 | 0 | 0 | 0 | 0 | 0 | 900 | 120 | 325 | 60 | 1241 | 1010 | 2.23 | 368 |  | 108 | 22 | [7 empty] | 34 | [17 empty] | 741 | 428 | 4.26 |  | 28 | 100
3.58 | 2.27 | 0.12 | 0.037 | 0.5 | 0.46 | 0 | 0.008 | 0.038 | 0 | 0 | 0 | 0 | 0 | 900 | 120 | 325 | 120 | 1245 | 1023 | 2.06 | 362 |  | 89 | 22 | [7 empty] | 34 | [17 empty] | 741 | 428 | 4.26 |  | 28 | 100
3.58 | 2.27 | 0.12 | 0.037 | 0.5 | 0.46 | 0 | 0.008 | 0.038 | 0 | 0 | 0 | 0 | 0 | 900 | 120 | 325 | 180 | 1281 | 1041 | 3.66 | 369 |  | 106 | 22 | [7 empty] | 34 | [17 empty] | 741 | 428 | 4.26 |  | 28 | 100
3.58 | 2.27 | 0.12 | 0.037 | 0.5 | 0.46 | 0 | 0.008 | 0.038 | 0 | 0 | 0 | 0 | 0 | 900 | 120 | 300 | 60 | 1481 | 1188 | 1.46 | 431 |  | 63 | 22 | [7 empty] | 34 | [17 empty] | 741 | 428 | 4.26 |  | 28 | 100
3.58 | 2.27 | 0.12 | 0.037 | 0.5 | 0.46 | 0 | 0.008 | 0.038 | 0 | 0 | 0 | 0 | 0 | 900 | 120 | 300 | 120 | 1491 | 1240 | 1.27 | 430 |  | 53 | 22 | [7 empty] | 34 | [17 empty] | 741 | 428 | 4.26 |  | 28 | 100
3.58 | 2.27 | 0.12 | 0.037 | 0.5 | 0.46 | 0 | 0.008 | 0.038 | 0 | 0 | 0 | 0 | 0 | 900 | 120 | 300 | 180 | 1509 | 1272 | 1.33 | 424.3 |  | 43 | 22 | [7 empty] | 34 | [17 empty] | 741 | 428 | 4.26 |  | 28 | 100
3.62 | 2.48 | 0.16 | 0.045 | 0.45 | 0.43 | 0 | 0.009 | 0.025 | 0 | 0 | 0 | 0 | 0 | 900 | 90 | 300 | 60 | 1388 | 1235 | 0.56 | 417.7 |  | 57 | 22 | [7 empty] | 34 | [17 empty] | 815 | 501 | 4.27 |  | 24 | 110
3.62 | 2.48 | 0.16 | 0.045 | 0.45 | 0.43 | 0 | 0.009 | 0.025 | 0 | 0 | 0 | 0 | 0 | 900 | 90 | 300 | 120 | 1373 | 1250 | 0.4 | 418.8 |  | 76 | 22 | [7 empty] | 34 | [17 empty] | 815 | 501 | 4.27 |  | 24 | 110
3.62 | 2.48 | 0.16 | 0.045 | 0.45 | 0.43 | 0 | 0.009 | 0.025 | 0 | 0 | 0 | 0 | 0 | 900 | 90 | 300 | 180 | 1529 | 1268 | 1.69 | 425.4 |  | 64 | 22 | [7 empty] | 34 | [17 empty] | 815 | 501 | 4.27 |  | 24 | 110
3.62 | 2.48 | 0.16 | 0.045 | 0.45 | 0.43 | 0 | 0.009 | 0.025 | 0 | 0 | 0 | 0 | 0 | 900 | 90 | 356 | 60 | 1089 | 890 | 3.33 | 332 |  | 112 | 22 | [7 empty] | 34 | [17 empty] | 815 | 501 | 4.27 |  | 24 | 110
3.62 | 2.48 | 0.16 | 0.045 | 0.45 | 0.43 | 0 | 0.009 | 0.025 | 0 | 0 | 0 | 0 | 0 | 900 | 90 | 356 | 120 | 1073 | 905 | 2.7 | 334.4 |  | 126 | 22 | [7 empty] | 34 | [17 empty] | 815 | 501 | 4.27 |  | 24 | 110
3.62 | 2.48 | 0.16 | 0.045 | 0.45 | 0.43 | 0 | 0.009 | 0.025 | 0 | 0 | 0 | 0 | 0 | 900 | 90 | 356 | 180 | 1095 | 913 | 2.98 | 336.8 |  | 132 | 22 | [7 empty] | 34 | [17 empty] | 815 | 501 | 4.27 |  | 24 | 110
3.56 | 2.63 | 0.15 | 0.047 | 0.44 | 0.45 | 0 | 0.01 | 0.025 | 0 | 0 | 0 | 0 | 0 | 900 | 90 | 300 | 60 | 1380 | 1249 | 0.42 | 424.3 |  | 80 | 22 | [7 empty] | 34 | [17 empty] | 735 | 457 | 4.49 |  | 15 | 150
3.56 | 2.63 | 0.15 | 0.047 | 0.44 | 0.45 | 0 | 0.01 | 0.025 | 0 | 0 | 0 | 0 | 0 | 900 | 90 | 300 | 120 | 1543 | 1313 | 1.42 | 434 |  | 71 | 22 | [7 empty] | 34 | [17 empty] | 735 | 457 | 4.49 |  | 15 | 150
3.56 | 2.63 | 0.15 | 0.047 | 0.44 | 0.45 | 0 | 0.01 | 0.025 | 0 | 0 | 0 | 0 | 0 | 900 | 90 | 300 | 180 | 1602 | 1339 | 2.57 | 421 |  | 76 | 22 | [7 empty] | 34 | [17 empty] | 735 | 457 | 4.49 |  | 15 | 150
3.56 | 2.63 | 0.15 | 0.047 | 0.44 | 0.45 | 0 | 0.01 | 0.025 | 0 | 0 | 0 | 0 | 0 | 900 | 90 | 359 | 60 | 1125 | 901 | 4.42 | 332.8 |  | 120 | 22 | [7 empty] | 34 | [17 empty] | 735 | 457 | 4.49 |  | 15 | 150
3.56 | 2.63 | 0.15 | 0.047 | 0.44 | 0.45 | 0 | 0.01 | 0.025 | 0 | 0 | 0 | 0 | 0 | 900 | 90 | 359 | 120 | 1116 | 921 | 3.41 | 337.6 |  | 130 | 22 | [7 empty] | 34 | [17 empty] | 735 | 457 | 4.49 |  | 15 | 150
3.56 | 2.63 | 0.15 | 0.047 | 0.44 | 0.45 | 0 | 0.01 | 0.025 | 0 | 0 | 0 | 0 | 0 | 900 | 90 | 359 | 180 | 1126 | 924 | 3.69 | 336.8 |  | 134 | 22 | [7 empty] | 34 | [17 empty] | 735 | 457 | 4.49 |  | 15 | 150
3.58 | 2.57 | 0.34 | 0.043 | 0.46 | 0.45 | 0.19 | 0.007 | 0.048 | 0 | 0 | 0 | 0 | 0 | 900 | 90 | 300 | 60 | 1329 | 1108 | 0.72 | 418.8 |  | 92 | 22 | [7 empty] | 34 | [17 empty] | 785 | 501 | 2.81 |  | 27 | 200
3.58 | 2.57 | 0.34 | 0.043 | 0.46 | 0.45 | 0.19 | 0.007 | 0.048 | 0 | 0 | 0 | 0 | 0 | 900 | 90 | 300 | 120 | 1197 | 1181 | 0.24 | 411.4 |  | 95 | 22 | [7 empty] | 34 | [17 empty] | 785 | 501 | 2.81 |  | 27 | 200
3.58 | 2.57 | 0.34 | 0.043 | 0.46 | 0.45 | 0.19 | 0.007 | 0.048 | 0 | 0 | 0 | 0 | 0 | 900 | 90 | 300 | 180 | 1359 | 1195 | 0.64 | 413.8 |  | 76 | 22 | [7 empty] | 34 | [17 empty] | 785 | 501 | 2.81 |  | 27 | 200
3.58 | 2.57 | 0.34 | 0.043 | 0.46 | 0.45 | 0.19 | 0.007 | 0.048 | 0 | 0 | 0 | 0 | 0 | 900 | 90 | 363 | 60 | 924 | 778 | 1.11 | 322.2 |  | 102 | 22 | [7 empty] | 34 | [17 empty] | 785 | 501 | 2.81 |  | 27 | 200
3.58 | 2.57 | 0.34 | 0.043 | 0.46 | 0.45 | 0.19 | 0.007 | 0.048 | 0 | 0 | 0 | 0 | 0 | 900 | 90 | 363 | 120 | 883 | 813 | 0.43 | 321.4 |  | 121 | 22 | [7 empty] | 34 | [17 empty] | 785 | 501 | 2.81 |  | 27 | 200
3.58 | 2.57 | 0.34 | 0.043 | 0.46 | 0.45 | 0.19 | 0.007 | 0.048 | 0 | 0 | 0 | 0 | 0 | 900 | 90 | 363 | 180 | 997 | 821 | 1.31 | 310.2 |  | 110 | 22 | [7 empty] | 34 | [17 empty] | 785 | 501 | 2.81 |  | 27 | 200
3.58 | 2.1 | 0.22 | 0.039 | 0 | 0 | 0 | 0.006 | 0.04 | 0 | 0 | 0 | 0 | 0 | 900 | 30 | 350 | 30 | 1100 |  | 4 | 380 |  | 74 | 23 | [7 empty] | 15 | [17 empty] | 420 |  | 16 | 185 | 115
3.58 | 2.1 | 0.22 | 0.039 | 0 | 0 | 0 | 0.006 | 0.04 | 0 | 0 | 0 | 0 | 0 | 900 | 30 | 350 | 60 | 1200 |  | 6.5 | 370 |  | 85 | 23 | [7 empty] | 15 | [17 empty] | 420 |  | 16 | 185 | 115
3.58 | 2.1 | 0.22 | 0.039 | 0 | 0 | 0 | 0.006 | 0.04 | 0 | 0 | 0 | 0 | 0 | 900 | 30 | 350 | 120 | 1060 |  | 3.6 | 380 |  | 70 | 23 | [7 empty] | 15 | [17 empty] | 420 |  | 16 | 185 | 115
3.58 | 2.1 | 0.22 | 0.039 | 0 | 0 | 0 | 0.006 | 0.04 | 0 | 0 | 0 | 0 | 0 | 900 | 30 | 350 | 180 | 1040 |  | 2 | 380 |  | 35 | 23 | [7 empty] | 15 | [17 empty] | 420 |  | 16 | 185 | 115
3.58 | 2.1 | 0.22 | 0.039 | 0 | 0 | 0 | 0.006 | 0.04 | 0 | 0 | 0 | 0 | 0 | 900 | 30 | 400 | 30 | 850 |  | 7.6 | 320 |  | 74 | 23 | [7 empty] | 15 | [17 empty] | 420 |  | 16 | 185 | 115
3.58 | 2.1 | 0.22 | 0.039 | 0 | 0 | 0 | 0.006 | 0.04 | 0 | 0 | 0 | 0 | 0 | 900 | 30 | 400 | 60 | 1000 |  | 10 | 304 |  | 110 | 23 | [7 empty] | 15 | [17 empty] | 420 |  | 16 | 185 | 115
3.58 | 2.1 | 0.22 | 0.039 | 0 | 0 | 0 | 0.006 | 0.04 | 0 | 0 | 0 | 0 | 0 | 900 | 30 | 400 | 120 | 1005 |  | 6.6 | 310 |  | 72 | 23 | [7 empty] | 15 | [17 empty] | 420 |  | 16 | 185 | 115
3.58 | 2.1 | 0.22 | 0.039 | 0 | 0 | 0 | 0.006 | 0.04 | 0 | 0 | 0 | 0 | 0 | 900 | 30 | 400 | 180 | 1010 |  | 5.4 | 310 |  | 61 | 23 | [7 empty] | 15 | [17 empty] | 420 |  | 16 | 185 | 115
3.57 | 2.13 | 0.26 | 0.038 | 0.7 | 1.2 | 0.2 | 0.015 | 0.06 | 0 | 0 | 0 | 0 | 0 | 850 | 120 | 280 | 180 | 1486 | 1418 | 1 |  |  | 40.1 | 24 |  | 43.4 | [5 empty] | 25
3.57 | 2.13 | 0.26 | 0.038 | 0.7 | 1.2 | 0.2 | 0.015 | 0.06 | 0 | 0 | 0 | 0 | 0 | 850 | 120 | 300 | 180 | 1430 | 1283 | 1.7 |  |  | 56.2 | 24 |  | 39.3 | [5 empty] | 25
3.57 | 2.13 | 0.26 | 0.038 | 0.7 | 1.2 | 0.2 | 0.015 | 0.06 | 0 | 0 | 0 | 0 | 0 | 900 | 120 | 320 | 120 | 1205 | 1178 | 2.4 |  |  | 62.6 | 24 |  | 36.6 | [5 empty] | 25
3.57 | 2.13 | 0.26 | 0.038 | 0.7 | 1.2 | 0.2 | 0.015 | 0.06 | 0 | 0 | 0 | 0 | 0 | 900 | 120 | 340 | 120 | 1202 | 1025 | 6.5 |  |  | 79.4 | 24 |  | 32.7 | [5 empty] | 25
3.57 | 2.13 | 0.26 | 0.038 | 0.7 | 1.2 | 0.2 | 0.015 | 0.06 | 0 | 0 | 0 | 0 | 0 | 950 | 120 | 360 | 90 | 1032 | 780 | 5.7 |  |  | 86.2 | 24 |  | 24.9 | [5 empty] | 25
3.57 | 2.13 | 0.26 | 0.038 | 0.7 | 1.2 | 0.2 | 0.015 | 0.06 | 0 | 0 | 0 | 0 | 0 | 950 | 120 | 380 | 90 | 862 | 635 | 2.8 |  |  | 43.5 | 24 |  | 21.5 | [5 empty] | 25
3.53 | 2.53 | 0.347 | 0.031 | 0 | 0.045 | 0 | 0.015 | 0.018 | 0 | 0.055 | 0 | 0 | 0 | 900 | 120 | 300 | 60 | 1513 | 1395 | 3.8 |  |  | 65 | 25 | [5 empty] | 460 |  | 25
3.53 | 2.53 | 0.347 | 0.031 | 0 | 0.045 | 0 | 0.015 | 0.018 | 0 | 0.055 | 0 | 0 | 0 | 900 | 120 | 400 | 60 | 1032 | 759 | 13.1 |  |  | 140 | 25 | [5 empty] | 296 |  | 25
3.44 | 2.41 | 0.15 | 0.164 | 0 | 0 | 0 | 0.007 | 0.015 | 0 | 0 | 0 | 0 | 0 | 927 | 120 | 260 | 30 | 1223 | 821 | 1.58 |  |  |  | 27 |  | 46.5 | [5 empty] | 100
3.44 | 2.41 | 0.15 | 0.164 | 0 | 0 | 0 | 0.007 | 0.015 | 0 | 0 | 0 | 0 | 0 | 927 | 120 | 260 | 60 | 1433 | 1156 | 1.6 |  |  |  | 27 |  | 47.8 | [5 empty] | 100
3.44 | 2.41 | 0.15 | 0.164 | 0 | 0 | 0 | 0.007 | 0.015 | 0 | 0 | 0 | 0 | 0 | 927 | 120 | 260 | 120 | 1279 | 1240 | 0.95 |  |  |  | 27 |  | 48.2 | [5 empty] | 100
3.44 | 2.41 | 0.15 | 0.164 | 0 | 0 | 0 | 0.007 | 0.015 | 0 | 0 | 0 | 0 | 0 | 927 | 120 | 260 | 180 | 1477 | 1353 | 1.28 |  |  |  | 27 |  | 48 | [5 empty] | 100
3.44 | 2.41 | 0.15 | 0.164 | 0 | 0 | 0 | 0.007 | 0.015 | 0 | 0 | 0 | 0 | 0 | 927 | 120 | 260 | 240 | 1497 | 1375 | 1.25 |  |  |  | 27 |  | 48.9 | [5 empty] | 100
3.44 | 2.41 | 0.15 | 0.164 | 0 | 0 | 0 | 0.007 | 0.015 | 0 | 0 | 0 | 0 | 0 | 927 | 120 | 371 | 30 | 1086 | 847 | 8.2 |  |  |  | 27 |  | 31.5 | [5 empty] | 100
3.44 | 2.41 | 0.15 | 0.164 | 0 | 0 | 0 | 0.007 | 0.015 | 0 | 0 | 0 | 0 | 0 | 927 | 120 | 371 | 60 | 1046 | 883 | 2.65 |  |  |  | 27 |  | 30.3 | [5 empty] | 100
3.44 | 2.41 | 0.15 | 0.164 | 0 | 0 | 0 | 0.007 | 0.015 | 0 | 0 | 0 | 0 | 0 | 927 | 120 | 371 | 120 | 1223 | 922 | 5.42 |  |  |  | 27 |  | 33.1 | [5 empty] | 100
3.44 | 2.41 | 0.15 | 0.164 | 0 | 0 | 0 | 0.007 | 0.015 | 0 | 0 | 0 | 0 | 0 | 927 | 120 | 371 | 180 | 1062 | 897 | 2.84 |  |  |  | 27 |  | 29.7 | [5 empty] | 100
3.44 | 2.46 | 0.08 | 0.043 | 0.52 | 1.03 | 0.01 | 0.008 | 0.016 | 0.017 | 0.05 | 0.1 | 0.005 | 0.018 | 927 | 120 | 260 | 120 | 1594 | 1390 | 1.4 |  |  |  | 28 |  | 48 | [5 empty] | 25
3.44 | 2.46 | 0.08 | 0.043 | 0.52 | 1.03 | 0.01 | 0.008 | 0.016 | 0.017 | 0.05 | 0.1 | 0.005 | 0.018 | 927 | 120 | 288 | 120 | 1329 | 1199 | 1.9 |  |  |  | 28 |  | 38 | [5 empty] | 25
3.44 | 2.46 | 0.08 | 0.043 | 0.52 | 1.03 | 0.01 | 0.008 | 0.016 | 0.017 | 0.05 | 0.1 | 0.005 | 0.018 | 927 | 120 | 371 | 120 | 1078 | 898 | 2.8 |  |  |  | 28 |  | 33 | [5 empty] | 25
3.44 | 2.46 | 0.08 | 0.043 | 0.52 | 1.03 | 0.01 | 0.008 | 0.016 | 0.017 | 0.05 | 0.1 | 0.005 | 0.018 | 927 | 120 | 385 | 120 | 1013 | 819 | 3.2 |  |  |  | 28 |  | 32 | [5 empty] | 25
3.44 | 2.46 | 0.08 | 0.043 | 0.52 | 1.03 | 0.01 | 0.008 | 0.016 | 0.017 | 0.05 | 0.1 | 0.005 | 0.018 | 927 | 120 | 399 | 120 | 1008 | 779 | 4.2 |  |  |  | 28 |  | 29 | [5 empty] | 25
3.48 | 2.028 | 0.22 | 0.04 | 0.6 | 0.016 | 0.033 | 0 | 0 | 0.012 | 0.05 | 0.04 | 0.0079 | 0.02 | 900 | 60 | 270 | 60 | 1340 | 1276 | 3.7 |  |  |  | 29 | [5 empty] | 445 |  | 25 | [17 empty] | 752 |  | 8 |  |  | 250
3.48 | 2.028 | 0.22 | 0.04 | 0.6 | 0.016 | 0.033 | 0 | 0 | 0.012 | 0.05 | 0.04 | 0.0079 | 0.02 | 900 | 60 | 330 | 60 | 1094 | 881 | 10.2 |  |  |  | 29 | [5 empty] | 354 |  | 25 | [17 empty] | 752 |  | 8 |  |  | 250
3.48 | 2.028 | 0.22 | 0.04 | 0.6 | 0.016 | 0.033 | 0 | 0 | 0.012 | 0.05 | 0.04 | 0.0079 | 0.02 | 900 | 60 | 380 | 60 | 887 | 701 | 8.5 |  |  |  | 29 | [5 empty] | 327 |  | 25 | [17 empty] | 752 |  | 8 |  |  | 250
3.5 | 2.65 | 0.4 | 0.035 | 0.055 | 1.6 | 0.3 | 0.01 | 0.021 | 0.05 | 0 | 0.02 | 0 | 0 | 871 | 120 | 273 | 210 | 1179 | 1137 | 0.8 |  |  |  | 30 |  | 45 | 1.2 | 55.2 |  |  |  | 75 | [17 empty] | 630 | 504 | 5.5
3.5 | 2.65 | 0.4 | 0.035 | 0.055 | 1.6 | 0.3 | 0.01 | 0.021 | 0.05 | 0 | 0.02 | 0 | 0 | 871 | 120 | 329 | 150 | 1144 | 1103 | 1.05 |  |  |  | 30 |  | 40 | 1.04 | 63.1 |  |  |  | 75 | [17 empty] | 630 | 504 | 5.5
3.5 | 2.65 | 0.4 | 0.035 | 0.055 | 1.6 | 0.3 | 0.01 | 0.021 | 0.05 | 0 | 0.02 | 0 | 0 | 871 | 120 | 366 | 120 | 1010 | 970 | 1.4 |  |  |  | 30 |  | 35 | 1.6 | 54.9 |  |  |  | 75 | [17 empty] | 630 | 504 | 5.5
3.5 | 2.65 | 0.4 | 0.035 | 0.055 | 1.6 | 0.3 | 0.01 | 0.021 | 0.05 | 0 | 0.02 | 0 | 0 | 871 | 120 | 385 | 120 | 848 | 595 | 5.1 |  |  |  | 30 |  | 30 | 4.1 | 44.1 |  |  |  | 75 | [17 empty] | 630 | 504 | 5.5
3.5 | 2.47 | 0.38 | 0.035 | 0.35 | 1.57 | 0.3 | 0.01 | 0.021 | 0.05 | 0.5 | 0.02 | 0 | 0 | 871 | 120 | 260 | 240 | 1438 | 1250 | 1.6 |  |  |  | 30 |  | 48 | 0.9 | 55.2 |  |  |  | 75 | [17 empty] | 625 | 510 | 5.5
3.5 | 2.47 | 0.38 | 0.035 | 0.35 | 1.57 | 0.3 | 0.01 | 0.021 | 0.05 | 0.5 | 0.02 | 0 | 0 | 871 | 120 | 288 | 210 | 1130 | 990 | 2.3 |  |  |  | 30 |  | 45 | 11.6 | 62.5 |  |  |  | 75 | [17 empty] | 625 | 510 | 5.5
3.5 | 2.47 | 0.38 | 0.035 | 0.35 | 1.57 | 0.3 | 0.01 | 0.021 | 0.05 | 0.5 | 0.02 | 0 | 0 | 871 | 120 | 358 | 150 | 980 | 750 | 3.8 |  |  |  | 30 |  | 35 | 2.3 | 49.6 |  |  |  | 75 | [17 empty] | 625 | 510 | 5.5
3.5 | 2.47 | 0.38 | 0.035 | 0.35 | 1.57 | 0.3 | 0.01 | 0.021 | 0.05 | 0.5 | 0.02 | 0 | 0 | 871 | 120 | 385 | 120 | 830 | 650 | 5.1 |  |  |  | 30 |  | 32 | 5.5 | 40 |  |  |  | 75 | [17 empty] | 625 | 510 | 5.5
3.5 | 2.63 | 0.318 | 0.0471 | 0.0552 | 0.0423 | 0.0421 | 0.009 | 0.019 | 0 | 0.031 | 0 | 0 | 0.003 | 900 | 90 | 365 | 30 | 1111.1 | 816 | 3 |  |  |  | 31 | [5 empty] | 345 |  | 25 | [17 empty] | 297 | 261.5 | 27.7
3.5 | 2.63 | 0.318 | 0.0471 | 0.0552 | 0.0423 | 0.0421 | 0.009 | 0.019 | 0 | 0.031 | 0 | 0 | 0.003 | 900 | 90 | 365 | 60 | 1089.9 | 784 | 10.6 |  |  |  | 31 | [5 empty] | 324 |  | 25 | [17 empty] | 297 | 261.5 | 27.7
3.5 | 2.63 | 0.318 | 0.0471 | 0.0552 | 0.0423 | 0.0421 | 0.009 | 0.019 | 0 | 0.031 | 0 | 0 | 0.003 | 900 | 90 | 365 | 120 | 1085.7 | 778 | 12.1 |  |  |  | 31 | [5 empty] | 302 |  | 25 | [17 empty] | 297 | 261.5 | 27.7
3.5 | 2.63 | 0.318 | 0.0471 | 0.0552 | 0.0423 | 0.0421 | 0.009 | 0.019 | 0 | 0.031 | 0 | 0 | 0.003 | 900 | 90 | 365 | 180 | 1105.1 | 810 | 10 |  |  |  | 31 | [5 empty] | 315 |  | 25 | [17 empty] | 297 | 261.5 | 27.7
3.44 | 2.56 | 0.25 | 0.04 | 0.86 | 0.71 | 0.2 | 0.016 | 0 | 0 | 0.03 | 0 | 0 | 0 | 930 | 90 | 380 | 60 | 805 | 565 | 7.2 |  |  |  | 32 | [5 empty] | 305 |  | 16 | [22 empty] | 1100
3.44 | 2.56 | 0.25 | 0.04 | 0.86 | 0.71 | 0.2 | 0.016 | 0 | 0 | 0.03 | 0 | 0 | 0 | 930 | 90 | 380 | 90 | 823 | 553 | 6.8 |  |  |  | 32 | [5 empty] | 281 |  | 16 | [22 empty] | 1100
3.44 | 2.56 | 0.25 | 0.04 | 0.86 | 0.71 | 0.2 | 0.016 | 0 | 0 | 0.03 | 0 | 0 | 0 | 930 | 90 | 380 | 120 | 935 | 732 | 4.5 |  |  |  | 32 | [5 empty] | 302 |  | 16 | [22 empty] | 1100
3.44 | 2.56 | 0.25 | 0.04 | 0.86 | 0.71 | 0.2 | 0.016 | 0 | 0 | 0.03 | 0 | 0 | 0 | 930 | 90 | 380 | 150 | 957 | 693 | 5.1 |  |  |  | 32 | [5 empty] | 308 |  | 16 | [22 empty] | 1100
3.5 | 2.8 | 0.3 | 0.04 | 0.5 | 1.5 | 0.3 | 0.02 | 0.02 | 0 | 0 | 0 | 0 | 0 | 850 | 30 | 300 | 120 | 1196 | 1123 | 0.65 |  |  |  | 33 | [7 empty] | 75
3.5 | 2.8 | 0.3 | 0.04 | 0.5 | 1.5 | 0.3 | 0.02 | 0.02 | 0 | 0 | 0 | 0 | 0 | 850 | 30 | 350 | 120 | 979 | 873 | 0.93 |  |  |  | 33 | [7 empty] | 75
3.5 | 2.8 | 0.3 | 0.04 | 0.5 | 1.5 | 0.3 | 0.02 | 0.02 | 0 | 0 | 0 | 0 | 0 | 850 | 30 | 400 | 120 | 911 | 645 | 3.47 |  |  |  | 33 | [7 empty] | 75
3.5 | 2.8 | 0.3 | 0.04 | 0.5 | 1.5 | 0.3 | 0.02 | 0.02 | 0 | 0 | 0 | 0 | 0 | 900 | 30 | 300 | 120 | 1535 | 1385 | 2.9 |  |  |  | 33 | [7 empty] | 75
3.5 | 2.8 | 0.3 | 0.04 | 0.5 | 1.5 | 0.3 | 0.02 | 0.02 | 0 | 0 | 0 | 0 | 0 | 900 | 30 | 350 | 120 | 1303 | 1100 | 7.2 |  |  |  | 33 | [7 empty] | 75
3.5 | 2.8 | 0.3 | 0.04 | 0.5 | 1.5 | 0.3 | 0.02 | 0.02 | 0 | 0 | 0 | 0 | 0 | 900 | 30 | 400 | 120 | 712 | 510 | 11.8 |  |  |  | 33 | [7 empty] | 75
3.5 | 2.8 | 0.3 | 0.04 | 0.5 | 1.5 | 0.3 | 0.02 | 0.02 | 0 | 0 | 0 | 0 | 0 | 950 | 30 | 300 | 120 | 1166 | 1099 | 0.7 |  |  |  | 33 | [7 empty] | 75
3.5 | 2.8 | 0.3 | 0.04 | 0.5 | 1.5 | 0.3 | 0.02 | 0.02 | 0 | 0 | 0 | 0 | 0 | 950 | 30 | 350 | 120 | 964 | 537 | 3.96 |  |  |  | 33 | [7 empty] | 75
3.5 | 2.8 | 0.3 | 0.04 | 0.5 | 1.5 | 0.3 | 0.02 | 0.02 | 0 | 0 | 0 | 0 | 0 | 950 | 30 | 400 | 120 | 749 | 458 | 5.3 |  |  |  | 33 | [7 empty] | 75
3.21 | 2.57 | 0.28 | 0.024 | 0 | 0.098 | 0.015 | 0.01 | 0.061 | 0 | 0.036 | 0 | 0 | 0 | 830 | 60 | 400 | 30 | 813 |  | 7.2 |  |  | 228 | 35 | [5 empty] | 260 |  | 25 | [17 empty] | 425 | 277 | 24.5 | 157 | 121
3.21 | 2.57 | 0.28 | 0.024 | 0 | 0.098 | 0.015 | 0.01 | 0.061 | 0 | 0.036 | 0 | 0 | 0 | 830 | 60 | 400 | 60 | 847 |  | 11.4 |  |  | 255.5 | 35 | [5 empty] | 252 |  | 25 | [17 empty] | 425 | 277 | 24.5 | 157 | 121
3.21 | 2.57 | 0.28 | 0.024 | 0 | 0.098 | 0.015 | 0.01 | 0.061 | 0 | 0.036 | 0 | 0 | 0 | 830 | 60 | 400 | 120 | 828 |  | 6.6 |  |  | 127.3 | 35 | [5 empty] | 263 |  | 25 | [17 empty] | 425 | 277 | 24.5 | 157 | 121
3.21 | 2.57 | 0.28 | 0.024 | 0 | 0.098 | 0.015 | 0.01 | 0.061 | 0 | 0.036 | 0 | 0 | 0 | 830 | 60 | 400 | 240 | 820 |  | 5.2 |  |  | 114.4 | 35 | [5 empty] | 248 |  | 25 | [17 empty] | 425 | 277 | 24.5 | 157 | 121
3.21 | 2.57 | 0.28 | 0.024 | 0 | 0.098 | 0.015 | 0.01 | 0.061 | 0 | 0.036 | 0 | 0 | 0 | 830 | 60 | 350 | 30 | 816 |  | 10.3 |  |  | 237.2 | 35 | [5 empty] | 320 |  | 25 | [17 empty] | 425 | 277 | 24.5 | 157 | 121
3.21 | 2.57 | 0.28 | 0.024 | 0 | 0.098 | 0.015 | 0.01 | 0.061 | 0 | 0.036 | 0 | 0 | 0 | 830 | 60 | 350 | 60 | 923 |  | 7.3 |  |  | 174.6 | 35 | [5 empty] | 323 |  | 25 | [17 empty] | 425 | 277 | 24.5 | 157 | 121
3.21 | 2.57 | 0.28 | 0.024 | 0 | 0.098 | 0.015 | 0.01 | 0.061 | 0 | 0.036 | 0 | 0 | 0 | 830 | 60 | 350 | 120 | 947 |  | 9.8 |  |  | 182.5 | 35 | [5 empty] | 309 |  | 25 | [17 empty] | 425 | 277 | 24.5 | 157 | 121
3.21 | 2.57 | 0.28 | 0.024 | 0 | 0.098 | 0.015 | 0.01 | 0.061 | 0 | 0.036 | 0 | 0 | 0 | 830 | 60 | 350 | 240 | 912 |  | 5.8 |  |  | 207.9 | 35 | [5 empty] | 251 |  | 25 | [17 empty] | 425 | 277 | 24.5 | 157 | 121
3.21 | 2.57 | 0.28 | 0.024 | 0 | 0.098 | 0.015 | 0.01 | 0.061 | 0 | 0.036 | 0 | 0 | 0 | 830 | 60 | 325 | 30 | 1170 |  | 4.9 |  |  | 133.8 | 35 | [5 empty] | 320 |  | 25 | [17 empty] | 425 | 277 | 24.5 | 157 | 121
3.21 | 2.57 | 0.28 | 0.024 | 0 | 0.098 | 0.015 | 0.01 | 0.061 | 0 | 0.036 | 0 | 0 | 0 | 830 | 60 | 325 | 60 | 918 |  | 7.3 |  |  | 99.4 | 35 | [5 empty] | 323 |  | 25 | [17 empty] | 425 | 277 | 24.5 | 157 | 121
3.21 | 2.57 | 0.28 | 0.024 | 0 | 0.098 | 0.015 | 0.01 | 0.061 | 0 | 0.036 | 0 | 0 | 0 | 830 | 60 | 325 | 120 | 940 |  | 9.8 |  |  | 132 | 35 | [5 empty] | 309 |  | 25 | [17 empty] | 425 | 277 | 24.5 | 157 | 121
3.21 | 2.57 | 0.28 | 0.024 | 0 | 0.098 | 0.015 | 0.01 | 0.061 | 0 | 0.036 | 0 | 0 | 0 | 830 | 60 | 325 | 240 | 875 |  | 5.8 |  |  | 145.7 | 35 | [5 empty] | 383 |  | 25 | [17 empty] | 425 | 277 | 24.5 | 157 | 121
3.21 | 2.57 | 0.28 | 0.024 | 0 | 0.098 | 0.015 | 0.01 | 0.061 | 0 | 0.036 | 0 | 0 | 0 | 830 | 60 | 300 | 30 | 1282 |  | 4.1 |  |  | 42.7 | 35 | [5 empty] | 363 |  | 25 | [17 empty] | 425 | 277 | 24.5 | 157 | 121
3.21 | 2.57 | 0.28 | 0.024 | 0 | 0.098 | 0.015 | 0.01 | 0.061 | 0 | 0.036 | 0 | 0 | 0 | 830 | 60 | 300 | 60 | 1329 |  | 2.7 |  |  | 30.3 | 35 | [5 empty] | 334 |  | 25 | [17 empty] | 425 | 277 | 24.5 | 157 | 121
3.21 | 2.57 | 0.28 | 0.024 | 0 | 0.098 | 0.015 | 0.01 | 0.061 | 0 | 0.036 | 0 | 0 | 0 | 830 | 60 | 300 | 120 | 1021 |  | 4.7 |  |  | 59.5 | 35 | [5 empty] | 294 |  | 25 | [17 empty] | 425 | 277 | 24.5 | 157 | 121
3.21 | 2.57 | 0.28 | 0.024 | 0 | 0.098 | 0.015 | 0.01 | 0.061 | 0 | 0.036 | 0 | 0 | 0 | 830 | 60 | 300 | 240 | 973 |  | 4 |  |  | 55.6 | 35 | [5 empty] | 294 |  | 25 | [17 empty] | 425 | 277 | 24.5 | 157 | 121
3.21 | 2.57 | 0.28 | 0.024 | 0 | 0.098 | 0.015 | 0.01 | 0.061 | 0 | 0.036 | 0 | 0 | 0 | 950 | 60 | 400 | 30 | 837 |  | 3.9 |  |  | 35.4 | 35 | [5 empty] | 265 |  | 25 | [17 empty] | 425 | 277 | 24.5 | 157 | 121
3.21 | 2.57 | 0.28 | 0.024 | 0 | 0.098 | 0.015 | 0.01 | 0.061 | 0 | 0.036 | 0 | 0 | 0 | 950 | 60 | 400 | 60 | 841 |  | 6.3 |  |  | 61.4 | 35 | [5 empty] | 263 |  | 25 | [17 empty] | 425 | 277 | 24.5 | 157 | 121
3.21 | 2.57 | 0.28 | 0.024 | 0 | 0.098 | 0.015 | 0.01 | 0.061 | 0 | 0.036 | 0 | 0 | 0 | 950 | 60 | 400 | 120 | 878 |  | 5 |  |  | 73.1 | 35 | [5 empty] | 268 |  | 25 | [17 empty] | 425 | 277 | 24.5 | 157 | 121
3.21 | 2.57 | 0.28 | 0.024 | 0 | 0.098 | 0.015 | 0.01 | 0.061 | 0 | 0.036 | 0 | 0 | 0 | 950 | 60 | 400 | 240 | 890 |  | 3.9 |  |  | 36.4 | 35 | [5 empty] | 282 |  | 25 | [17 empty] | 425 | 277 | 24.5 | 157 | 121
3.21 | 2.57 | 0.28 | 0.024 | 0 | 0.098 | 0.015 | 0.01 | 0.061 | 0 | 0.036 | 0 | 0 | 0 | 950 | 60 | 350 | 30 | 1067 |  | 3.8 |  |  | 58.8 | 35 | [5 empty] | 320 |  | 25 | [17 empty] | 425 | 277 | 24.5 | 157 | 121
3.21 | 2.57 | 0.28 | 0.024 | 0 | 0.098 | 0.015 | 0.01 | 0.061 | 0 | 0.036 | 0 | 0 | 0 | 950 | 60 | 350 | 60 | 1082 |  | 3.3 |  |  | 84.5 | 35 | [5 empty] | 339 |  | 25 | [17 empty] | 425 | 277 | 24.5 | 157 | 121
3.21 | 2.57 | 0.28 | 0.024 | 0 | 0.098 | 0.015 | 0.01 | 0.061 | 0 | 0.036 | 0 | 0 | 0 | 950 | 60 | 350 | 120 | [5 empty] | 90.5 | 35 | [5 empty] | 339 |  | 25 | [17 empty] | 425 | 277 | 24.5 | 157 | 121
3.21 | 2.57 | 0.28 | 0.024 | 0 | 0.098 | 0.015 | 0.01 | 0.061 | 0 | 0.036 | 0 | 0 | 0 | 950 | 60 | 350 | 240 | 1119 |  | 6.6 |  |  | 114.5 | 35 | [5 empty] | 341 |  | 25 | [17 empty] | 425 | 277 | 24.5 | 157 | 121
3.21 | 2.57 | 0.28 | 0.024 | 0 | 0.098 | 0.015 | 0.01 | 0.061 | 0 | 0.036 | 0 | 0 | 0 | 950 | 60 | 325 | 30 | 1141 |  | 2.2 |  |  | 33.6 | 35 | [5 empty] | 418 |  | 25 | [17 empty] | 425 | 277 | 24.5 | 157 | 121
3.21 | 2.57 | 0.28 | 0.024 | 0 | 0.098 | 0.015 | 0.01 | 0.061 | 0 | 0.036 | 0 | 0 | 0 | 950 | 60 | 325 | 60 | 1240 |  | 2.7 |  |  | 31.2 | 35 | [5 empty] | 428 |  | 25 | [17 empty] | 425 | 277 | 24.5 | 157 | 121
3.21 | 2.57 | 0.28 | 0.024 | 0 | 0.098 | 0.015 | 0.01 | 0.061 | 0 | 0.036 | 0 | 0 | 0 | 950 | 60 | 325 | 120 | 1240 |  | 2.8 |  |  | 40.5 | 35 | [5 empty] | 415 |  | 25 | [17 empty] | 425 | 277 | 24.5 | 157 | 121
3.21 | 2.57 | 0.28 | 0.024 | 0 | 0.098 | 0.015 | 0.01 | 0.061 | 0 | 0.036 | 0 | 0 | 0 | 950 | 60 | 325 | 240 | 1234 |  | 2.4 |  |  | 50.3 | 35 | [5 empty] | 419 |  | 25 | [17 empty] | 425 | 277 | 24.5 | 157 | 121
3.21 | 2.57 | 0.28 | 0.024 | 0 | 0.098 | 0.015 | 0.01 | 0.061 | 0 | 0.036 | 0 | 0 | 0 | 950 | 60 | 300 | 30 | 1224 |  | 1.5 |  |  | 4.4 | 35 | [5 empty] | 535 |  | 25 | [17 empty] | 425 | 277 | 24.5 | 157 | 121
3.21 | 2.57 | 0.28 | 0.024 | 0 | 0.098 | 0.015 | 0.01 | 0.061 | 0 | 0.036 | 0 | 0 | 0 | 950 | 60 | 300 | 60 | 1346 |  | 1.8 |  |  | 12.4 | 35 | [5 empty] | 458 |  | 25 | [17 empty] | 425 | 277 | 24.5 | 157 | 121
3.21 | 2.57 | 0.28 | 0.024 | 0 | 0.098 | 0.015 | 0.01 | 0.061 | 0 | 0.036 | 0 | 0 | 0 | 950 | 60 | 300 | 120 | 1360 |  | 3.4 |  |  | 12.9 | 35 | [5 empty] | 473 |  | 25 | [17 empty] | 425 | 277 | 24.5 | 157 | 121
3.21 | 2.57 | 0.28 | 0.024 | 0 | 0.098 | 0.015 | 0.01 | 0.061 | 0 | 0.036 | 0 | 0 | 0 | 950 | 60 | 300 | 240 | 1302 |  | 2 |  |  | 16.4 | 35 | [5 empty] | 457 |  | 25 | [17 empty] | 425 | 277 | 24.5 | 157 | 121
3.65 | 2.76 | 0.36 | 0.045 | 0.6 | 0.9 | 0 | 0.014 | 0.016 | 0 | 0 | 0 | 0 | 0 | 900 | 90 | 320 | 120 | 1262 |  | 9.6 |  |  | 125 | 36 |  |  |  |  | 270 | 438 |  | 25
3.65 | 2.76 | 0.36 | 0.045 | 0.6 | 0.9 | 0 | 0.014 | 0.016 | 0 | 0 | 0 | 0 | 0 | 900 | 90 | 360 | 120 | 1142 |  | 13.8 |  |  | 157 | 36 |  |  |  |  | 350 | 386 |  | 25
3.51 | 2.45 | 0.3 | 0.036 | 0 | 0 | 0 | 0.01 | 0.017 | 0 | 0 | 0 | 0 | 0 | 900 | 90 | 320 | 120 | 1391 |  | 4.42 |  |  | 63 | 36 |  |  |  |  | 220 | 485 |  | 25
3.51 | 2.45 | 0.3 | 0.036 | 0 | 0 | 0 | 0.01 | 0.017 | 0 | 0 | 0 | 0 | 0 | 900 | 90 | 360 | 120 | 1169 |  | 7.1 |  |  | 148 | 36 |  |  |  |  | 290 | 417 |  | 25
3.53 | 2.27 | 0.215 | 0.04 | 0.43 | 0.47 | 0.17 | 0.009 | 0.026 | 0 | 0 | 0 | 0 | 0 | 900 | 90 | 300 | 180 | 1333 | 1320 | 0.2 |  |  | 70.1 | 37 |  | 47.6 | [5 empty] | 25 | [17 empty] | 772 | 448 | 7.09 |  | 36.5 | 90
3.53 | 2.27 | 0.215 | 0.04 | 0.43 | 0.47 | 0.17 | 0.009 | 0.026 | 0 | 0 | 0 | 0 | 0 | 900 | 90 | 300 | 180 | 1246 | 975 | 0.13 |  |  | 57 | 37 |  | 47.9 | [5 empty] | 50 | [17 empty] | 695 | 413 | 5.03 |  | 22.8 | 45
3.53 | 2.27 | 0.215 | 0.04 | 0.43 | 0.47 | 0.17 | 0.009 | 0.026 | 0 | 0 | 0 | 0 | 0 | 900 | 90 | 300 | 180 | 1076 | 1039.5 | 0.07 |  |  | 38.5 | 37 |  | 49.35 | [5 empty] | 100 | [17 empty] | 746 | 427 | 4.5 |  | 12.3 | 38
3.53 | 2.27 | 0.215 | 0.04 | 0.43 | 0.47 | 0.17 | 0.009 | 0.026 | 0 | 0 | 0 | 0 | 0 | 900 | 90 | 360 | 120 | 1036 | 901 | 1.64 |  |  | 143 | 37 |  | 38.4 | [5 empty] | 25 | [17 empty] | 772 | 448 | 7.09 |  | 36.5 | 90
3.53 | 2.27 | 0.215 | 0.04 | 0.43 | 0.47 | 0.17 | 0.009 | 0.026 | 0 | 0 | 0 | 0 | 0 | 900 | 90 | 360 | 120 | 1011 | 898 | 0.98 |  |  | 98.6 | 37 |  | 38.7 | [5 empty] | 50 | [17 empty] | 695 | 413 | 5.03 |  | 22.8 | 45
3.53 | 2.27 | 0.215 | 0.04 | 0.43 | 0.47 | 0.17 | 0.009 | 0.026 | 0 | 0 | 0 | 0 | 0 | 900 | 90 | 360 | 120 | 1023.5 | 905 | 1.365 |  |  | 70.8 | 37 |  | 38.6 | [5 empty] | 100 | [17 empty] | 746 | 427 | 4.5 |  | 12.3 | 38
3.4 | 2.69 | 0.19 | 0.044 | 0.87 | 0.73 | 0.23 | 0.01 | 0.02 | 0 | 0.04 | 0 | 0.007 | 0.015 | 900 | 90 | 250 | 60 | 1520 | 1410 | 1.8 |  |  |  | 38 |  | 58 | [5 empty] | 50 | [17 empty] | 780 | 493 | 7.1 |  |  | 200
3.4 | 2.69 | 0.19 | 0.044 | 0.87 | 0.73 | 0.23 | 0.01 | 0.02 | 0 | 0.04 | 0 | 0.007 | 0.015 | 900 | 90 | 325 | 90 | 1263 | 880 | 3.9 |  |  |  | 38 |  | 49 | [5 empty] | 50 | [17 empty] | 780 | 493 | 7.1 |  |  | 200
3.4 | 2.69 | 0.19 | 0.044 | 0.87 | 0.73 | 0.23 | 0.01 | 0.02 | 0 | 0.04 | 0 | 0.007 | 0.015 | 900 | 90 | 375 | 90 | 1075 | 695 | 7.1 |  |  |  | 38 |  | 42 | [5 empty] | 50 | [17 empty] | 780 | 493 | 7.1 |  |  | 200
3.4 | 2.69 | 0.19 | 0.044 | 0.87 | 0.73 | 0.23 | 0.01 | 0.02 | 0 | 0.04 | 0 | 0.007 | 0.015 | 900 | 90 | 425 | 60 | 862 | 565 | 9.2 |  |  |  | 38 |  | 37 | [5 empty] | 50 | [17 empty] | 780 | 493 | 7.1 |  |  | 200
3.4 | 2.8 | 0.28 | 0.055 | 0.72 | 0.02 | 0.27 | 0.015 | 0.035 | 0 | 0 | 0 | 0 | 0 | 900 | 120 | 370 | 60 | 956 | 619 | 10.3 | 348 |  |  | 39 | [7 empty] | 30
3.6 | 2.49 | 0.24 | 0.095 | 1.06 | 0.1 | 0 | 0.125 | 0.132 | 0 | 0 | 0 | 0 | 0 | 900 | 120 | 370 | 60 | 936 | 643 | 8 | 354 |  |  | 39 | [7 empty] | 30
3.3 | 2.5 | 0.21 | 0.06 | 1.6 | 1.6 | 0 | 0.008 | 0.01 | 0 | 0 | 0 | 0 | 0 | 850 | 180 | 300 | 30 | [5 empty] | 84 | 40 | [7 empty] | 25
3.3 | 2.5 | 0.21 | 0.06 | 1.6 | 1.6 | 0 | 0.008 | 0.01 | 0 | 0 | 0 | 0 | 0 | 850 | 180 | 300 | 60 | [5 empty] | 85.5 | 40 | [7 empty] | 25
3.3 | 2.5 | 0.21 | 0.06 | 1.6 | 1.6 | 0 | 0.008 | 0.01 | 0 | 0 | 0 | 0 | 0 | 850 | 180 | 300 | 120 | [5 empty] | 87 | 40 | [7 empty] | 25
3.3 | 2.5 | 0.21 | 0.06 | 1.6 | 1.6 | 0 | 0.008 | 0.01 | 0 | 0 | 0 | 0 | 0 | 850 | 180 | 300 | 180 | [5 empty] | 94 | 40 | [7 empty] | 25
3.3 | 2.5 | 0.21 | 0.06 | 1.6 | 1.6 | 0 | 0.008 | 0.01 | 0 | 0 | 0 | 0 | 0 | 850 | 180 | 300 | 240 | [5 empty] | 78.5 | 40 | [7 empty] | 25
3.3 | 2.5 | 0.21 | 0.06 | 1.6 | 1.6 | 0 | 0.008 | 0.01 | 0 | 0 | 0 | 0 | 0 | 850 | 180 | 300 | 300 | [5 empty] | 89 | 40 | [7 empty] | 25
3.3 | 2.5 | 0.21 | 0.06 | 1.6 | 1.6 | 0 | 0.008 | 0.01 | 0 | 0 | 0 | 0 | 0 | 850 | 180 | 300 | 360 | [5 empty] | 100 | 40 | [7 empty] | 25
3.3 | 2.5 | 0.21 | 0.06 | 1.6 | 1.6 | 0 | 0.008 | 0.01 | 0 | 0 | 0 | 0 | 0 | 850 | 180 | 325 | 30 | [5 empty] | 59 | 40 | [7 empty] | 25
3.3 | 2.5 | 0.21 | 0.06 | 1.6 | 1.6 | 0 | 0.008 | 0.01 | 0 | 0 | 0 | 0 | 0 | 850 | 180 | 325 | 60 | [5 empty] | 86.5 | 40 | [7 empty] | 25
3.3 | 2.5 | 0.21 | 0.06 | 1.6 | 1.6 | 0 | 0.008 | 0.01 | 0 | 0 | 0 | 0 | 0 | 850 | 180 | 325 | 120 | [5 empty] | 93.5 | 40 | [7 empty] | 25
3.3 | 2.5 | 0.21 | 0.06 | 1.6 | 1.6 | 0 | 0.008 | 0.01 | 0 | 0 | 0 | 0 | 0 | 850 | 180 | 325 | 180 | [5 empty] | 97 | 40 | [7 empty] | 25
3.3 | 2.5 | 0.21 | 0.06 | 1.6 | 1.6 | 0 | 0.008 | 0.01 | 0 | 0 | 0 | 0 | 0 | 850 | 180 | 325 | 240 | [5 empty] | 100 | 40 | [7 empty] | 25
3.3 | 2.5 | 0.21 | 0.06 | 1.6 | 1.6 | 0 | 0.008 | 0.01 | 0 | 0 | 0 | 0 | 0 | 850 | 180 | 325 | 300 | [5 empty] | 103.5 | 40 | [7 empty] | 25
3.3 | 2.5 | 0.21 | 0.06 | 1.6 | 1.6 | 0 | 0.008 | 0.01 | 0 | 0 | 0 | 0 | 0 | 850 | 180 | 325 | 360 | [5 empty] | 106 | 40 | [7 empty] | 25
3.3 | 2.5 | 0.21 | 0.06 | 1.6 | 1.6 | 0 | 0.008 | 0.01 | 0 | 0 | 0 | 0 | 0 | 850 | 180 | 350 | 30 | [5 empty] | 74 | 40 | [7 empty] | 25
3.3 | 2.5 | 0.21 | 0.06 | 1.6 | 1.6 | 0 | 0.008 | 0.01 | 0 | 0 | 0 | 0 | 0 | 850 | 180 | 350 | 60 | [5 empty] | 108.5 | 40 | [7 empty] | 25
3.3 | 2.5 | 0.21 | 0.06 | 1.6 | 1.6 | 0 | 0.008 | 0.01 | 0 | 0 | 0 | 0 | 0 | 850 | 180 | 350 | 120 | [5 empty] | 109.5 | 40 | [7 empty] | 25
3.3 | 2.5 | 0.21 | 0.06 | 1.6 | 1.6 | 0 | 0.008 | 0.01 | 0 | 0 | 0 | 0 | 0 | 850 | 180 | 350 | 180 | [5 empty] | 103 | 40 | [7 empty] | 25
3.3 | 2.5 | 0.21 | 0.06 | 1.6 | 1.6 | 0 | 0.008 | 0.01 | 0 | 0 | 0 | 0 | 0 | 850 | 180 | 350 | 240 | 1005 |  | 9.1 |  |  | 109 | 40 | [5 empty] | 354 |  | 25
3.3 | 2.5 | 0.21 | 0.06 | 1.6 | 1.6 | 0 | 0.008 | 0.01 | 0 | 0 | 0 | 0 | 0 | 850 | 180 | 350 | 300 | [5 empty] | 110 | 40 | [7 empty] | 25
3.3 | 2.5 | 0.21 | 0.06 | 1.6 | 1.6 | 0 | 0.008 | 0.01 | 0 | 0 | 0 | 0 | 0 | 850 | 180 | 350 | 360 | [5 empty] | 109 | 40 | [7 empty] | 25
3.3 | 2.5 | 0.21 | 0.06 | 1.6 | 1.6 | 0 | 0.008 | 0.01 | 0 | 0 | 0 | 0 | 0 | 850 | 180 | 375 | 30 | [5 empty] | 78.5 | 40 | [7 empty] | 25
3.3 | 2.5 | 0.21 | 0.06 | 1.6 | 1.6 | 0 | 0.008 | 0.01 | 0 | 0 | 0 | 0 | 0 | 850 | 180 | 375 | 60 | [5 empty] | 112 | 40 | [7 empty] | 25
3.3 | 2.5 | 0.21 | 0.06 | 1.6 | 1.6 | 0 | 0.008 | 0.01 | 0 | 0 | 0 | 0 | 0 | 850 | 180 | 375 | 120 | [5 empty] | 110.5 | 40 | [7 empty] | 25
3.3 | 2.5 | 0.21 | 0.06 | 1.6 | 1.6 | 0 | 0.008 | 0.01 | 0 | 0 | 0 | 0 | 0 | 850 | 180 | 375 | 180 | [5 empty] | 100 | 40 | [7 empty] | 25
3.3 | 2.5 | 0.21 | 0.06 | 1.6 | 1.6 | 0 | 0.008 | 0.01 | 0 | 0 | 0 | 0 | 0 | 850 | 180 | 375 | 240 | [5 empty] | 111 | 40 | [7 empty] | 25
3.3 | 2.5 | 0.21 | 0.06 | 1.6 | 1.6 | 0 | 0.008 | 0.01 | 0 | 0 | 0 | 0 | 0 | 850 | 180 | 375 | 300 | [5 empty] | 103 | 40 | [7 empty] | 25
3.3 | 2.5 | 0.21 | 0.06 | 1.6 | 1.6 | 0 | 0.008 | 0.01 | 0 | 0 | 0 | 0 | 0 | 850 | 180 | 375 | 360 | [5 empty] | 78 | 40 | [7 empty] | 25
3.3 | 2.5 | 0.21 | 0.06 | 1.6 | 1.6 | 0 | 0.008 | 0.01 | 0 | 0 | 0 | 0 | 0 | 850 | 180 | 400 | 30 | [5 empty] | 50 | 40 | [7 empty] | 25
3.3 | 2.5 | 0.21 | 0.06 | 1.6 | 1.6 | 0 | 0.008 | 0.01 | 0 | 0 | 0 | 0 | 0 | 850 | 180 | 400 | 60 | [5 empty] | 57 | 40 | [7 empty] | 25
3.3 | 2.5 | 0.21 | 0.06 | 1.6 | 1.6 | 0 | 0.008 | 0.01 | 0 | 0 | 0 | 0 | 0 | 850 | 180 | 400 | 120 | [5 empty] | 61.5 | 40 | [7 empty] | 25
3.3 | 2.5 | 0.21 | 0.06 | 1.6 | 1.6 | 0 | 0.008 | 0.01 | 0 | 0 | 0 | 0 | 0 | 850 | 180 | 400 | 180 | [5 empty] | 75 | 40 | [7 empty] | 25
3.3 | 2.5 | 0.21 | 0.06 | 1.6 | 1.6 | 0 | 0.008 | 0.01 | 0 | 0 | 0 | 0 | 0 | 850 | 180 | 400 | 240 | [5 empty] | 86 | 40 | [7 empty] | 25
3.3 | 2.5 | 0.21 | 0.06 | 1.6 | 1.6 | 0 | 0.008 | 0.01 | 0 | 0 | 0 | 0 | 0 | 850 | 180 | 400 | 300 | [5 empty] | 93.5 | 40 | [7 empty] | 25
3.3 | 2.5 | 0.21 | 0.06 | 1.6 | 1.6 | 0 | 0.008 | 0.01 | 0 | 0 | 0 | 0 | 0 | 850 | 180 | 400 | 360 | [5 empty] | 96 | 40 | [7 empty] | 25
3.3 | 2.5 | 0.21 | 0.06 | 1.6 | 1.6 | 0 | 0.008 | 0.01 | 0 | 0 | 0 | 0 | 0 | 900 | 120 | 300 | 30 | [5 empty] | 20 | 40 | [7 empty] | 25
3.3 | 2.5 | 0.21 | 0.06 | 1.6 | 1.6 | 0 | 0.008 | 0.01 | 0 | 0 | 0 | 0 | 0 | 900 | 120 | 300 | 60 | [5 empty] | 52.5 | 40 | [7 empty] | 25
3.3 | 2.5 | 0.21 | 0.06 | 1.6 | 1.6 | 0 | 0.008 | 0.01 | 0 | 0 | 0 | 0 | 0 | 900 | 120 | 300 | 120 | [5 empty] | 73.5 | 40 | [7 empty] | 25
3.3 | 2.5 | 0.21 | 0.06 | 1.6 | 1.6 | 0 | 0.008 | 0.01 | 0 | 0 | 0 | 0 | 0 | 900 | 120 | 300 | 180 | [5 empty] | 78.5 | 40 | [7 empty] | 25
3.3 | 2.5 | 0.21 | 0.06 | 1.6 | 1.6 | 0 | 0.008 | 0.01 | 0 | 0 | 0 | 0 | 0 | 900 | 120 | 300 | 240 | 1292 |  | 4.2 |  |  | 79 | 40 | [5 empty] | 496 |  | 25
3.3 | 2.5 | 0.21 | 0.06 | 1.6 | 1.6 | 0 | 0.008 | 0.01 | 0 | 0 | 0 | 0 | 0 | 900 | 120 | 300 | 300 | [5 empty] | 78.5 | 40 | [7 empty] | 25
3.3 | 2.5 | 0.21 | 0.06 | 1.6 | 1.6 | 0 | 0.008 | 0.01 | 0 | 0 | 0 | 0 | 0 | 900 | 120 | 300 | 360 | [5 empty] | 79 | 40 | [7 empty] | 25
3.3 | 2.5 | 0.21 | 0.06 | 1.6 | 1.6 | 0 | 0.008 | 0.01 | 0 | 0 | 0 | 0 | 0 | 900 | 120 | 325 | 30 | [5 empty] | 20 | 40 | [7 empty] | 25
3.3 | 2.5 | 0.21 | 0.06 | 1.6 | 1.6 | 0 | 0.008 | 0.01 | 0 | 0 | 0 | 0 | 0 | 900 | 120 | 325 | 60 | [5 empty] | 57.5 | 40 | [7 empty] | 25
3.3 | 2.5 | 0.21 | 0.06 | 1.6 | 1.6 | 0 | 0.008 | 0.01 | 0 | 0 | 0 | 0 | 0 | 900 | 120 | 325 | 120 | [5 empty] | 94.5 | 40 | [7 empty] | 25
3.3 | 2.5 | 0.21 | 0.06 | 1.6 | 1.6 | 0 | 0.008 | 0.01 | 0 | 0 | 0 | 0 | 0 | 900 | 120 | 325 | 180 | [5 empty] | 95 | 40 | [7 empty] | 25
3.3 | 2.5 | 0.21 | 0.06 | 1.6 | 1.6 | 0 | 0.008 | 0.01 | 0 | 0 | 0 | 0 | 0 | 900 | 120 | 325 | 240 | 1161 |  | 7.7 |  |  | 94 | 40 | [5 empty] | 390 |  | 25
3.3 | 2.5 | 0.21 | 0.06 | 1.6 | 1.6 | 0 | 0.008 | 0.01 | 0 | 0 | 0 | 0 | 0 | 900 | 120 | 325 | 300 | [5 empty] | 94 | 40 | [7 empty] | 25
3.3 | 2.5 | 0.21 | 0.06 | 1.6 | 1.6 | 0 | 0.008 | 0.01 | 0 | 0 | 0 | 0 | 0 | 900 | 120 | 325 | 360 | [5 empty] | 94 | 40 | [7 empty] | 25
3.3 | 2.5 | 0.21 | 0.06 | 1.6 | 1.6 | 0 | 0.008 | 0.01 | 0 | 0 | 0 | 0 | 0 | 900 | 120 | 350 | 30 | [5 empty] | 13.5 | 40 | [7 empty] | 25
3.3 | 2.5 | 0.21 | 0.06 | 1.6 | 1.6 | 0 | 0.008 | 0.01 | 0 | 0 | 0 | 0 | 0 | 900 | 120 | 350 | 60 | 978 |  | 7.3 |  |  | 33.5 | 40 | [5 empty] | 350 |  | 25
3.3 | 2.5 | 0.21 | 0.06 | 1.6 | 1.6 | 0 | 0.008 | 0.01 | 0 | 0 | 0 | 0 | 0 | 900 | 120 | 350 | 120 | 1010 |  | 8 |  |  | 94.5 | 40 | [5 empty] | 351 |  | 25
3.3 | 2.5 | 0.21 | 0.06 | 1.6 | 1.6 | 0 | 0.008 | 0.01 | 0 | 0 | 0 | 0 | 0 | 900 | 120 | 350 | 180 | 1035 | 705 | 11 |  |  | 113.5 | 40 | [5 empty] | 348 |  | 25
3.3 | 2.5 | 0.21 | 0.06 | 1.6 | 1.6 | 0 | 0.008 | 0.01 | 0 | 0 | 0 | 0 | 0 | 900 | 120 | 350 | 240 | 1023 |  | 9.5 |  |  | 108 | 40 | [5 empty] | 350 |  | 25
3.3 | 2.5 | 0.21 | 0.06 | 1.6 | 1.6 | 0 | 0.008 | 0.01 | 0 | 0 | 0 | 0 | 0 | 900 | 120 | 350 | 300 | [5 empty] | 105 | 40 | [7 empty] | 25
3.3 | 2.5 | 0.21 | 0.06 | 1.6 | 1.6 | 0 | 0.008 | 0.01 | 0 | 0 | 0 | 0 | 0 | 900 | 120 | 350 | 360 | 987 |  | 8.5 |  |  | 100 | 40 | [5 empty] | 360 |  | 25
3.3 | 2.5 | 0.21 | 0.06 | 1.6 | 1.6 | 0 | 0.008 | 0.01 | 0 | 0 | 0 | 0 | 0 | 900 | 120 | 375 | 30 | [5 empty] | 20 | 40 | [7 empty] | 25
3.3 | 2.5 | 0.21 | 0.06 | 1.6 | 1.6 | 0 | 0.008 | 0.01 | 0 | 0 | 0 | 0 | 0 | 900 | 120 | 375 | 60 | [5 empty] | 57.5 | 40 | [7 empty] | 25
3.3 | 2.5 | 0.21 | 0.06 | 1.6 | 1.6 | 0 | 0.008 | 0.01 | 0 | 0 | 0 | 0 | 0 | 900 | 120 | 375 | 120 | [5 empty] | 81.5 | 40 | [7 empty] | 25
3.3 | 2.5 | 0.21 | 0.06 | 1.6 | 1.6 | 0 | 0.008 | 0.01 | 0 | 0 | 0 | 0 | 0 | 900 | 120 | 375 | 180 | [5 empty] | 84 | 40 | [7 empty] | 25
3.3 | 2.5 | 0.21 | 0.06 | 1.6 | 1.6 | 0 | 0.008 | 0.01 | 0 | 0 | 0 | 0 | 0 | 900 | 120 | 375 | 240 | 993 |  | 11 |  |  | 86 | 40 | [5 empty] | 332 |  | 25
3.3 | 2.5 | 0.21 | 0.06 | 1.6 | 1.6 | 0 | 0.008 | 0.01 | 0 | 0 | 0 | 0 | 0 | 900 | 120 | 375 | 300 | [5 empty] | 88 | 40 | [7 empty] | 25
3.3 | 2.5 | 0.21 | 0.06 | 1.6 | 1.6 | 0 | 0.008 | 0.01 | 0 | 0 | 0 | 0 | 0 | 900 | 120 | 375 | 360 | [5 empty] | 90 | 40 | [7 empty] | 25
3.3 | 2.5 | 0.21 | 0.06 | 1.6 | 1.6 | 0 | 0.008 | 0.01 | 0 | 0 | 0 | 0 | 0 | 900 | 120 | 400 | 30 | 1052 |  | 2.1 |  |  | 20 | 40 | [5 empty] | 391 |  | 25
3.3 | 2.5 | 0.21 | 0.06 | 1.6 | 1.6 | 0 | 0.008 | 0.01 | 0 | 0 | 0 | 0 | 0 | 900 | 120 | 400 | 60 | [5 empty] | 44.5 | 40 | [7 empty] | 25
3.3 | 2.5 | 0.21 | 0.06 | 1.6 | 1.6 | 0 | 0.008 | 0.01 | 0 | 0 | 0 | 0 | 0 | 900 | 120 | 400 | 120 | [5 empty] | 57 | 40 | [7 empty] | 25
3.3 | 2.5 | 0.21 | 0.06 | 1.6 | 1.6 | 0 | 0.008 | 0.01 | 0 | 0 | 0 | 0 | 0 | 900 | 120 | 400 | 180 | [5 empty] | 56 | 40 | [7 empty] | 25
3.3 | 2.5 | 0.21 | 0.06 | 1.6 | 1.6 | 0 | 0.008 | 0.01 | 0 | 0 | 0 | 0 | 0 | 900 | 120 | 400 | 240 | 912 |  | 5.5 |  |  | 51.5 | 40 | [5 empty] | 324 |  | 25
3.3 | 2.5 | 0.21 | 0.06 | 1.6 | 1.6 | 0 | 0.008 | 0.01 | 0 | 0 | 0 | 0 | 0 | 900 | 120 | 400 | 300 | [5 empty] | 43 | 40 | [7 empty] | 25
3.3 | 2.5 | 0.21 | 0.06 | 1.6 | 1.6 | 0 | 0.008 | 0.01 | 0 | 0 | 0 | 0 | 0 | 900 | 120 | 400 | 360 | [5 empty] | 37 | 40 | [7 empty] | 25
3.3 | 2.5 | 0.21 | 0.06 | 1.6 | 1.6 | 0 | 0.008 | 0.01 | 0 | 0 | 0 | 0 | 0 | 950 | 120 | 300 | 30 | [5 empty] | 12.5 | 40 | [7 empty] | 25
3.3 | 2.5 | 0.21 | 0.06 | 1.6 | 1.6 | 0 | 0.008 | 0.01 | 0 | 0 | 0 | 0 | 0 | 950 | 120 | 300 | 60 | [5 empty] | 31.5 | 40 | [7 empty] | 25
3.3 | 2.5 | 0.21 | 0.06 | 1.6 | 1.6 | 0 | 0.008 | 0.01 | 0 | 0 | 0 | 0 | 0 | 950 | 120 | 300 | 120 | [5 empty] | 65.5 | 40 | [7 empty] | 25
3.3 | 2.5 | 0.21 | 0.06 | 1.6 | 1.6 | 0 | 0.008 | 0.01 | 0 | 0 | 0 | 0 | 0 | 950 | 120 | 300 | 180 | [5 empty] | 73.5 | 40 | [7 empty] | 25
3.3 | 2.5 | 0.21 | 0.06 | 1.6 | 1.6 | 0 | 0.008 | 0.01 | 0 | 0 | 0 | 0 | 0 | 950 | 120 | 300 | 240 | [5 empty] | 111 | 40 | [7 empty] | 25
3.3 | 2.5 | 0.21 | 0.06 | 1.6 | 1.6 | 0 | 0.008 | 0.01 | 0 | 0 | 0 | 0 | 0 | 950 | 120 | 300 | 300 | [5 empty] | 107 | 40 | [7 empty] | 25
3.3 | 2.5 | 0.21 | 0.06 | 1.6 | 1.6 | 0 | 0.008 | 0.01 | 0 | 0 | 0 | 0 | 0 | 950 | 120 | 300 | 360 | [5 empty] | 87 | 40 | [7 empty] | 25
3.3 | 2.5 | 0.21 | 0.06 | 1.6 | 1.6 | 0 | 0.008 | 0.01 | 0 | 0 | 0 | 0 | 0 | 950 | 120 | 325 | 30 | [5 empty] | 12 | 40 | [7 empty] | 25
3.3 | 2.5 | 0.21 | 0.06 | 1.6 | 1.6 | 0 | 0.008 | 0.01 | 0 | 0 | 0 | 0 | 0 | 950 | 120 | 325 | 60 | [5 empty] | 26.5 | 40 | [7 empty] | 25
3.3 | 2.5 | 0.21 | 0.06 | 1.6 | 1.6 | 0 | 0.008 | 0.01 | 0 | 0 | 0 | 0 | 0 | 950 | 120 | 325 | 120 | [5 empty] | 75 | 40 | [7 empty] | 25
3.3 | 2.5 | 0.21 | 0.06 | 1.6 | 1.6 | 0 | 0.008 | 0.01 | 0 | 0 | 0 | 0 | 0 | 950 | 120 | 325 | 180 | [5 empty] | 85 | 40 | [7 empty] | 25
3.3 | 2.5 | 0.21 | 0.06 | 1.6 | 1.6 | 0 | 0.008 | 0.01 | 0 | 0 | 0 | 0 | 0 | 950 | 120 | 325 | 240 | [5 empty] | 99.5 | 40 | [7 empty] | 25
3.3 | 2.5 | 0.21 | 0.06 | 1.6 | 1.6 | 0 | 0.008 | 0.01 | 0 | 0 | 0 | 0 | 0 | 950 | 120 | 325 | 300 | [5 empty] | 87.5 | 40 | [7 empty] | 25
3.3 | 2.5 | 0.21 | 0.06 | 1.6 | 1.6 | 0 | 0.008 | 0.01 | 0 | 0 | 0 | 0 | 0 | 950 | 120 | 325 | 360 | [5 empty] | 83 | 40 | [7 empty] | 25
3.3 | 2.5 | 0.21 | 0.06 | 1.6 | 1.6 | 0 | 0.008 | 0.01 | 0 | 0 | 0 | 0 | 0 | 950 | 120 | 350 | 30 | [5 empty] | 5 | 40 | [7 empty] | 25
3.3 | 2.5 | 0.21 | 0.06 | 1.6 | 1.6 | 0 | 0.008 | 0.01 | 0 | 0 | 0 | 0 | 0 | 950 | 120 | 350 | 60 | [5 empty] | 11 | 40 | [7 empty] | 25
3.3 | 2.5 | 0.21 | 0.06 | 1.6 | 1.6 | 0 | 0.008 | 0.01 | 0 | 0 | 0 | 0 | 0 | 950 | 120 | 350 | 120 | [5 empty] | 38.5 | 40 | [7 empty] | 25
3.3 | 2.5 | 0.21 | 0.06 | 1.6 | 1.6 | 0 | 0.008 | 0.01 | 0 | 0 | 0 | 0 | 0 | 950 | 120 | 350 | 180 | [5 empty] | 74.5 | 40 | [7 empty] | 25
3.3 | 2.5 | 0.21 | 0.06 | 1.6 | 1.6 | 0 | 0.008 | 0.01 | 0 | 0 | 0 | 0 | 0 | 950 | 120 | 350 | 240 | 956 |  | 7.2 |  |  | 75 | 40 | [5 empty] | 443 |  | 25
3.3 | 2.5 | 0.21 | 0.06 | 1.6 | 1.6 | 0 | 0.008 | 0.01 | 0 | 0 | 0 | 0 | 0 | 950 | 120 | 350 | 300 | [5 empty] | 70 | 40 | [7 empty] | 25
3.3 | 2.5 | 0.21 | 0.06 | 1.6 | 1.6 | 0 | 0.008 | 0.01 | 0 | 0 | 0 | 0 | 0 | 950 | 120 | 350 | 360 | [5 empty] | 66.5 | 40 | [7 empty] | 25
3.3 | 2.5 | 0.21 | 0.06 | 1.6 | 1.6 | 0 | 0.008 | 0.01 | 0 | 0 | 0 | 0 | 0 | 950 | 120 | 375 | 30 | [5 empty] | 7 | 40 | [7 empty] | 25
3.3 | 2.5 | 0.21 | 0.06 | 1.6 | 1.6 | 0 | 0.008 | 0.01 | 0 | 0 | 0 | 0 | 0 | 950 | 120 | 375 | 60 | [5 empty] | 15 | 40 | [7 empty] | 25
3.3 | 2.5 | 0.21 | 0.06 | 1.6 | 1.6 | 0 | 0.008 | 0.01 | 0 | 0 | 0 | 0 | 0 | 950 | 120 | 375 | 120 | [5 empty] | 36 | 40 | [7 empty] | 25
3.3 | 2.5 | 0.21 | 0.06 | 1.6 | 1.6 | 0 | 0.008 | 0.01 | 0 | 0 | 0 | 0 | 0 | 950 | 120 | 375 | 180 | [5 empty] | 46 | 40 | [7 empty] | 25
3.3 | 2.5 | 0.21 | 0.06 | 1.6 | 1.6 | 0 | 0.008 | 0.01 | 0 | 0 | 0 | 0 | 0 | 950 | 120 | 375 | 240 | [5 empty] | 52 | 40 | [7 empty] | 25
3.3 | 2.5 | 0.21 | 0.06 | 1.6 | 1.6 | 0 | 0.008 | 0.01 | 0 | 0 | 0 | 0 | 0 | 950 | 120 | 375 | 300 | [5 empty] | 53 | 40 | [7 empty] | 25
3.3 | 2.5 | 0.21 | 0.06 | 1.6 | 1.6 | 0 | 0.008 | 0.01 | 0 | 0 | 0 | 0 | 0 | 950 | 120 | 375 | 360 | [5 empty] | 53 | 40 | [7 empty] | 25
3.3 | 2.5 | 0.21 | 0.06 | 1.6 | 1.6 | 0 | 0.008 | 0.01 | 0 | 0 | 0 | 0 | 0 | 950 | 120 | 400 | 30 | [5 empty] | 8.5 | 40 | [7 empty] | 25
3.3 | 2.5 | 0.21 | 0.06 | 1.6 | 1.6 | 0 | 0.008 | 0.01 | 0 | 0 | 0 | 0 | 0 | 950 | 120 | 400 | 60 | [5 empty] | 22 | 40 | [7 empty] | 25
3.3 | 2.5 | 0.21 | 0.06 | 1.6 | 1.6 | 0 | 0.008 | 0.01 | 0 | 0 | 0 | 0 | 0 | 950 | 120 | 400 | 120 | [5 empty] | 36 | 40 | [7 empty] | 25
3.3 | 2.5 | 0.21 | 0.06 | 1.6 | 1.6 | 0 | 0.008 | 0.01 | 0 | 0 | 0 | 0 | 0 | 950 | 120 | 400 | 180 | [5 empty] | 36.5 | 40 | [7 empty] | 25
3.3 | 2.5 | 0.21 | 0.06 | 1.6 | 1.6 | 0 | 0.008 | 0.01 | 0 | 0 | 0 | 0 | 0 | 950 | 120 | 400 | 240 | [5 empty] | 37 | 40 | [7 empty] | 25
3.3 | 2.5 | 0.21 | 0.06 | 1.6 | 1.6 | 0 | 0.008 | 0.01 | 0 | 0 | 0 | 0 | 0 | 950 | 120 | 400 | 300 | [5 empty] | 33 | 40 | [7 empty] | 25
3.3 | 2.5 | 0.21 | 0.06 | 1.6 | 1.6 | 0 | 0.008 | 0.01 | 0 | 0 | 0 | 0 | 0 | 950 | 120 | 400 | 360 | [5 empty] | 27.5 | 40 | [7 empty] | 25
3.6 | 2.6 | 0.13 | 0.085 | 0.52 | 0.52 | 0 | 0.01 | 0.05 | 0 | 0 | 0 | 0 | 0 | 870 | 180 | 340 | 180 | 961 |  | 8.3 |  |  |  | 41 | [7 empty] | 25
3.6 | 2.6 | 0.13 | 0.085 | 0.52 | 0.52 | 0 | 0.01 | 0.05 | 0 | 0 | 0 | 0 | 0 | 870 | 180 | 340 | 180 | 1065 |  | 6.9 |  |  |  | 41 | [7 empty] | 50
3.6 | 2.6 | 0.13 | 0.085 | 0.52 | 0.52 | 0 | 0.01 | 0.05 | 0 | 0 | 0 | 0 | 0 | 870 | 180 | 340 | 180 | 1052 |  | 7.4 |  |  |  | 41 | [7 empty] | 75
3.6 | 2.6 | 0.13 | 0.085 | 0.52 | 0.52 | 0 | 0.01 | 0.05 | 0 | 0 | 0 | 0 | 0 | 870 | 180 | 360 | 180 | 1065 |  | 7.4 |  |  |  | 41 | [7 empty] | 25
3.6 | 2.6 | 0.13 | 0.085 | 0.52 | 0.52 | 0 | 0.01 | 0.05 | 0 | 0 | 0 | 0 | 0 | 870 | 180 | 360 | 180 | 1052 |  | 4.9 |  |  |  | 41 | [7 empty] | 50
3.6 | 2.6 | 0.13 | 0.085 | 0.52 | 0.52 | 0 | 0.01 | 0.05 | 0 | 0 | 0 | 0 | 0 | 870 | 180 | 360 | 180 | 1052 |  | 6.3 |  |  |  | 41 | [7 empty] | 75
3.45 | 2.55 | 0.1 | 0.05 | 0.96 | 0.5 | 0 | 0.01 | 0.04 | 0 | 0 | 0 | 0 | 0 | 870 | 180 | 340 | 180 | 1065 |  | 8.6 |  |  |  | 41 | [7 empty] | 25
3.45 | 2.55 | 0.1 | 0.05 | 0.96 | 0.5 | 0 | 0.01 | 0.04 | 0 | 0 | 0 | 0 | 0 | 870 | 180 | 340 | 180 | 1078 |  | 8 |  |  |  | 41 | [7 empty] | 50
3.45 | 2.55 | 0.1 | 0.05 | 0.96 | 0.5 | 0 | 0.01 | 0.04 | 0 | 0 | 0 | 0 | 0 | 870 | 180 | 340 | 180 | 1078 |  | 5.1 |  |  |  | 41 | [7 empty] | 75
3.45 | 2.55 | 0.1 | 0.05 | 0.96 | 0.5 | 0 | 0.01 | 0.04 | 0 | 0 | 0 | 0 | 0 | 870 | 180 | 360 | 180 | 1078 |  | 8.6 |  |  |  | 41 | [7 empty] | 25
3.45 | 2.55 | 0.1 | 0.05 | 0.96 | 0.5 | 0 | 0.01 | 0.04 | 0 | 0 | 0 | 0 | 0 | 870 | 180 | 360 | 180 | 1091 |  | 7.7 |  |  |  | 41 | [7 empty] | 50
3.45 | 2.55 | 0.1 | 0.05 | 0.96 | 0.5 | 0 | 0.01 | 0.04 | 0 | 0 | 0 | 0 | 0 | 870 | 180 | 360 | 180 | 1065 |  | 6.6 |  |  |  | 41 | [7 empty] | 75
3.6 | 2.5 | 0.1 | 0.051 | 1 | 1.55 | 0 | 0.011 | 0.025 | 0 | 0 | 0 | 0 | 0 | 870 | 180 | 340 | 180 | 1052 |  | 8 |  |  |  | 41 | [7 empty] | 25
3.6 | 2.5 | 0.1 | 0.051 | 1 | 1.55 | 0 | 0.011 | 0.025 | 0 | 0 | 0 | 0 | 0 | 870 | 180 | 340 | 180 | 1039 |  | 6.6 |  |  |  | 41 | [7 empty] | 50
3.6 | 2.5 | 0.1 | 0.051 | 1 | 1.55 | 0 | 0.011 | 0.025 | 0 | 0 | 0 | 0 | 0 | 870 | 180 | 340 | 180 | 1039 |  | 6.9 |  |  |  | 41 | [7 empty] | 75
3.6 | 2.5 | 0.1 | 0.051 | 1 | 1.55 | 0 | 0.011 | 0.025 | 0 | 0 | 0 | 0 | 0 | 870 | 180 | 360 | 180 | 1013 |  | 8 |  |  |  | 41 | [7 empty] | 25
3.6 | 2.5 | 0.1 | 0.051 | 1 | 1.55 | 0 | 0.011 | 0.025 | 0 | 0 | 0 | 0 | 0 | 870 | 180 | 360 | 180 | 1026 |  | 7.7 |  |  |  | 41 | [7 empty] | 50
3.6 | 2.5 | 0.1 | 0.051 | 1 | 1.55 | 0 | 0.011 | 0.025 | 0 | 0 | 0 | 0 | 0 | 870 | 180 | 360 | 180 | 1039 |  | 5.1 |  |  |  | 41 | [7 empty] | 75
3.3 | 2.2 | 0.1 | 0.055 | 0.55 | 1.49 | 0 | 0.012 | 0.02 | 0 | 0 | 0 | 0 | 0 | 870 | 180 | 340 | 180 | 961 |  | 9.7 |  |  |  | 41 | [7 empty] | 25
3.3 | 2.2 | 0.1 | 0.055 | 0.55 | 1.49 | 0 | 0.012 | 0.02 | 0 | 0 | 0 | 0 | 0 | 870 | 180 | 340 | 180 | 1065 |  | 5.4 |  |  |  | 41 | [7 empty] | 50
3.3 | 2.2 | 0.1 | 0.055 | 0.55 | 1.49 | 0 | 0.012 | 0.02 | 0 | 0 | 0 | 0 | 0 | 870 | 180 | 340 | 180 | 1026 |  | 7.4 |  |  |  | 41 | [7 empty] | 75
3.3 | 2.2 | 0.1 | 0.055 | 0.55 | 1.49 | 0 | 0.012 | 0.02 | 0 | 0 | 0 | 0 | 0 | 870 | 180 | 360 | 180 | 896 |  | 7.4 |  |  |  | 41 | [7 empty] | 25
3.3 | 2.2 | 0.1 | 0.055 | 0.55 | 1.49 | 0 | 0.012 | 0.02 | 0 | 0 | 0 | 0 | 0 | 870 | 180 | 360 | 180 | 1065 |  | 6 |  |  |  | 41 | [7 empty] | 50
3.3 | 2.2 | 0.1 | 0.055 | 0.55 | 1.49 | 0 | 0.012 | 0.02 | 0 | 0 | 0 | 0 | 0 | 870 | 180 | 360 | 180 | 1026 |  | 4.9 |  |  |  | 41 | [7 empty] | 75
3.85 | 2.9 | 0.61 | 0.08 | 0 | 1.5 | 0.47 | 0.01 | 0.05 | 0 | 0 | 0 | 0 | 0 | 900 | 120 | 370 | 120 | 875 | 460 | 6.2 |  | 9.6 |  | 42 |  | 28 | 6.9 |  |  |  |  | 25 | [17 empty] | 936 | 657 | 1.8 | 360
3.85 | 2.9 | 0.61 | 0.08 | 0 | 1.5 | 0.47 | 0.01 | 0.05 | 0 | 0 | 0 | 0 | 0 | 900 | 120 | 320 | 120 | 1161 | 512 | 3 |  | 8.3 |  | 42 |  | 38 | 5.2 |  |  |  |  | 25 | [17 empty] | 936 | 657 | 1.8 | 360
3.85 | 2.9 | 0.61 | 0.08 | 0 | 1.5 | 0.47 | 0.01 | 0.05 | 0 | 0 | 0 | 0 | 0 | 900 | 120 | 270 | 180 | 1275 | 687 | 1.5 |  | 7.3 |  | 42 |  | 44 | 1.9 |  |  |  |  | 25 | [17 empty] | 936 | 657 | 1.8 | 360
3.6 | 2.45 | 0.32 | 0.065 | 0.93 | 1.9 | 0 | 0.02 | 0.035 | 0 | 0 | 0 | 0 | 0 | 900 | 120 | 375 | 150 | 950 | 575 | 8.2 |  | 9.9 |  | 42 |  | 27 | 7.1 |  |  |  |  | 25 | [17 empty] | 764 | 479 | 2.5 | 257
3.6 | 2.45 | 0.32 | 0.065 | 0.93 | 1.9 | 0 | 0.02 | 0.035 | 0 | 0 | 0 | 0 | 0 | 900 | 120 | 330 | 150 | 1168 | 827 | 5.6 |  | 8.6 |  | 42 |  | 36 | 5.5 |  |  |  |  | 25 | [17 empty] | 764 | 479 | 2.5 | 257
3.6 | 2.45 | 0.32 | 0.065 | 0.93 | 1.9 | 0 | 0.02 | 0.035 | 0 | 0 | 0 | 0 | 0 | 900 | 120 | 270 | 180 | 1485 | 1133 | 2.4 |  | 7.9 |  | 42 |  | 43 | 2.4 |  |  |  |  | 25 | [17 empty] | 764 | 479 | 2.5 | 257
3.4 | 2.41 | 0.15 | 0.064 | 0 | 0 | 0 | 0.017 | 0.015 | 0 | 0 | 0 | 0 | 0 | 927 | 120 | 260 | 120 | 1528 | 1410 |  |  |  |  | 43 | [7 empty] | 25
3.4 | 2.41 | 0.15 | 0.064 | 0 | 0 | 0 | 0.017 | 0.015 | 0 | 0 | 0 | 0 | 0 | 927 | 120 | 273 | 120 | 1522 | 1373 |  |  |  |  | 43 | [7 empty] | 25
3.4 | 2.41 | 0.15 | 0.064 | 0 | 0 | 0 | 0.017 | 0.015 | 0 | 0 | 0 | 0 | 0 | 927 | 120 | 288 | 120 | 1470 | 1302 |  |  |  |  | 43 | [7 empty] | 25
3.4 | 2.41 | 0.15 | 0.064 | 0 | 0 | 0 | 0.017 | 0.015 | 0 | 0 | 0 | 0 | 0 | 927 | 120 | 316 | 120 | 1326 | 1154 |  |  |  |  | 43 | [7 empty] | 25
3.4 | 2.41 | 0.15 | 0.064 | 0 | 0 | 0 | 0.017 | 0.015 | 0 | 0 | 0 | 0 | 0 | 927 | 120 | 330 | 120 | 1277 | 1081 |  |  |  |  | 43 | [7 empty] | 25
3.4 | 2.41 | 0.15 | 0.064 | 0 | 0 | 0 | 0.017 | 0.015 | 0 | 0 | 0 | 0 | 0 | 927 | 120 | 343 | 120 | 1185 | 989 |  |  |  |  | 43 | [7 empty] | 25
3.4 | 2.41 | 0.15 | 0.064 | 0 | 0 | 0 | 0.017 | 0.015 | 0 | 0 | 0 | 0 | 0 | 927 | 120 | 357 | 120 | 1105 | 946 |  |  |  |  | 43 | [7 empty] | 25
3.4 | 2.41 | 0.15 | 0.064 | 0 | 0 | 0 | 0.017 | 0.015 | 0 | 0 | 0 | 0 | 0 | 927 | 120 | 371 | 120 | 1062 | 861 |  |  |  |  | 43 | [7 empty] | 25
3.45 | 2.48 | 0.4 | 0.05 | 0.3 | 1.5 | 0.5 | 0.012 | 0.013 | 0 | 0 | 0 | 0 | 0 | 927 | 120 | 260 | 120 | 1446.4 | 1126.2 | 2.6 |  |  |  | 44 |  | 46.9 | [5 empty] | 25
3.45 | 2.48 | 0.4 | 0.05 | 0.3 | 1.5 | 0.5 | 0.012 | 0.013 | 0 | 0 | 0 | 0 | 0 | 927 | 120 | 316 | 120 | 1264.1 | 1031.3 | 4.4 |  |  |  | 44 |  | 41.2 | [5 empty] | 25
3.45 | 2.48 | 0.4 | 0.05 | 0.3 | 1.5 | 0.5 | 0.012 | 0.013 | 0 | 0 | 0 | 0 | 0 | 927 | 120 | 385 | 120 | 1069.1 | 776.1 | 13.7 |  |  |  | 44 |  | 30.1 | [5 empty] | 25
3.8 | 2.9 | 0.08 | 0.032 | 0 | 0 | 0 | 0.006 | 0.02 | 0 | 0 | 0 | 0 | 0 | 900 | 90 | 350 | 60 | 1133.6 |  | 6.8 |  |  | 94.5 | 45 | [7 empty] | 25 | [22 empty] | 150
3.8 | 2.9 | 0.08 | 0.032 | 0 | 0 | 0 | 0.006 | 0.02 | 0 | 0 | 0 | 0 | 0 | 900 | 90 | 350 | 120 | 1131 |  | 5.5 |  |  | 78.6 | 45 | [7 empty] | 25 | [22 empty] | 150
3.8 | 2.9 | 0.08 | 0.032 | 0 | 0 | 0 | 0.006 | 0.02 | 0 | 0 | 0 | 0 | 0 | 900 | 90 | 350 | 180 | 1159 |  | 3.9 |  |  | 54 | 45 | [7 empty] | 25 | [22 empty] | 150
3.6 | 2.5 | 0.28 | 0.066 | 0.47 | 0 | 0 | 0.014 | 0.014 | 0 | 0 | 0 | 0 | 0 | 900 | 120 | 350 | 60 | 1173.5 |  | 4.9 |  |  | 85.5 | 45 | [7 empty] | 25 | [22 empty] | 150
3.6 | 2.5 | 0.28 | 0.066 | 0.47 | 0 | 0 | 0.014 | 0.014 | 0 | 0 | 0 | 0 | 0 | 900 | 120 | 350 | 120 | 1121 |  | 7.9 |  |  | 105 | 45 | [7 empty] | 25 | [22 empty] | 150
3.6 | 2.5 | 0.28 | 0.066 | 0.47 | 0 | 0 | 0.014 | 0.014 | 0 | 0 | 0 | 0 | 0 | 900 | 120 | 350 | 180 | 1128.5 |  | 7.1 |  |  | 105 | 45 | [7 empty] | 25 | [22 empty] | 150
3.6 | 2.5 | 0.28 | 0.066 | 0.47 | 0 | 0 | 0.014 | 0.014 | 0 | 0 | 0 | 0 | 0 | 900 | 120 | 350 | 240 | 1210 |  | 5.9 |  |  | 100.5 | 45 | [7 empty] | 25 | [22 empty] | 150
3.6 | 2.5 | 0.28 | 0.066 | 0.47 | 0 | 0 | 0.014 | 0.014 | 0 | 0 | 0 | 0 | 0 | 900 | 120 | 350 | 360 | 1185 |  | 5.5 |  |  | 81.5 | 45 | [7 empty] | 25 | [22 empty] | 150
3.07 | 2.15 | 0.26 | 0.043 | 1.6 | 1.5 | 0 | 0.01 | 0.02 | 0 | 0 | 0 | 0 | 0 | 900 | 120 | 350 | 60 | 1131 |  | 5.3 |  |  | 46 | 45 | [7 empty] | 25 | [22 empty] | 150
3.07 | 2.15 | 0.26 | 0.043 | 1.6 | 1.5 | 0 | 0.01 | 0.02 | 0 | 0 | 0 | 0 | 0 | 900 | 120 | 350 | 120 | 1128.5 |  | 9.9 |  |  | 89.5 | 45 | [7 empty] | 25 | [22 empty] | 150
3.07 | 2.15 | 0.26 | 0.043 | 1.6 | 1.5 | 0 | 0.01 | 0.02 | 0 | 0 | 0 | 0 | 0 | 900 | 120 | 350 | 180 | 1082.5 |  | 11.1 |  |  | 121.5 | 45 | [7 empty] | 25 | [22 empty] | 150
3.07 | 2.15 | 0.26 | 0.043 | 1.6 | 1.5 | 0 | 0.01 | 0.02 | 0 | 0 | 0 | 0 | 0 | 900 | 120 | 350 | 240 | 1041.5 |  | 10.1 |  |  | 105 | 45 | [7 empty] | 25 | [22 empty] | 150
3.07 | 2.15 | 0.26 | 0.043 | 1.6 | 1.5 | 0 | 0.01 | 0.02 | 0 | 0 | 0 | 0 | 0 | 900 | 120 | 350 | 360 | 1041 |  | 6.1 |  |  | 50.5 | 45 | [7 empty] | 25 | [22 empty] | 150
3.45 | 2.48 | 0.4 | 0.05 | 0 | 1.5 | 0.5 | 0.012 | 0.013 | 0 | 0 | 0 | 0 | 0 | 927 | 120 | 260 | 120 | 1598.1 | 1210 | 3.2 |  |  |  | 47 |  | 42.8 | [5 empty] | 25
3.45 | 2.48 | 0.4 | 0.05 | 0 | 1.5 | 0.5 | 0.012 | 0.013 | 0 | 0 | 0 | 0 | 0 | 927 | 120 | 274 | 120 | 1530.4 | 1185 | 4.2 |  |  |  | 47 |  | 40.4 | [5 empty] | 25
3.45 | 2.48 | 0.4 | 0.05 | 0 | 1.5 | 0.5 | 0.012 | 0.013 | 0 | 0 | 0 | 0 | 0 | 927 | 120 | 288 | 120 | 1505 | 1180 | 4.8 |  |  |  | 47 |  | 39.5 | [5 empty] | 25
3.45 | 2.48 | 0.4 | 0.05 | 0 | 1.5 | 0.5 | 0.012 | 0.013 | 0 | 0 | 0 | 0 | 0 | 927 | 120 | 302 | 120 | 1404.9 | 1161 | 6.8 |  |  |  | 47 |  | 36.2 | [5 empty] | 25
3.45 | 2.48 | 0.4 | 0.05 | 0 | 1.5 | 0.5 | 0.012 | 0.013 | 0 | 0 | 0 | 0 | 0 | 927 | 120 | 316 | 120 | 1366.6 | 1099 | 8.1 |  |  |  | 47 |  | 35.4 | [5 empty] | 25
3.45 | 2.48 | 0.4 | 0.05 | 0 | 1.5 | 0.5 | 0.012 | 0.013 | 0 | 0 | 0 | 0 | 0 | 927 | 120 | 329 | 120 | 1230.3 | 950 | 11.1 |  |  |  | 47 |  | 28.6 | [5 empty] | 25
3.45 | 2.48 | 0.4 | 0.05 | 0 | 1.5 | 0.5 | 0.012 | 0.013 | 0 | 0 | 0 | 0 | 0 | 927 | 120 | 343 | 120 | 1194.7 | 911 | 12.7 |  |  |  | 47 |  | 29.1 | [5 empty] | 25
3.45 | 2.48 | 0.4 | 0.05 | 0 | 1.5 | 0.5 | 0.012 | 0.013 | 0 | 0 | 0 | 0 | 0 | 927 | 120 | 357 | 120 | 1053.9 | 794 | 14.4 |  |  |  | 47 |  | 26.7 | [5 empty] | 25
3.45 | 2.48 | 0.4 | 0.05 | 0 | 1.5 | 0.5 | 0.012 | 0.013 | 0 | 0 | 0 | 0 | 0 | 927 | 120 | 371 | 120 | 1034.4 | 731 | 15.5 |  |  |  | 47 |  | 26.5 | [5 empty] | 25
3.45 | 2.48 | 0.4 | 0.05 | 0 | 1.5 | 0.5 | 0.012 | 0.013 | 0 | 0 | 0 | 0 | 0 | 927 | 120 | 385 | 120 | 1080.3 | 647 | 19.9 |  |  |  | 47 |  | 22.8 | [5 empty] | 25
3.45 | 2.48 | 0.4 | 0.05 | 0 | 1.5 | 0.5 | 0.012 | 0.013 | 0 | 0 | 0 | 0 | 0 | 927 | 120 | 399 | 120 | 1015.4 | 592 | 15 |  |  |  | 47 |  | 21.2 | [5 empty] | 25
3.79 | 2.58 | 0.25 | 0.055 | 0.07 | 0 | 0.01 | 0.012 | 0.017 | 0 | 0.01 | 0 | 0 | 0 | 897 | 60 | 297 | 60 | 1500 | 1140 | 5.2 |  |  | 8.9 | 48 |  | 36 | [5 empty] | 25 | [17 empty] | 446 |  | 24 |  | 23
3.79 | 2.58 | 0.25 | 0.055 | 0.07 | 0 | 0.01 | 0.012 | 0.017 | 0 | 0.01 | 0 | 0 | 0 | 897 | 60 | 337 | 60 | 1268 | [5 empty] | 48 |  | 42 | [5 empty] | 25
3.79 | 2.58 | 0.25 | 0.055 | 0.07 | 0 | 0.01 | 0.012 | 0.017 | 0 | 0.01 | 0 | 0 | 0 | 897 | 60 | 377 | 60 | 1010 | 760 | 9.5 |  |  | 12.2 | 48 |  | 47 | [5 empty] | 25
3.55 | 2.35 | 0.27 | 0.04 | 0 | 0.02 | 0 | 0.04 | 0.06 | 0 | 0 | 0 | 0 | 0 | 900 | 60 | 335 | 90 | 928 | 780 | 7 | 266 |  |  | 50 | [7 empty] | 30 | [17 empty] | 548 | 363 | 12 | 179 |  | 200
3.56 | 2.34 | 0.32 | 0.04 | 0 | 1.41 | 0 | 0.04 | 0.06 | 0 | 0 | 0 | 0 | 0 | 900 | 60 | 335 | 90 | 930 | 780 | 12.5 | 266 |  |  | 50 | [7 empty] | 30 | [17 empty] | 568 | 470 | 10.4 | 195 |  | 256
3.5 | 2.4 | 0.27 | 0.04 | 0 | 1.42 | 0.3 | 0.04 | 0.06 | 0 | 0 | 0 | 0 | 0 | 900 | 60 | 335 | 90 | 960 | 812 | 6.2 | 285 |  |  | 50 | [7 empty] | 30 | [17 empty] | 645 | 528 | 3.7 | 263 |  | 242
3.53 | 2.88 | 0.11 | 0.046 | 0 | 0 | 0 | 0.011 | 0.039 | 0 | 0 | 0 | 0 | 0 | 925 | 60 | 420 | 30 | 960.2 |  | 10.4 |  |  |  | 51 | [5 empty] | 287 |  | 30 | [22 empty] | 88
3.53 | 2.88 | 0.11 | 0.046 | 0 | 0 | 0 | 0.011 | 0.039 | 0 | 0 | 0 | 0 | 0 | 925 | 60 | 420 | 60 | 988 |  | 9.9 |  |  |  | 51 | [5 empty] | 309 |  | 30 | [22 empty] | 88
3.53 | 2.88 | 0.11 | 0.046 | 0 | 0 | 0 | 0.011 | 0.039 | 0 | 0 | 0 | 0 | 0 | 925 | 60 | 280 | 60 | 1456.2 | 1125 | 2.1 |  |  |  | 51 | [7 empty] | 30 | [22 empty] | 88
3.53 | 2.88 | 0.11 | 0.046 | 0 | 0 | 0 | 0.011 | 0.039 | 0 | 0 | 0 | 0 | 0 | 925 | 60 | 300 | 60 | 1392 | 1190.7 | 2.5 |  |  |  | 51 | [7 empty] | 30 | [22 empty] | 88
3.53 | 2.88 | 0.11 | 0.046 | 0 | 0 | 0 | 0.011 | 0.039 | 0 | 0 | 0 | 0 | 0 | 925 | 60 | 320 | 60 | 1264 | 1040.7 | 2.7 |  |  |  | 51 | [7 empty] | 30 | [22 empty] | 88
3.53 | 2.88 | 0.11 | 0.046 | 0 | 0 | 0 | 0.011 | 0.039 | 0 | 0 | 0 | 0 | 0 | 925 | 60 | 340 | 60 | 1232.2 | 1031.2 | 4.9 |  |  |  | 51 | [7 empty] | 30 | [22 empty] | 88
3.53 | 2.88 | 0.11 | 0.046 | 0 | 0 | 0 | 0.011 | 0.039 | 0 | 0 | 0 | 0 | 0 | 925 | 60 | 360 | 60 | 1151.5 | 975 | 6.6 |  |  |  | 51 | [7 empty] | 30 | [22 empty] | 88
3.53 | 2.88 | 0.11 | 0.046 | 0 | 0 | 0 | 0.011 | 0.039 | 0 | 0 | 0 | 0 | 0 | 925 | 60 | 380 | 60 | 1043.7 | 871.2 | 8.8 |  |  |  | 51 | [7 empty] | 30 | [22 empty] | 88
3.53 | 2.88 | 0.11 | 0.046 | 0 | 0 | 0 | 0.011 | 0.039 | 0 | 0 | 0 | 0 | 0 | 925 | 60 | 400 | 60 | 1023.7 | 750 | 10.3 |  |  |  | 51 | [7 empty] | 30 | [22 empty] | 88
3.53 | 2.88 | 0.11 | 0.046 | 0 | 0 | 0 | 0.011 | 0.039 | 0 | 0 | 0 | 0 | 0 | 925 | 60 | 420 | 60 | 988 | 676.2 | 9.9 |  |  |  | 51 | [7 empty] | 30 | [22 empty] | 88
3.53 | 2.88 | 0.11 | 0.046 | 0 | 0 | 0 | 0.011 | 0.039 | 0 | 0 | 0 | 0 | 0 | 925 | 60 | 450 | 60 | 882 | 675 | 2.2 |  |  |  | 51 | [7 empty] | 30 | [22 empty] | 88
3.53 | 2.88 | 0.11 | 0.046 | 0 | 0 | 0 | 0.011 | 0.039 | 0 | 0 | 0 | 0 | 0 | 850 | 60 | 420 | 30 | 787.2 |  | 13.6 |  |  |  | 51 | [5 empty] | 212 |  | 30 | [22 empty] | 88
3.53 | 2.88 | 0.11 | 0.046 | 0 | 0 | 0 | 0.011 | 0.039 | 0 | 0 | 0 | 0 | 0 | 900 | 60 | 420 | 30 | 955.5 |  | 10.6 |  |  |  | 51 | [5 empty] | 274 |  | 30 | [22 empty] | 88
3.53 | 2.88 | 0.11 | 0.046 | 0 | 0 | 0 | 0.011 | 0.039 | 0 | 0 | 0 | 0 | 0 | 950 | 60 | 420 | 30 | 1046.2 |  | 8.9 |  |  |  | 51 | [5 empty] | 323 |  | 30 | [22 empty] | 88
3.53 | 2.88 | 0.11 | 0.046 | 0 | 0 | 0 | 0.011 | 0.039 | 0 | 0 | 0 | 0 | 0 | 925 | 30 | 420 | 30 | 904.5 |  | 11.2 |  |  |  | 51 | [5 empty] | 265 |  | 30 | [22 empty] | 88
3.53 | 2.88 | 0.11 | 0.046 | 0 | 0 | 0 | 0.011 | 0.039 | 0 | 0 | 0 | 0 | 0 | 925 | 60 | 420 | 30 | 960.2 |  | 10.4 |  |  |  | 51 | [5 empty] | 298 |  | 30 | [22 empty] | 88
3.53 | 2.88 | 0.11 | 0.046 | 0 | 0 | 0 | 0.011 | 0.039 | 0 | 0 | 0 | 0 | 0 | 925 | 120 | 420 | 30 | 964.2 |  | 9.9 |  |  |  | 51 | [5 empty] | 318 |  | 30 | [22 empty] | 88
3.56 | 2.83 | 0.22 | 0.042 | 0 | 0 | 0 | 0.008 | 0.039 | 0 | 0 | 0 | 0 | 0 | 900 | 90 | 360 | 120 | 1152 |  | 8.5 |  |  |  | 52 | [5 empty] | 396 |  | 30 | [17 empty] | 448 |  | 19
3.58 | 1.95 | 0.18 | 0.046 | 1.08 | 0.38 | 0 | 0.01 | 0.02 | 0 | 0 | 0 | 0 | 0 | 910 | 60 | 360 | 90 | 1164.3 | 925.9 | 13.2 |  |  |  | 53 | [7 empty] | 25 | [22 empty] | 125
3.59 | 2.52 | 0.22 | 0.044 | 0.68 | 0 | 0 | 0.013 | 0.032 | 0 | 0 | 0 | 0 | 0 | 900 | 90 | 300 | 180 | 1340 | 1191 | 0.97 |  |  | 130 | 54 |  | 45 | [5 empty] | 20 | [22 empty] | 80
3.59 | 2.52 | 0.22 | 0.044 | 0.68 | 0 | 0 | 0.013 | 0.032 | 0 | 0 | 0 | 0 | 0 | 900 | 90 | 360 | 120 | 1094 | 914 | 3.86 |  |  | 146 | 54 |  | 38 | [5 empty] | 20 | [22 empty] | 80
3.45 | 2.48 | 0.4 | 0.064 | 0 | 1.5 | 0.3 | 0.01 | 0.01 | 0 | 0 | 0 | 0 | 0 | 927 | 120 | 288 | 120 | 1505 | 1180 | 4.8 |  |  |  | 55 |  | 39.5 | [5 empty] | 25
3.45 | 2.48 | 0.4 | 0.064 | 0 | 1.5 | 0.3 | 0.01 | 0.01 | 0 | 0 | 0 | 0 | 0 | 927 | 120 | 316 | 120 | 1367 | 1099 | 7.1 |  |  |  | 55 |  | 35.4 | [5 empty] | 25
3.45 | 2.48 | 0.4 | 0.064 | 0 | 1.5 | 0.3 | 0.01 | 0.01 | 0 | 0 | 0 | 0 | 0 | 927 | 120 | 343 | 120 | 1195 | 911 | 13.5 |  |  |  | 55 |  | 29.1 | [5 empty] | 25
3.45 | 2.48 | 0.4 | 0.064 | 0 | 1.5 | 0.3 | 0.01 | 0.01 | 0 | 0 | 0 | 0 | 0 | 927 | 120 | 371 | 120 | 1034 | 731 | 12.1 |  |  |  | 55 |  | 26.5 | [5 empty] | 25
3.45 | 2.48 | 0.4 | 0.064 | 0 | 1.5 | 0.3 | 0.01 | 0.01 | 0 | 0 | 0 | 0 | 0 | 927 | 120 | 385 | 120 | 1080 | 650 | 19.9 |  |  |  | 55 |  | 22.8 | [5 empty] | 25
3.5 | 2.63 | 0.318 | 0.047 | 0 | 0 | 0 | 0.009 | 0.019 | 0 | 0 | 0 | 0 | 0 | 900 | 60 | 365 | 30 | 1111.1 | 816 | 3 |  |  |  | 56 | [5 empty] | 345 |  | 25 | [17 empty] | 397 | 261.5 | 22.7
3.5 | 2.63 | 0.318 | 0.047 | 0 | 0 | 0 | 0.009 | 0.019 | 0 | 0 | 0 | 0 | 0 | 900 | 60 | 365 | 90 | 1096.9 | 790 | 11.1 |  |  |  | 56 | [5 empty] | 319 |  | 25 | [17 empty] | 397 | 261.5 | 22.7
3.5 | 2.63 | 0.318 | 0.047 | 0 | 0 | 0 | 0.009 | 0.019 | 0 | 0 | 0 | 0 | 0 | 900 | 60 | 365 | 120 | 1085.7 | 778 | 12.1 |  |  |  | 56 | [5 empty] | 302 |  | 25 | [17 empty] | 397 | 261.5 | 22.7
3.44 | 2.61 | 0.16 | 0.052 | 0 | 0.03 | 0.001 | 0.01 | 0.024 | 0 | 0.04 | 0 | 0 | 0 | 900 | 60 | 325 | 50 | 1266 |  | 4.3 |  |  | 88 | 58 | [5 empty] | 389 |  | 25 | [17 empty] | 487 |  | 15
3.44 | 2.61 | 0.16 | 0.052 | 0 | 0.03 | 0.001 | 0.01 | 0.024 | 0 | 0.04 | 0 | 0 | 0 | 900 | 60 | 340 | 50 | 1170 |  | 7.2 |  |  | 124 | 58 | [5 empty] | 377 |  | 25 | [17 empty] | 487 |  | 15
3.44 | 2.61 | 0.16 | 0.052 | 0 | 0.03 | 0.001 | 0.01 | 0.024 | 0 | 0.04 | 0 | 0 | 0 | 900 | 60 | 350 | 50 | 1110 |  | 8.1 |  |  | 132 | 58 | [5 empty] | 366 |  | 25 | [17 empty] | 487 |  | 15
3.44 | 2.61 | 0.16 | 0.052 | 0 | 0.03 | 0.001 | 0.01 | 0.024 | 0 | 0.04 | 0 | 0 | 0 | 900 | 60 | 360 | 50 | 1054 |  | 8.6 |  |  | 138 | 58 | [5 empty] | 344 |  | 25 | [17 empty] | 487 |  | 15
3.44 | 2.61 | 0.16 | 0.052 | 0 | 0.03 | 0.001 | 0.01 | 0.024 | 0 | 0.04 | 0 | 0 | 0 | 900 | 60 | 375 | 50 | 985 |  | 10.4 |  |  | 140 | 58 | [5 empty] | 315 |  | 25 | [17 empty] | 487 |  | 15
3.5 | 3 | 0.4 | 0.02 | 1 | 0.3 | 0.17 | 0.03 | 0.03 | 0 | 0.08 | 0 | 0 | 0 | 920 | 120 | 260 | 120 | 1431 | 1185 | 2.5 | 498 |  | 40 | 59 | [7 empty] | 25
3.5 | 3 | 0.4 | 0.02 | 1 | 0.3 | 0.17 | 0.03 | 0.03 | 0 | 0.08 | 0 | 0 | 0 | 920 | 120 | 280 | 120 | 1408 | 1102 | 4 | 456 |  | 46 | 59 | [7 empty] | 25
3.5 | 3 | 0.4 | 0.02 | 1 | 0.3 | 0.17 | 0.03 | 0.03 | 0 | 0.08 | 0 | 0 | 0 | 920 | 120 | 320 | 120 | 1255 | 982 | 4.6 | 420 |  | 65 | 59 | [7 empty] | 25
3.5 | 3 | 0.4 | 0.02 | 1 | 0.3 | 0.17 | 0.03 | 0.03 | 0 | 0.08 | 0 | 0 | 0 | 920 | 120 | 360 | 120 | 1035 | 715 | 6.9 | 356 |  | 74 | 59 | [7 empty] | 25
3.39 | 2.62 | 0.29 | 0.046 | 0.51 | 0.72 | 0 | 0.01 | 0.042 | 0 | 0 | 0 | 0 | 0 | 930 | 60 | 380 | 120 | 1080 |  | 7.8 | 314 | 9.3 |  | 60 | [7 empty] | 25 | [17 empty] | 656 |  | 3.2 | 252
3.54 | 2.46 | 0.27 | 0.062 | 0.53 | 0.04 | 0.001 | 0.003 | 0.038 | 0 | 0.07 | 0 | 0.001 | 0.001 | 880 | 120 | 310 | 90 | 1488 | 1045 | 1 | 415 |  |  | 61 | [7 empty] | 25 | [22 empty] | 200
3.54 | 2.46 | 0.27 | 0.062 | 0.53 | 0.04 | 0.001 | 0.003 | 0.038 | 0 | 0.07 | 0 | 0.001 | 0.001 | 880 | 120 | 380 | 90 | 1092 | 702 | 6 | 331 |  |  | 61 | [7 empty] | 25 | [22 empty] | 200
3.68 | 2.22 | 0.16 | 0.048 | 0.003 | 0.03 | 0.02 | 0.011 | 0.026 | 0 | 0.02 | 0 | 0 | 0 | 850 | 60 | 250 | 30 | 927 | 689 | 2.1 |  |  |  | 63 | 56 | [6 empty] | 25
3.68 | 2.22 | 0.16 | 0.048 | 0.003 | 0.03 | 0.02 | 0.011 | 0.026 | 0 | 0.02 | 0 | 0 | 0 | 850 | 60 | 250 | 60 | 1077 | 847 | 2.6 |  |  |  | 63 | 64 | [6 empty] | 25
3.68 | 2.22 | 0.16 | 0.048 | 0.003 | 0.03 | 0.02 | 0.011 | 0.026 | 0 | 0.02 | 0 | 0 | 0 | 850 | 60 | 250 | 90 | 1065 | 821 | 2.8 |  |  |  | 63 | 62 | [6 empty] | 25
3.68 | 2.22 | 0.16 | 0.048 | 0.003 | 0.03 | 0.02 | 0.011 | 0.026 | 0 | 0.02 | 0 | 0 | 0 | 850 | 60 | 300 | 30 | 767 | 529 | 3.7 |  |  |  | 63 | 54 | [6 empty] | 25
3.68 | 2.22 | 0.16 | 0.048 | 0.003 | 0.03 | 0.02 | 0.011 | 0.026 | 0 | 0.02 | 0 | 0 | 0 | 850 | 60 | 300 | 60 | 921 | 686 | 4.3 |  |  |  | 63 | 63 | [6 empty] | 25
3.68 | 2.22 | 0.16 | 0.048 | 0.003 | 0.03 | 0.02 | 0.011 | 0.026 | 0 | 0.02 | 0 | 0 | 0 | 850 | 60 | 300 | 90 | 901 | 648 | 4.6 |  |  |  | 63 | 61 | [6 empty] | 25
3.68 | 2.22 | 0.16 | 0.048 | 0.003 | 0.03 | 0.02 | 0.011 | 0.026 | 0 | 0.02 | 0 | 0 | 0 | 850 | 60 | 350 | 30 | 649 | 434 | 6.1 |  |  |  | 63 | 53 | [6 empty] | 25
3.68 | 2.22 | 0.16 | 0.048 | 0.003 | 0.03 | 0.02 | 0.011 | 0.026 | 0 | 0.02 | 0 | 0 | 0 | 850 | 60 | 350 | 60 | 809 | 561 | 6.9 |  |  |  | 63 | 61 | [6 empty] | 25
3.68 | 2.22 | 0.16 | 0.048 | 0.003 | 0.03 | 0.02 | 0.011 | 0.026 | 0 | 0.02 | 0 | 0 | 0 | 850 | 60 | 350 | 90 | 795 | 539 | 7.1 |  |  |  | 63 | 59 | [6 empty] | 25
3.68 | 2.22 | 0.16 | 0.048 | 0.003 | 0.03 | 0.02 | 0.011 | 0.026 | 0 | 0.02 | 0 | 0 | 0 | 850 | 60 | 400 | 30 | 588 | 379 | 5.5 |  |  |  | 63 | 46 | [6 empty] | 25
3.68 | 2.22 | 0.16 | 0.048 | 0.003 | 0.03 | 0.02 | 0.011 | 0.026 | 0 | 0.02 | 0 | 0 | 0 | 850 | 60 | 400 | 60 | 766 | 521 | 5.8 |  |  |  | 63 | 56 | [6 empty] | 25
3.68 | 2.22 | 0.16 | 0.048 | 0.003 | 0.03 | 0.02 | 0.011 | 0.026 | 0 | 0.02 | 0 | 0 | 0 | 850 | 60 | 400 | 90 | 742 | 497 | 5.6 |  |  |  | 63 | 53 | [6 empty] | 25
3.65 | 2.2 | 0.17 | 0.051 | 0.48 | 0.03 | 0.02 | 0.009 | 0.022 | 0 | 0.02 | 0 | 0 | 0 | 850 | 60 | 250 | 30 | 965 | 719 | 1.7 |  |  |  | 63 | 63 | [6 empty] | 25
3.65 | 2.2 | 0.17 | 0.051 | 0.48 | 0.03 | 0.02 | 0.009 | 0.022 | 0 | 0.02 | 0 | 0 | 0 | 850 | 60 | 250 | 60 | 1122 | 884 | 2.3 |  |  |  | 63 | 73 | [6 empty] | 25
3.65 | 2.2 | 0.17 | 0.051 | 0.48 | 0.03 | 0.02 | 0.009 | 0.022 | 0 | 0.02 | 0 | 0 | 0 | 850 | 60 | 250 | 90 | 1105 | 851 | 2.4 |  |  |  | 63 | 71 | [6 empty] | 25
3.65 | 2.2 | 0.17 | 0.051 | 0.48 | 0.03 | 0.02 | 0.009 | 0.022 | 0 | 0.02 | 0 | 0 | 0 | 850 | 60 | 300 | 30 | 815 | 579 | 3.4 |  |  |  | 63 | 59 | [6 empty] | 25
3.65 | 2.2 | 0.17 | 0.051 | 0.48 | 0.03 | 0.02 | 0.009 | 0.022 | 0 | 0.02 | 0 | 0 | 0 | 850 | 60 | 300 | 60 | 973 | 732 | 4.1 |  |  |  | 63 | 69 | [6 empty] | 25
3.65 | 2.2 | 0.17 | 0.051 | 0.48 | 0.03 | 0.02 | 0.009 | 0.022 | 0 | 0.02 | 0 | 0 | 0 | 850 | 60 | 300 | 90 | 957 | 684 | 4.3 |  |  |  | 63 | [7 empty] | 25
3.65 | 2.2 | 0.17 | 0.051 | 0.48 | 0.03 | 0.02 | 0.009 | 0.022 | 0 | 0.02 | 0 | 0 | 0 | 850 | 60 | 350 | 30 | 711 | 502 | 5.7 |  |  |  | 63 | 56 | [6 empty] | 25
3.65 | 2.2 | 0.17 | 0.051 | 0.48 | 0.03 | 0.02 | 0.009 | 0.022 | 0 | 0.02 | 0 | 0 | 0 | 850 | 60 | 350 | 60 | 869 | 634 | 6.4 |  |  |  | 63 | 67 | [6 empty] | 25
3.65 | 2.2 | 0.17 | 0.051 | 0.48 | 0.03 | 0.02 | 0.009 | 0.022 | 0 | 0.02 | 0 | 0 | 0 | 850 | 60 | 350 | 90 | 855 | 608 | 6.5 |  |  |  | 63 | 65 | [6 empty] | 25
3.65 | 2.2 | 0.17 | 0.051 | 0.48 | 0.03 | 0.02 | 0.009 | 0.022 | 0 | 0.02 | 0 | 0 | 0 | 850 | 60 | 400 | 30 | 656 | 451 | 5.2 |  |  |  | 63 | 54 | [6 empty] | 25
3.65 | 2.2 | 0.17 | 0.051 | 0.48 | 0.03 | 0.02 | 0.009 | 0.022 | 0 | 0.02 | 0 | 0 | 0 | 850 | 60 | 400 | 60 | 815 | 592 | 5.6 |  |  |  | 63 | 63 | [6 empty] | 25
3.65 | 2.2 | 0.17 | 0.051 | 0.48 | 0.03 | 0.02 | 0.009 | 0.022 | 0 | 0.02 | 0 | 0 | 0 | 850 | 60 | 400 | 90 | 792 | 576 | 5.5 |  |  |  | 63 | 60 | [6 empty] | 25
3.56 | 2.35 | 0.23 | 0.047 | 0.51 | 0.48 | 0 | 0.007 | 0.025 | 0 | 0 | 0 | 0 | 0 | 900 | 90 | 300 | 180 | 1148 | 1048 | 2.75 |  | 95 |  | 64 |  | 35.3 | [5 empty] | 20 | [17 empty] | 836 | 445 | 7.9 |  | 29.3 | 73
3.6 | 2.26 | 0.24 | 0.043 | 0.48 | 0.46 | 0 | 0.004 | 0.025 | 0 | 0 | 0 | 0 | 0 | 900 | 90 | 300 | 180 | 1152 | 1051 | 2.13 |  | 137 |  | 64 |  | 38.3 | [5 empty] | 20 | [17 empty] | 890 | 467 | 6.55 |  | 24.3 | 60
3.57 | 2.51 | 0.2 | 0.042 | 0.64 | 0 | 0 | 0.012 | 0.031 | 0 | 0 | 0 | 0 | 0 | 900 | 90 | 300 | 180 | 1151 | 1050 | 3.33 |  | 100.6 |  | 64 |  | 34 | [5 empty] | 20 | [17 empty] | 733 | 433 | 7.3 |  | 31 | 71
3.51 | 2.3 | 0.23 | 0.04 | 0.62 | 0 | 0 | 0.008 | 0.02 | 0 | 0 | 0 | 0 | 0 | 900 | 90 | 300 | 180 | 1188.5 | 1092 | 2.4 |  | 102 |  | 64 |  | 35.1 | [5 empty] | 20 | [17 empty] | 750 | 436 | 6.48 |  | 31 | 87.5
3.6 | 2.4 | 0.23 | 0.045 | 0.62 | 0 | 0 | 0.007 | 0.022 | 0 | 0 | 0 | 0 | 0 | 900 | 90 | 300 | 180 | 1158 | 1057 | 2.7 |  | 97 |  | 64 |  | 34.7 | [5 empty] | 20 | [17 empty] | 778 | 443 | 8 |  | 35.7 | 70.5
3.75 | 2.29 | 0.374 | 0.04 | 0 | 1.41 | 0.32 | 0.014 | 0.34 | 0 | 0 | 0 | 0 | 0 | 900 | 60 | 280 | 30 | [6 empty] | 65 | [5 empty] | 438.5 |  | 25
3.75 | 2.29 | 0.374 | 0.04 | 0 | 1.41 | 0.32 | 0.014 | 0.34 | 0 | 0 | 0 | 0 | 0 | 900 | 60 | 280 | 60 | [6 empty] | 65 | [5 empty] | 418 |  | 25
3.75 | 2.29 | 0.374 | 0.04 | 0 | 1.41 | 0.32 | 0.014 | 0.34 | 0 | 0 | 0 | 0 | 0 | 900 | 60 | 280 | 90 | [6 empty] | 65 | [5 empty] | 426 |  | 25
3.75 | 2.29 | 0.374 | 0.04 | 0 | 1.41 | 0.32 | 0.014 | 0.34 | 0 | 0 | 0 | 0 | 0 | 900 | 60 | 280 | 120 | [6 empty] | 65 | [5 empty] | 417 |  | 25
3.75 | 2.29 | 0.374 | 0.04 | 0 | 1.41 | 0.32 | 0.014 | 0.34 | 0 | 0 | 0 | 0 | 0 | 900 | 60 | 400 | 30 | 713 | [5 empty] | 65 | [5 empty] | 344 |  | 25
3.75 | 2.29 | 0.374 | 0.04 | 0 | 1.41 | 0.32 | 0.014 | 0.34 | 0 | 0 | 0 | 0 | 0 | 900 | 60 | 400 | 60 | 674 | [5 empty] | 65 | [5 empty] | 284 |  | 25
3.75 | 2.29 | 0.374 | 0.04 | 0 | 1.41 | 0.32 | 0.014 | 0.34 | 0 | 0 | 0 | 0 | 0 | 900 | 60 | 400 | 90 | 626 | [5 empty] | 65 | [5 empty] | 277 |  | 25
3.75 | 2.29 | 0.374 | 0.04 | 0 | 1.41 | 0.32 | 0.014 | 0.34 | 0 | 0 | 0 | 0 | 0 | 900 | 60 | 400 | 120 | [6 empty] | 65 | [5 empty] | 297 |  | 25
3.44 | 2.32 | 0.24 | 0.051 | 0.5 | 1.02 | 0.1 | 0.013 | 0.015 | 0 | 0 | 0 | 0 | 0 | 900 | 90 | 260 | 30 | [6 empty] | 66 | [5 empty] | 524.5 |  | 25 | [22 empty] | 185
3.44 | 2.32 | 0.24 | 0.051 | 0.5 | 1.02 | 0.1 | 0.013 | 0.015 | 0 | 0 | 0 | 0 | 0 | 900 | 90 | 260 | 60 | [6 empty] | 66 | [5 empty] | 500 |  | 25 | [22 empty] | 185
3.44 | 2.32 | 0.24 | 0.051 | 0.5 | 1.02 | 0.1 | 0.013 | 0.015 | 0 | 0 | 0 | 0 | 0 | 900 | 90 | 260 | 90 | [6 empty] | 66 | [5 empty] | 496 |  | 25 | [22 empty] | 185
3.44 | 2.32 | 0.24 | 0.051 | 0.5 | 1.02 | 0.1 | 0.013 | 0.015 | 0 | 0 | 0 | 0 | 0 | 900 | 90 | 260 | 120 | [6 empty] | 66 | [5 empty] | 498 |  | 25 | [22 empty] | 185
3.44 | 2.32 | 0.24 | 0.051 | 0.5 | 1.02 | 0.1 | 0.013 | 0.015 | 0 | 0 | 0 | 0 | 0 | 900 | 90 | 290 | 30 | [6 empty] | 66 | [5 empty] | 494 |  | 25 | [22 empty] | 185
3.44 | 2.32 | 0.24 | 0.051 | 0.5 | 1.02 | 0.1 | 0.013 | 0.015 | 0 | 0 | 0 | 0 | 0 | 900 | 90 | 290 | 60 | [6 empty] | 66 | [5 empty] | 471 |  | 25 | [22 empty] | 185
3.44 | 2.32 | 0.24 | 0.051 | 0.5 | 1.02 | 0.1 | 0.013 | 0.015 | 0 | 0 | 0 | 0 | 0 | 900 | 90 | 290 | 90 | [6 empty] | 66 | [5 empty] | 467 |  | 25 | [22 empty] | 185
3.44 | 2.32 | 0.24 | 0.051 | 0.5 | 1.02 | 0.1 | 0.013 | 0.015 | 0 | 0 | 0 | 0 | 0 | 900 | 90 | 290 | 120 | [6 empty] | 66 | [5 empty] | 468.5 |  | 25 | [22 empty] | 185
3.44 | 2.32 | 0.24 | 0.051 | 0.5 | 1.02 | 0.1 | 0.013 | 0.015 | 0 | 0 | 0 | 0 | 0 | 900 | 90 | 320 | 30 | [6 empty] | 66 | [5 empty] | 450.5 |  | 25 | [22 empty] | 185
3.44 | 2.32 | 0.24 | 0.051 | 0.5 | 1.02 | 0.1 | 0.013 | 0.015 | 0 | 0 | 0 | 0 | 0 | 900 | 90 | 320 | 60 | [6 empty] | 66 | [5 empty] | 429.5 |  | 25 | [22 empty] | 185
3.44 | 2.32 | 0.24 | 0.051 | 0.5 | 1.02 | 0.1 | 0.013 | 0.015 | 0 | 0 | 0 | 0 | 0 | 900 | 90 | 320 | 90 | [6 empty] | 66 | [5 empty] | 425.5 |  | 25 | [22 empty] | 185
3.44 | 2.32 | 0.24 | 0.051 | 0.5 | 1.02 | 0.1 | 0.013 | 0.015 | 0 | 0 | 0 | 0 | 0 | 900 | 90 | 320 | 120 | [6 empty] | 66 | [5 empty] | 428.5 |  | 25 | [22 empty] | 185
3.47 | 2.35 | 0.24 | 0.052 | 0.5 | 1.01 | 0.15 | 0.013 | 0.015 | 0 | 0 | 0 | 0 | 0 | 900 | 90 | 260 | 30 | [6 empty] | 66 | [5 empty] | 515 |  | 25 | [22 empty] | 185
3.47 | 2.35 | 0.24 | 0.052 | 0.5 | 1.01 | 0.15 | 0.013 | 0.015 | 0 | 0 | 0 | 0 | 0 | 900 | 90 | 260 | 60 | [6 empty] | 66 | [5 empty] | 495.5 |  | 25 | [22 empty] | 185
3.47 | 2.35 | 0.24 | 0.052 | 0.5 | 1.01 | 0.15 | 0.013 | 0.015 | 0 | 0 | 0 | 0 | 0 | 900 | 90 | 260 | 90 | [6 empty] | 66 | [5 empty] | 494.5 |  | 25 | [22 empty] | 185
3.47 | 2.35 | 0.24 | 0.052 | 0.5 | 1.01 | 0.15 | 0.013 | 0.015 | 0 | 0 | 0 | 0 | 0 | 900 | 90 | 260 | 120 | [6 empty] | 66 | [5 empty] | 496.5 |  | 25 | [22 empty] | 185
3.47 | 2.35 | 0.24 | 0.052 | 0.5 | 1.01 | 0.15 | 0.013 | 0.015 | 0 | 0 | 0 | 0 | 0 | 900 | 90 | 290 | 30 | [6 empty] | 66 | [5 empty] | 482.5 |  | 25 | [22 empty] | 185
3.47 | 2.35 | 0.24 | 0.052 | 0.5 | 1.01 | 0.15 | 0.013 | 0.015 | 0 | 0 | 0 | 0 | 0 | 900 | 90 | 290 | 60 | [6 empty] | 66 | [5 empty] | 463.5 |  | 25 | [22 empty] | 185
3.47 | 2.35 | 0.24 | 0.052 | 0.5 | 1.01 | 0.15 | 0.013 | 0.015 | 0 | 0 | 0 | 0 | 0 | 900 | 90 | 290 | 90 | [6 empty] | 66 | [5 empty] | 462 |  | 25 | [22 empty] | 185
3.47 | 2.35 | 0.24 | 0.052 | 0.5 | 1.01 | 0.15 | 0.013 | 0.015 | 0 | 0 | 0 | 0 | 0 | 900 | 90 | 290 | 120 | [6 empty] | 66 | [5 empty] | 464.5 |  | 25 | [22 empty] | 185
3.47 | 2.35 | 0.24 | 0.052 | 0.5 | 1.01 | 0.15 | 0.013 | 0.015 | 0 | 0 | 0 | 0 | 0 | 900 | 90 | 320 | 30 | [6 empty] | 66 | [5 empty] | 437.5 |  | 25 | [22 empty] | 185
3.47 | 2.35 | 0.24 | 0.052 | 0.5 | 1.01 | 0.15 | 0.013 | 0.015 | 0 | 0 | 0 | 0 | 0 | 900 | 90 | 320 | 60 | [6 empty] | 66 | [5 empty] | 420 |  | 25 | [22 empty] | 185
3.47 | 2.35 | 0.24 | 0.052 | 0.5 | 1.01 | 0.15 | 0.013 | 0.015 | 0 | 0 | 0 | 0 | 0 | 900 | 90 | 320 | 90 | [6 empty] | 66 | [5 empty] | 418.5 |  | 25 | [22 empty] | 185
3.47 | 2.35 | 0.24 | 0.052 | 0.5 | 1.01 | 0.15 | 0.013 | 0.015 | 0 | 0 | 0 | 0 | 0 | 900 | 90 | 320 | 120 | [6 empty] | 66 | [5 empty] | 420.5 |  | 25 | [22 empty] | 185
3.42 | 2.32 | 0.24 | 0.048 | 0.51 | 1 | 0.21 | 0.013 | 0.015 | 0 | 0 | 0 | 0 | 0 | 900 | 90 | 260 | 30 | [6 empty] | 66 | [5 empty] | 506 |  | 25 | [22 empty] | 185
3.42 | 2.32 | 0.24 | 0.048 | 0.51 | 1 | 0.21 | 0.013 | 0.015 | 0 | 0 | 0 | 0 | 0 | 900 | 90 | 260 | 60 | [6 empty] | 66 | [5 empty] | 487 |  | 25 | [22 empty] | 185
3.42 | 2.32 | 0.24 | 0.048 | 0.51 | 1 | 0.21 | 0.013 | 0.015 | 0 | 0 | 0 | 0 | 0 | 900 | 90 | 260 | 90 | [6 empty] | 66 | [5 empty] | 485.5 |  | 25 | [22 empty] | 185
3.42 | 2.32 | 0.24 | 0.048 | 0.51 | 1 | 0.21 | 0.013 | 0.015 | 0 | 0 | 0 | 0 | 0 | 900 | 90 | 260 | 120 | [6 empty] | 66 | [5 empty] | 490 |  | 25 | [22 empty] | 185
3.42 | 2.32 | 0.24 | 0.048 | 0.51 | 1 | 0.21 | 0.013 | 0.015 | 0 | 0 | 0 | 0 | 0 | 900 | 90 | 290 | 30 | [6 empty] | 66 | [5 empty] | 470.5 |  | 25 | [22 empty] | 185
3.42 | 2.32 | 0.24 | 0.048 | 0.51 | 1 | 0.21 | 0.013 | 0.015 | 0 | 0 | 0 | 0 | 0 | 900 | 90 | 290 | 60 | [6 empty] | 66 | [5 empty] | 453 |  | 25 | [22 empty] | 185
3.42 | 2.32 | 0.24 | 0.048 | 0.51 | 1 | 0.21 | 0.013 | 0.015 | 0 | 0 | 0 | 0 | 0 | 900 | 90 | 290 | 90 | [6 empty] | 66 | [5 empty] | 451 |  | 25 | [22 empty] | 185
3.42 | 2.32 | 0.24 | 0.048 | 0.51 | 1 | 0.21 | 0.013 | 0.015 | 0 | 0 | 0 | 0 | 0 | 900 | 90 | 290 | 120 | [6 empty] | 66 | [5 empty] | 455 |  | 25 | [22 empty] | 185
3.42 | 2.32 | 0.24 | 0.048 | 0.51 | 1 | 0.21 | 0.013 | 0.015 | 0 | 0 | 0 | 0 | 0 | 900 | 90 | 320 | 30 | [6 empty] | 66 | [5 empty] | 424 |  | 25 | [22 empty] | 185
3.42 | 2.32 | 0.24 | 0.048 | 0.51 | 1 | 0.21 | 0.013 | 0.015 | 0 | 0 | 0 | 0 | 0 | 900 | 90 | 320 | 60 | [6 empty] | 66 | [5 empty] | 407 |  | 25 | [22 empty] | 185
3.42 | 2.32 | 0.24 | 0.048 | 0.51 | 1 | 0.21 | 0.013 | 0.015 | 0 | 0 | 0 | 0 | 0 | 900 | 90 | 320 | 90 | [6 empty] | 66 | [5 empty] | 405.5 |  | 25 | [22 empty] | 185
3.42 | 2.32 | 0.24 | 0.048 | 0.51 | 1 | 0.21 | 0.013 | 0.015 | 0 | 0 | 0 | 0 | 0 | 900 | 90 | 320 | 120 | [6 empty] | 66 | [5 empty] | 408.5 |  | 25 | [22 empty] | 185
3.42 | 2.33 | 0.23 | 0.049 | 0.5 | 1.02 | 0.25 | 0.013 | 0.015 | 0 | 0 | 0 | 0 | 0 | 900 | 90 | 260 | 30 | [6 empty] | 66 | [5 empty] | 484 |  | 25 | [22 empty] | 185
3.42 | 2.33 | 0.23 | 0.049 | 0.5 | 1.02 | 0.25 | 0.013 | 0.015 | 0 | 0 | 0 | 0 | 0 | 900 | 90 | 260 | 60 | [6 empty] | 66 | [5 empty] | 471 |  | 25 | [22 empty] | 185
3.42 | 2.33 | 0.23 | 0.049 | 0.5 | 1.02 | 0.25 | 0.013 | 0.015 | 0 | 0 | 0 | 0 | 0 | 900 | 90 | 260 | 90 | [6 empty] | 66 | [5 empty] | 469 |  | 25 | [22 empty] | 185
3.42 | 2.33 | 0.23 | 0.049 | 0.5 | 1.02 | 0.25 | 0.013 | 0.015 | 0 | 0 | 0 | 0 | 0 | 900 | 90 | 260 | 120 | [6 empty] | 66 | [5 empty] | 474.5 |  | 25 | [22 empty] | 185
3.42 | 2.33 | 0.23 | 0.049 | 0.5 | 1.02 | 0.25 | 0.013 | 0.015 | 0 | 0 | 0 | 0 | 0 | 900 | 90 | 290 | 30 | [6 empty] | 66 | [5 empty] | 450 |  | 25 | [22 empty] | 185
3.42 | 2.33 | 0.23 | 0.049 | 0.5 | 1.02 | 0.25 | 0.013 | 0.015 | 0 | 0 | 0 | 0 | 0 | 900 | 90 | 290 | 60 | [6 empty] | 66 | [5 empty] | 437 |  | 25 | [22 empty] | 185
3.42 | 2.33 | 0.23 | 0.049 | 0.5 | 1.02 | 0.25 | 0.013 | 0.015 | 0 | 0 | 0 | 0 | 0 | 900 | 90 | 290 | 90 | [6 empty] | 66 | [5 empty] | 434.5 |  | 25 | [22 empty] | 185
3.42 | 2.33 | 0.23 | 0.049 | 0.5 | 1.02 | 0.25 | 0.013 | 0.015 | 0 | 0 | 0 | 0 | 0 | 900 | 90 | 290 | 120 | [6 empty] | 66 | [5 empty] | 438.5 |  | 25 | [22 empty] | 185
3.42 | 2.33 | 0.23 | 0.049 | 0.5 | 1.02 | 0.25 | 0.013 | 0.015 | 0 | 0 | 0 | 0 | 0 | 900 | 90 | 320 | 30 | [6 empty] | 66 | [5 empty] | 405 |  | 25 | [22 empty] | 185
3.42 | 2.33 | 0.23 | 0.049 | 0.5 | 1.02 | 0.25 | 0.013 | 0.015 | 0 | 0 | 0 | 0 | 0 | 900 | 90 | 320 | 60 | [6 empty] | 66 | [5 empty] | 392.5 |  | 25 | [22 empty] | 185
3.42 | 2.33 | 0.23 | 0.049 | 0.5 | 1.02 | 0.25 | 0.013 | 0.015 | 0 | 0 | 0 | 0 | 0 | 900 | 90 | 320 | 90 | [6 empty] | 66 | [5 empty] | 389 |  | 25 | [22 empty] | 185
3.42 | 2.33 | 0.23 | 0.049 | 0.5 | 1.02 | 0.25 | 0.013 | 0.015 | 0 | 0 | 0 | 0 | 0 | 900 | 90 | 320 | 120 | [6 empty] | 66 | [5 empty] | 392.5 |  | 25 | [22 empty] | 185
3.46 | 2.41 | 0.25 | 0.053 | 1 | 1 | 0.1 | 0.013 | 0.015 | 0 | 0 | 0 | 0 | 0 | 900 | 90 | 260 | 30 | [6 empty] | 66 | [5 empty] | 508 |  | 25 | [22 empty] | 185
3.46 | 2.41 | 0.25 | 0.053 | 1 | 1 | 0.1 | 0.013 | 0.015 | 0 | 0 | 0 | 0 | 0 | 900 | 90 | 260 | 60 | [6 empty] | 66 | [5 empty] | 489 |  | 25 | [22 empty] | 185
3.46 | 2.41 | 0.25 | 0.053 | 1 | 1 | 0.1 | 0.013 | 0.015 | 0 | 0 | 0 | 0 | 0 | 900 | 90 | 260 | 90 | [6 empty] | 66 | [5 empty] | 485.5 |  | 25 | [22 empty] | 185
3.46 | 2.41 | 0.25 | 0.053 | 1 | 1 | 0.1 | 0.013 | 0.015 | 0 | 0 | 0 | 0 | 0 | 900 | 90 | 260 | 120 | [6 empty] | 66 | [5 empty] | 487 |  | 25 | [22 empty] | 185
3.46 | 2.41 | 0.25 | 0.053 | 1 | 1 | 0.1 | 0.013 | 0.015 | 0 | 0 | 0 | 0 | 0 | 900 | 90 | 290 | 30 | [6 empty] | 66 | [5 empty] | 476 |  | 25 | [22 empty] | 185
3.46 | 2.41 | 0.25 | 0.053 | 1 | 1 | 0.1 | 0.013 | 0.015 | 0 | 0 | 0 | 0 | 0 | 900 | 90 | 290 | 60 | [6 empty] | 66 | [5 empty] | 451.5 |  | 25 | [22 empty] | 185
3.46 | 2.41 | 0.25 | 0.053 | 1 | 1 | 0.1 | 0.013 | 0.015 | 0 | 0 | 0 | 0 | 0 | 900 | 90 | 290 | 90 | [6 empty] | 66 | [5 empty] | 448 |  | 25 | [22 empty] | 185
3.46 | 2.41 | 0.25 | 0.053 | 1 | 1 | 0.1 | 0.013 | 0.015 | 0 | 0 | 0 | 0 | 0 | 900 | 90 | 290 | 120 | [6 empty] | 66 | [5 empty] | 450 |  | 25 | [22 empty] | 185
3.46 | 2.41 | 0.25 | 0.053 | 1 | 1 | 0.1 | 0.013 | 0.015 | 0 | 0 | 0 | 0 | 0 | 900 | 90 | 320 | 30 | [6 empty] | 66 | [5 empty] | 429.5 |  | 25 | [22 empty] | 185
3.46 | 2.41 | 0.25 | 0.053 | 1 | 1 | 0.1 | 0.013 | 0.015 | 0 | 0 | 0 | 0 | 0 | 900 | 90 | 320 | 60 | [6 empty] | 66 | [5 empty] | 410 |  | 25 | [22 empty] | 185
3.46 | 2.41 | 0.25 | 0.053 | 1 | 1 | 0.1 | 0.013 | 0.015 | 0 | 0 | 0 | 0 | 0 | 900 | 90 | 320 | 90 | [6 empty] | 66 | [5 empty] | 406.5 |  | 25 | [22 empty] | 185
3.46 | 2.41 | 0.25 | 0.053 | 1 | 1 | 0.1 | 0.013 | 0.015 | 0 | 0 | 0 | 0 | 0 | 900 | 90 | 320 | 120 | [6 empty] | 66 | [5 empty] | 409 |  | 25 | [22 empty] | 185
3.42 | 2.32 | 0.25 | 0.053 | 1.01 | 1 | 0.15 | 0.013 | 0.015 | 0 | 0 | 0 | 0 | 0 | 900 | 90 | 260 | 30 | [6 empty] | 66 | [5 empty] | 492 |  | 25 | [22 empty] | 185
3.42 | 2.32 | 0.25 | 0.053 | 1.01 | 1 | 0.15 | 0.013 | 0.015 | 0 | 0 | 0 | 0 | 0 | 900 | 90 | 260 | 60 | [6 empty] | 66 | [5 empty] | 470.5 |  | 25 | [22 empty] | 185
3.42 | 2.32 | 0.25 | 0.053 | 1.01 | 1 | 0.15 | 0.013 | 0.015 | 0 | 0 | 0 | 0 | 0 | 900 | 90 | 260 | 90 | [6 empty] | 66 | [5 empty] | 467 |  | 25 | [22 empty] | 185
3.42 | 2.32 | 0.25 | 0.053 | 1.01 | 1 | 0.15 | 0.013 | 0.015 | 0 | 0 | 0 | 0 | 0 | 900 | 90 | 260 | 120 | [6 empty] | 66 | [5 empty] | 469 |  | 25 | [22 empty] | 185
3.42 | 2.32 | 0.25 | 0.053 | 1.01 | 1 | 0.15 | 0.013 | 0.015 | 0 | 0 | 0 | 0 | 0 | 900 | 90 | 290 | 30 | [6 empty] | 66 | [5 empty] | 458 |  | 25 | [22 empty] | 185
3.42 | 2.32 | 0.25 | 0.053 | 1.01 | 1 | 0.15 | 0.013 | 0.015 | 0 | 0 | 0 | 0 | 0 | 900 | 90 | 290 | 60 | [6 empty] | 66 | [5 empty] | 434.5 |  | 25 | [22 empty] | 185
3.42 | 2.32 | 0.25 | 0.053 | 1.01 | 1 | 0.15 | 0.013 | 0.015 | 0 | 0 | 0 | 0 | 0 | 900 | 90 | 290 | 90 | [6 empty] | 66 | [5 empty] | 431 |  | 25 | [22 empty] | 185
3.42 | 2.32 | 0.25 | 0.053 | 1.01 | 1 | 0.15 | 0.013 | 0.015 | 0 | 0 | 0 | 0 | 0 | 900 | 90 | 290 | 120 | [6 empty] | 66 | [5 empty] | 433.5 |  | 25 | [22 empty] | 185
3.42 | 2.32 | 0.25 | 0.053 | 1.01 | 1 | 0.15 | 0.013 | 0.015 | 0 | 0 | 0 | 0 | 0 | 900 | 90 | 320 | 30 | [6 empty] | 66 | [5 empty] | 415 |  | 25 | [22 empty] | 185
3.42 | 2.32 | 0.25 | 0.053 | 1.01 | 1 | 0.15 | 0.013 | 0.015 | 0 | 0 | 0 | 0 | 0 | 900 | 90 | 320 | 60 | [6 empty] | 66 | [5 empty] | 396.5 |  | 25 | [22 empty] | 185
3.42 | 2.32 | 0.25 | 0.053 | 1.01 | 1 | 0.15 | 0.013 | 0.015 | 0 | 0 | 0 | 0 | 0 | 900 | 90 | 320 | 90 | [6 empty] | 66 | [5 empty] | 392.5 |  | 25 | [22 empty] | 185
3.42 | 2.32 | 0.25 | 0.053 | 1.01 | 1 | 0.15 | 0.013 | 0.015 | 0 | 0 | 0 | 0 | 0 | 900 | 90 | 320 | 120 | [6 empty] | 66 | [5 empty] | 396.5 |  | 25 | [22 empty] | 185
3.45 | 2.41 | 0.26 | 0.049 | 1.01 | 1.02 | 0.2 | 0.013 | 0.015 | 0 | 0 | 0 | 0 | 0 | 900 | 90 | 260 | 30 | [6 empty] | 66 | [5 empty] | 470.5 |  | 25 | [22 empty] | 185
3.45 | 2.41 | 0.26 | 0.049 | 1.01 | 1.02 | 0.2 | 0.013 | 0.015 | 0 | 0 | 0 | 0 | 0 | 900 | 90 | 260 | 60 | [6 empty] | 66 | [5 empty] | 453 |  | 25 | [22 empty] | 185
3.45 | 2.41 | 0.26 | 0.049 | 1.01 | 1.02 | 0.2 | 0.013 | 0.015 | 0 | 0 | 0 | 0 | 0 | 900 | 90 | 260 | 90 | [6 empty] | 66 | [5 empty] | 450 |  | 25 | [22 empty] | 185
3.45 | 2.41 | 0.26 | 0.049 | 1.01 | 1.02 | 0.2 | 0.013 | 0.015 | 0 | 0 | 0 | 0 | 0 | 900 | 90 | 260 | 120 | [6 empty] | 66 | [5 empty] | 452.5 |  | 25 | [22 empty] | 185
3.45 | 2.41 | 0.26 | 0.049 | 1.01 | 1.02 | 0.2 | 0.013 | 0.015 | 0 | 0 | 0 | 0 | 0 | 900 | 90 | 290 | 30 | [6 empty] | 66 | [5 empty] | 437 |  | 25 | [22 empty] | 185
3.45 | 2.41 | 0.26 | 0.049 | 1.01 | 1.02 | 0.2 | 0.013 | 0.015 | 0 | 0 | 0 | 0 | 0 | 900 | 90 | 290 | 60 | [6 empty] | 66 | [5 empty] | 418 |  | 25 | [22 empty] | 185
3.45 | 2.41 | 0.26 | 0.049 | 1.01 | 1.02 | 0.2 | 0.013 | 0.015 | 0 | 0 | 0 | 0 | 0 | 900 | 90 | 290 | 90 | [6 empty] | 66 | [5 empty] | 414 |  | 25 | [22 empty] | 185
3.45 | 2.41 | 0.26 | 0.049 | 1.01 | 1.02 | 0.2 | 0.013 | 0.015 | 0 | 0 | 0 | 0 | 0 | 900 | 90 | 290 | 120 | [6 empty] | 66 | [5 empty] | 416.5 |  | 25 | [22 empty] | 185
3.45 | 2.41 | 0.26 | 0.049 | 1.01 | 1.02 | 0.2 | 0.013 | 0.015 | 0 | 0 | 0 | 0 | 0 | 900 | 90 | 320 | 30 | [6 empty] | 66 | [5 empty] | 393.5 |  | 25 | [22 empty] | 185
3.45 | 2.41 | 0.26 | 0.049 | 1.01 | 1.02 | 0.2 | 0.013 | 0.015 | 0 | 0 | 0 | 0 | 0 | 900 | 90 | 320 | 60 | [6 empty] | 66 | [5 empty] | 376.5 |  | 25 | [22 empty] | 185
3.45 | 2.41 | 0.26 | 0.049 | 1.01 | 1.02 | 0.2 | 0.013 | 0.015 | 0 | 0 | 0 | 0 | 0 | 900 | 90 | 320 | 90 | [6 empty] | 66 | [5 empty] | 372.5 |  | 25 | [22 empty] | 185
3.45 | 2.41 | 0.26 | 0.049 | 1.01 | 1.02 | 0.2 | 0.013 | 0.015 | 0 | 0 | 0 | 0 | 0 | 900 | 90 | 320 | 120 | [6 empty] | 66 | [5 empty] | 376 |  | 25 | [22 empty] | 185
3.46 | 2.42 | 0.26 | 0.054 | 1 | 1.02 | 0.25 | 0.013 | 0.015 | 0 | 0 | 0 | 0 | 0 | 900 | 90 | 260 | 30 | [6 empty] | 66 | [5 empty] | 443 |  | 25 | [22 empty] | 185
3.46 | 2.42 | 0.26 | 0.054 | 1 | 1.02 | 0.25 | 0.013 | 0.015 | 0 | 0 | 0 | 0 | 0 | 900 | 90 | 260 | 60 | [6 empty] | 66 | [5 empty] | 427.5 |  | 25 | [22 empty] | 185
3.46 | 2.42 | 0.26 | 0.054 | 1 | 1.02 | 0.25 | 0.013 | 0.015 | 0 | 0 | 0 | 0 | 0 | 900 | 90 | 260 | 90 | [6 empty] | 66 | [5 empty] | 422.5 |  | 25 | [22 empty] | 185
3.46 | 2.42 | 0.26 | 0.054 | 1 | 1.02 | 0.25 | 0.013 | 0.015 | 0 | 0 | 0 | 0 | 0 | 900 | 90 | 260 | 120 | [6 empty] | 66 | [5 empty] | 427 |  | 25 | [22 empty] | 185
3.46 | 2.42 | 0.26 | 0.054 | 1 | 1.02 | 0.25 | 0.013 | 0.015 | 0 | 0 | 0 | 0 | 0 | 900 | 90 | 290 | 30 | [6 empty] | 66 | [5 empty] | 407.5 |  | 25 | [22 empty] | 185
3.46 | 2.42 | 0.26 | 0.054 | 1 | 1.02 | 0.25 | 0.013 | 0.015 | 0 | 0 | 0 | 0 | 0 | 900 | 90 | 290 | 60 | [6 empty] | 66 | [5 empty] | 495.5 |  | 25 | [22 empty] | 185
3.46 | 2.42 | 0.26 | 0.054 | 1 | 1.02 | 0.25 | 0.013 | 0.015 | 0 | 0 | 0 | 0 | 0 | 900 | 90 | 290 | 90 | [6 empty] | 66 | [5 empty] | 492.5 |  | 25 | [22 empty] | 185
3.46 | 2.42 | 0.26 | 0.054 | 1 | 1.02 | 0.25 | 0.013 | 0.015 | 0 | 0 | 0 | 0 | 0 | 900 | 90 | 290 | 120 | [6 empty] | 66 | [5 empty] | 394.5 |  | 25 | [22 empty] | 185
3.46 | 2.42 | 0.26 | 0.054 | 1 | 1.02 | 0.25 | 0.013 | 0.015 | 0 | 0 | 0 | 0 | 0 | 900 | 90 | 320 | 30 | [6 empty] | 66 | [5 empty] | 364 |  | 25 | [22 empty] | 185
3.46 | 2.42 | 0.26 | 0.054 | 1 | 1.02 | 0.25 | 0.013 | 0.015 | 0 | 0 | 0 | 0 | 0 | 900 | 90 | 320 | 60 | [6 empty] | 66 | [5 empty] | 350.5 |  | 25 | [22 empty] | 185
3.46 | 2.42 | 0.26 | 0.054 | 1 | 1.02 | 0.25 | 0.013 | 0.015 | 0 | 0 | 0 | 0 | 0 | 900 | 90 | 320 | 90 | [6 empty] | 66 | [5 empty] | 348 |  | 25 | [22 empty] | 185
3.46 | 2.42 | 0.26 | 0.054 | 1 | 1.02 | 0.25 | 0.013 | 0.015 | 0 | 0 | 0 | 0 | 0 | 900 | 90 | 320 | 120 | [6 empty] | 66 | [5 empty] | 349.5 |  | 25 | [22 empty] | 185
3.16 | 3.09 | 0.172 | 0.041 | 0.03 | 0.078 | 0 | 0.015 | 0.026 | 0 | 0.03 | 0 | 0 | 0 | 982 | 60 | 400 | 10 | [6 empty] | 67 | [5 empty] | 381 |  | 25
3.16 | 3.09 | 0.172 | 0.041 | 0.03 | 0.078 | 0 | 0.015 | 0.026 | 0 | 0.03 | 0 | 0 | 0 | 982 | 60 | 400 | 100 | [6 empty] | 67 | [5 empty] | 320 |  | 25
3.16 | 3.09 | 0.172 | 0.041 | 0.03 | 0.078 | 0 | 0.015 | 0.026 | 0 | 0.03 | 0 | 0 | 0 | 982 | 60 | 400 | 300 | [6 empty] | 67 | [5 empty] | 347 |  | 25
3.16 | 3.09 | 0.172 | 0.041 | 0.03 | 0.078 | 0 | 0.015 | 0.026 | 0 | 0.03 | 0 | 0 | 0 | 982 | 60 | 400 | 540 | [6 empty] | 67 | [5 empty] | 377 |  | 25
3.16 | 3.09 | 0.172 | 0.041 | 0.03 | 0.078 | 0 | 0.015 | 0.026 | 0 | 0.03 | 0 | 0 | 0 | 982 | 60 | 400 | 800 | [6 empty] | 67 | [5 empty] | 418 |  | 25
3.72 | 2.51 | 0.35 | 0.043 | 0.05 | 0.09 | 0.06 | 0.017 | 0.023 | 0 | 0 | 0.021 | 0 | 0 | 871 | 60 | 316 | 30 | [6 empty] | 68 | [5 empty] | 434 |  | 25
3.72 | 2.51 | 0.35 | 0.043 | 0.05 | 0.09 | 0.06 | 0.017 | 0.023 | 0 | 0 | 0.021 | 0 | 0 | 871 | 60 | 316 | 60 | [6 empty] | 68 | [5 empty] | 426 |  | 25
3.72 | 2.51 | 0.35 | 0.043 | 0.05 | 0.09 | 0.06 | 0.017 | 0.023 | 0 | 0 | 0.021 | 0 | 0 | 871 | 60 | 316 | 90 | [6 empty] | 68 | [5 empty] | 427 |  | 25
3.72 | 2.51 | 0.35 | 0.043 | 0.05 | 0.09 | 0.06 | 0.017 | 0.023 | 0 | 0 | 0.021 | 0 | 0 | 871 | 60 | 316 | 120 | [6 empty] | 68 | [5 empty] | 424 |  | 25
3.72 | 2.51 | 0.35 | 0.043 | 0.05 | 0.09 | 0.06 | 0.017 | 0.023 | 0 | 0 | 0.021 | 0 | 0 | 871 | 60 | 316 | 180 | [6 empty] | 68 | [5 empty] | 408 |  | 25
3.72 | 2.51 | 0.35 | 0.043 | 0.05 | 0.09 | 0.06 | 0.017 | 0.023 | 0 | 0 | 0.021 | 0 | 0 | 871 | 60 | 316 | 240 | [6 empty] | 68 | [5 empty] | 433 |  | 25
3.72 | 2.51 | 0.35 | 0.043 | 0.05 | 0.09 | 0.06 | 0.017 | 0.023 | 0 | 0 | 0.021 | 0 | 0 | 871 | 60 | 316 | 360 | [6 empty] | 68 | [5 empty] | 435 |  | 25
3.72 | 2.51 | 0.35 | 0.043 | 0.05 | 0.09 | 0.06 | 0.017 | 0.023 | 0 | 0 | 0.021 | 0 | 0 | 871 | 60 | 316 | 480 | [6 empty] | 68 | [5 empty] | 438 |  | 25
3.72 | 2.51 | 0.35 | 0.043 | 0.05 | 0.09 | 0.06 | 0.017 | 0.023 | 0 | 0 | 0.021 | 0 | 0 | 871 | 60 | 371 | 30 |  |  | 6.7 |  |  |  | 68 | [5 empty] | 350 |  | 25
3.72 | 2.51 | 0.35 | 0.043 | 0.05 | 0.09 | 0.06 | 0.017 | 0.023 | 0 | 0 | 0.021 | 0 | 0 | 871 | 60 | 371 | 40 |  |  | 8.4 |  |  |  | 68 | [7 empty] | 26
3.72 | 2.51 | 0.35 | 0.043 | 0.05 | 0.09 | 0.06 | 0.017 | 0.023 | 0 | 0 | 0.021 | 0 | 0 | 871 | 60 | 371 | 60 | [6 empty] | 68 | [5 empty] | 344 |  | 25
3.72 | 2.51 | 0.35 | 0.043 | 0.05 | 0.09 | 0.06 | 0.017 | 0.023 | 0 | 0 | 0.021 | 0 | 0 | 871 | 60 | 371 | 90 | [6 empty] | 68 | [5 empty] | 351 |  | 25
3.72 | 2.51 | 0.35 | 0.043 | 0.05 | 0.09 | 0.06 | 0.017 | 0.023 | 0 | 0 | 0.021 | 0 | 0 | 871 | 60 | 371 | 120 |  |  | 6.4 |  |  |  | 68 | [5 empty] | 350 |  | 25
3.72 | 2.51 | 0.35 | 0.043 | 0.05 | 0.09 | 0.06 | 0.017 | 0.023 | 0 | 0 | 0.021 | 0 | 0 | 871 | 60 | 371 | 180 | [6 empty] | 68 | [5 empty] | 355 |  | 25
3.72 | 2.51 | 0.35 | 0.043 | 0.05 | 0.09 | 0.06 | 0.017 | 0.023 | 0 | 0 | 0.021 | 0 | 0 | 871 | 60 | 371 | 240 | [6 empty] | 68 | [5 empty] | 352 |  | 25
3.72 | 2.51 | 0.35 | 0.043 | 0.05 | 0.09 | 0.06 | 0.017 | 0.023 | 0 | 0 | 0.021 | 0 | 0 | 871 | 60 | 371 | 360 | [6 empty] | 68 | [5 empty] | 363 |  | 25
3.72 | 2.51 | 0.35 | 0.043 | 0.05 | 0.09 | 0.06 | 0.017 | 0.023 | 0 | 0 | 0.021 | 0 | 0 | 871 | 60 | 371 | 480 |  |  | 3.7 |  |  |  | 68 | [5 empty] | 355 |  | 25
3.72 | 2.51 | 0.35 | 0.043 | 0.05 | 0.09 | 0.06 | 0.017 | 0.023 | 0 | 0 | 0.021 | 0 | 0 | 927 | 60 | 316 | 30 | [6 empty] | 68 | [5 empty] | 407 |  | 25
3.72 | 2.51 | 0.35 | 0.043 | 0.05 | 0.09 | 0.06 | 0.017 | 0.023 | 0 | 0 | 0.021 | 0 | 0 | 927 | 60 | 316 | 60 | [6 empty] | 68 | [5 empty] | 404 |  | 25
3.72 | 2.51 | 0.35 | 0.043 | 0.05 | 0.09 | 0.06 | 0.017 | 0.023 | 0 | 0 | 0.021 | 0 | 0 | 927 | 60 | 316 | 90 | [6 empty] | 68 | [5 empty] | 406 |  | 25
3.72 | 2.51 | 0.35 | 0.043 | 0.05 | 0.09 | 0.06 | 0.017 | 0.023 | 0 | 0 | 0.021 | 0 | 0 | 927 | 60 | 316 | 120 | [6 empty] | 68 | [5 empty] | 408 |  | 25
3.72 | 2.51 | 0.35 | 0.043 | 0.05 | 0.09 | 0.06 | 0.017 | 0.023 | 0 | 0 | 0.021 | 0 | 0 | 927 | 60 | 316 | 180 | [6 empty] | 68 | [5 empty] | 406 |  | 25
3.72 | 2.51 | 0.35 | 0.043 | 0.05 | 0.09 | 0.06 | 0.017 | 0.023 | 0 | 0 | 0.021 | 0 | 0 | 927 | 60 | 316 | 240 | [6 empty] | 68 | [5 empty] | 411 |  | 25
3.72 | 2.51 | 0.35 | 0.043 | 0.05 | 0.09 | 0.06 | 0.017 | 0.023 | 0 | 0 | 0.021 | 0 | 0 | 927 | 60 | 316 | 360 | [6 empty] | 68 | [5 empty] | 418 |  | 25
3.72 | 2.51 | 0.35 | 0.043 | 0.05 | 0.09 | 0.06 | 0.017 | 0.023 | 0 | 0 | 0.021 | 0 | 0 | 927 | 60 | 316 | 480 | [6 empty] | 68 | [5 empty] | 406 |  | 25
3.72 | 2.51 | 0.35 | 0.043 | 0.05 | 0.09 | 0.06 | 0.017 | 0.023 | 0 | 0 | 0.021 | 0 | 0 | 927 | 60 | 371 | 30 | 1136 | 885 | 10.8 |  |  |  | 68 | [5 empty] | 330 |  | 25
3.72 | 2.51 | 0.35 | 0.043 | 0.05 | 0.09 | 0.06 | 0.017 | 0.023 | 0 | 0 | 0.021 | 0 | 0 | 927 | 60 | 371 | 60 | 1136 | 892 | 8 |  |  |  | 68 | [5 empty] | 323 |  | 25
3.72 | 2.51 | 0.35 | 0.043 | 0.05 | 0.09 | 0.06 | 0.017 | 0.023 | 0 | 0 | 0.021 | 0 | 0 | 927 | 60 | 371 | 90 | [6 empty] | 68 | [5 empty] | 318 |  | 25
3.72 | 2.51 | 0.35 | 0.043 | 0.05 | 0.09 | 0.06 | 0.017 | 0.023 | 0 | 0 | 0.021 | 0 | 0 | 927 | 60 | 371 | 120 | 1122 | 892 | 6.9 |  |  |  | 68 | [5 empty] | 328 |  | 25
3.72 | 2.51 | 0.35 | 0.043 | 0.05 | 0.09 | 0.06 | 0.017 | 0.023 | 0 | 0 | 0.021 | 0 | 0 | 927 | 60 | 371 | 180 | [6 empty] | 68 | [5 empty] | 325 |  | 25
3.72 | 2.51 | 0.35 | 0.043 | 0.05 | 0.09 | 0.06 | 0.017 | 0.023 | 0 | 0 | 0.021 | 0 | 0 | 927 | 60 | 371 | 240 | 1108 | 885 | 5.6 |  |  |  | 68 | [5 empty] | 329 |  | 25
3.72 | 2.51 | 0.35 | 0.043 | 0.05 | 0.09 | 0.06 | 0.017 | 0.023 | 0 | 0 | 0.021 | 0 | 0 | 927 | 60 | 371 | 360 | [6 empty] | 68 | [5 empty] | 334 |  | 25
3.72 | 2.51 | 0.35 | 0.043 | 0.05 | 0.09 | 0.06 | 0.017 | 0.023 | 0 | 0 | 0.021 | 0 | 0 | 927 | 60 | 371 | 480 | 1108 | 906 | 4.8 |  |  |  | 68 | [5 empty] | 328 |  | 25
3.6 | 2.5 | 0.45 | 0.04 | 0 | 0.07 | 0.06 | 0.01 | 0.023 | 0 | 0 | 0.02 | 0 | 0 | 927 | 60 | 371 | 30 |  |  | 3.6 |  |  |  | 68 | [7 empty] | 25
3.6 | 2.5 | 0.45 | 0.04 | 0 | 0.07 | 0.06 | 0.01 | 0.023 | 0 | 0 | 0.02 | 0 | 0 | 927 | 60 | 371 | 60 |  |  | 4.8 |  |  |  | 68 | [7 empty] | 25
3.6 | 2.5 | 0.45 | 0.04 | 0 | 0.07 | 0.06 | 0.01 | 0.023 | 0 | 0 | 0.02 | 0 | 0 | 927 | 60 | 371 | 120 |  |  | 7.4 |  |  |  | 68 | [7 empty] | 25
3.51 | 2.88 | 0.54 | 0.053 | 0 | 0 | 0 | 0.012 | 0 | 0 | 0 | 0 | 0 | 0 | 950 | 15 | 315 | 60 | [5 empty] | 100.5 | 69 | [7 empty] | 25
3.51 | 2.88 | 0.54 | 0.053 | 0 | 0 | 0 | 0.012 | 0 | 0 | 0 | 0 | 0 | 0 | 950 | 15 | 340 | 60 |  |  |  | 340 |  | 163.5 | 69 | [7 empty] | 25
3.51 | 2.88 | 0.54 | 0.053 | 0 | 0 | 0 | 0.012 | 0 | 0 | 0 | 0 | 0 | 0 | 950 | 15 | 370 | 60 |  |  |  | 310 |  | 170.5 | 69 | [7 empty] | 25
3.51 | 2.88 | 0.54 | 0.053 | 0 | 0 | 0 | 0.012 | 0 | 0 | 0 | 0 | 0 | 0 | 950 | 15 | 400 | 60 |  |  |  | 272 |  | 126 | 69 | [7 empty] | 25
3.51 | 2.88 | 0.54 | 0.053 | 0 | 0 | 0 | 0.012 | 0 | 0 | 0 | 0 | 0 | 0 | 850 | 30 | 340 | 60 |  |  |  | 294.5 |  | 94.5 | 69 | [7 empty] | 25
3.51 | 2.88 | 0.54 | 0.053 | 0 | 0 | 0 | 0.012 | 0 | 0 | 0 | 0 | 0 | 0 | 850 | 30 | 370 | 60 |  |  |  | 274.5 |  | 126 | 69 | [7 empty] | 25
3.51 | 2.88 | 0.54 | 0.053 | 0 | 0 | 0 | 0.012 | 0 | 0 | 0 | 0 | 0 | 0 | 850 | 30 | 400 | 60 |  |  |  | 257 |  | 109.5 | 69 | [7 empty] | 25
3.51 | 2.88 | 0.54 | 0.053 | 0 | 0 | 0 | 0.012 | 0 | 0 | 0 | 0 | 0 | 0 | 950 | 75 | 340 | 60 |  |  |  | 334.5 |  | 60 | 69 | [7 empty] | 25
3.51 | 2.88 | 0.54 | 0.053 | 0 | 0 | 0 | 0.012 | 0 | 0 | 0 | 0 | 0 | 0 | 950 | 75 | 370 | 60 |  |  |  | 302.5 |  | 103 | 69 | [7 empty] | 25
3.51 | 2.88 | 0.54 | 0.053 | 0 | 0 | 0 | 0.012 | 0 | 0 | 0 | 0 | 0 | 0 | 950 | 75 | 400 | 60 |  |  |  | 267.5 |  | 77.5 | 69 | [7 empty] | 25
3.51 | 2.88 | 0.54 | 0.053 | 0 | 0 | 0 | 0.012 | 0 | 0 | 0 | 0 | 0 | 0 | 850 | 75 | 340 | 60 |  |  |  | 330 |  | 77.5 | 69 | [7 empty] | 25
3.51 | 2.88 | 0.54 | 0.053 | 0 | 0 | 0 | 0.012 | 0 | 0 | 0 | 0 | 0 | 0 | 850 | 75 | 370 | 60 |  |  |  | 292.5 |  | 85 | 69 | [7 empty] | 25
3.51 | 2.88 | 0.54 | 0.053 | 0 | 0 | 0 | 0.012 | 0 | 0 | 0 | 0 | 0 | 0 | 850 | 75 | 400 | 60 |  |  |  | 262.5 |  | 82.5 | 69 | [7 empty] | 25
3.97 | 1.57 | 0.49 | 0.059 | 0 | 0 | 0 | 0.01 | 0.003 | 0 | 0 | 0 | 0 | 0 | 850 | 30 | 315 | 60 | [5 empty] | 41 | 69 | [7 empty] | 25
3.97 | 1.57 | 0.49 | 0.059 | 0 | 0 | 0 | 0.01 | 0.003 | 0 | 0 | 0 | 0 | 0 | 850 | 30 | 340 | 60 | [5 empty] | 40 | 69 | [7 empty] | 25
3.97 | 1.57 | 0.49 | 0.059 | 0 | 0 | 0 | 0.01 | 0.003 | 0 | 0 | 0 | 0 | 0 | 850 | 30 | 370 | 60 | [5 empty] | 51 | 69 | [7 empty] | 25
3.97 | 1.57 | 0.49 | 0.059 | 0 | 0 | 0 | 0.01 | 0.003 | 0 | 0 | 0 | 0 | 0 | 850 | 30 | 400 | 60 | [5 empty] | 30 | 69 | [7 empty] | 25
3.97 | 1.57 | 0.49 | 0.059 | 0 | 0 | 0 | 0.01 | 0.003 | 0 | 0 | 0 | 0 | 0 | 950 | 15 | 340 | 60 | [5 empty] | 28 | 69 | [7 empty] | 25
3.97 | 1.57 | 0.49 | 0.059 | 0 | 0 | 0 | 0.01 | 0.003 | 0 | 0 | 0 | 0 | 0 | 950 | 15 | 370 | 60 | [5 empty] | 48.5 | 69 | [7 empty] | 25
3.97 | 1.57 | 0.49 | 0.059 | 0 | 0 | 0 | 0.01 | 0.003 | 0 | 0 | 0 | 0 | 0 | 950 | 15 | 400 | 60 | [5 empty] | 25.5 | 69 | [7 empty] | 25

## zakresy_produkcyjne
| C | Si | Mn | Mg | Cu | Ni | Mo | aust_temp | aust_czas | ausf_temp | ausf_czas
min | 3.2 | 2.3 | 0 | 0.035 | 0 | 0 | 0 | 860 | 60 | 260 | 30
max | 3.6 | 2.7 | 0.4 | 0.08 | 0.8 | 2 | 0.3 | 950 | 240 | 400 | 180
ważność | 1 | 3 | 5 | 2 | 7 | 6 | 4 | 9 | 8 | 11 | 10

## linki do artykułów
index | tytuł | link | zbiór spójny? | uwagi
1 | Żeliwo ADI przeznaczone do pracy w warunkach obciążenia dynamicznego | http://www.afe.polsl.pl/index.php/pl/4050/zeliwo-adi-przeznaczone-do-pracy-w-warunkach-obciazenia-dynamicznego.pdf
2 |  | dane z pliku o nazwie załączniku nr 1_51.2015_06.07.2015.xlsx
3 | Microstructure and Mechanical Properties of ADI Depending on Austenitization Methods and Parameters | https://www.researchgate.net/publication/267785015_A_R_C_H_I_V_E_S_of_42_Microstructure_and_Mechanical_Properties_of_ADI_Depending_on_Austenitization_Methods_and_Parameters | 1
4 |  | udarność z danych do https://www.researchgate.net/publication/328549579_The_Selection_of_Heat_Treatment_Parameters_to_Obtain_Austempered_Ductile_Iron_with_the_Required_Impact_Strength
5 | Odporność na zmęczenie cieplne żeliwa ADI | Wróbel, Janusz. Odporność na zmęczenie cieplne żeliwa ADI. Diss. 2013. [75][91][93] http://docplayer.pl/19832255-Odpornosc-na-zmeczenie-cieplne-zeliwa-adi.html
6 | BADANIA WPŁYWU OBRÓBKI CIEPLNEJ NA WŁAŚCIWOŚCI MECHANICZNE ŻELIW ADI ZAWIERAJĄCYCH Ni, Mn, Mo, Cu W ASPEKCIE ICH ZASTOSOWANIA NA KOŁA ŁAŃCUCHOWE PRZENOŚNIKÓW ZGRZEBŁOWYCH | http://yadda.icm.edu.pl/yadda/element/bwmeta1.element.baztech-ec399449-dc19-4e78-b4bc-55435dae27c9/c/101_EiT_WIECZOREK_5.pdf |  | podany tylko klin Y bez grubości, założony 25mm
7 | Characteristics of ADI Ductile Cast Iron with Single Addition of 1.56% Ni | https://www.researchgate.net/publication/322148775_Characteristics_of_ADI_Ductile_Cast_Iron_with_Single_Addition_of_156_Ni
8 | Effect of Alloying Elements and Processing Parameters on Mechanical Properties of Austempered Ductile Iron | https://www.researchgate.net/publication/236149709_Effect_of_Alloying_Elements_and_Processing_Parameters_on_Mechanical_Properties_of_Austempered_Ductile_Iron |  | brak danych o grubości, założone 75mm
9 | The effect of copper additions to the mechanical properties of austempered ductile iron (ADI) | https://www.sciencedirect.com/science/article/pii/S0924013605009593
10 | Microstructure and toughness of CuNiMo austempered ductile iron | https://www.sciencedirect.com/science/article/abs/pii/S0167577X0400134X?via%3Dihub
11 | The studies of nodular graphite cast iron early stages austempering | https://www.semanticscholar.org/paper/The-studies-of-nodular-graphite-cast-iron-early-Krzy%C5%84ska-Kaczorowski/9f35ee92f37cefc98b26798bb38de9c43d10c982#citing-papers
12 | CORRELATION OF NODULAR AUSTEMPERED DUCTILE IRON (ADI) MICROSTRUCTURAL PARAMETERS AND FATIGUE PROPERTIES USING AN APPROACH BASED ON FRACTURE MECHANICS | https://inis.iaea.org/collection/NCLCollectionStore/_Public/48/018/48018576.pdf?r=1&r=1
13 | Evaluation of machinability of austempered ductile irons in terms of cutting forces and surface quality | https://www.sciencedirect.com/science/article/abs/pii/S0924013605009581
14 | Microstructure and mechanical properties of austempered ductile iron with different strength grades | https://www.sciencedirect.com/science/article/abs/pii/S0167577X13017540?via%3Dihub
15 | Influence of intercritical austempering on the microstructure and mechanical properties of austempered ductile cast iron (ADI) | https://www.sciencedirect.com/science/article/abs/pii/S0921509317304112?via%3Dihub
16 | Investigation into mechanical properties of austempered ductile cast iron (ADI) in accordance with austempering temperature | https://www.sciencedirect.com/science/article/abs/pii/S0167577X07005381
17 | Influence of Austempering Heat Treatment on Ductile Iron | https://sites2.uol.edu.pk/journals/index.php/pakjet/article/view/87/35 |  | brak danych o grubości, założone 25mm
18 | Austempered Ductile Iron (ADI): Influence of Austempering Temperature on Microstructure, Mechanical and Wear Properties and Energy Consumption | https://www.mdpi.com/2075-4701/8/1/53
19 | Austempering Kinetics of Cu-Ni Alloyed Austempered Ductile Iron | https://www.researchgate.net/publication/278322706_Austempering_Kinetics_of_Cu-Ni_Alloyed_Austempered_Ductile_Iron
20 | Austempered Ductile Iron with Dual Microstructures: Effect of Initial Microstructure on the Austenitizing Process | https://link.springer.com/article/10.1007%2Fs40962-019-00397-y
22 |  | https://www.sciencedirect.com/science/article/abs/pii/0142112396828957 | 1
23 |  | https://link.springer.com/article/10.1007/s11003-005-0071-4 | 1
24 |  | http://yadda.icm.edu.pl/baztech/element/bwmeta1.element.baztech-87deabb6-cbcb-46d8-9619-bb8bab870559 | 1
25 |  | https://www.sciencedirect.com/science/article/pii/S1044580313001241 | 1
26 |  | https://link.springer.com/article/10.1007/s12666-015-0608-7 | 1
27 |  | https://link.springer.com/article/10.1361/105994900770346150 | 1
28 |  | https://www.sciencedirect.com/science/article/abs/pii/S092150931401538X | 1
29 |  | https://link.springer.com/article/10.1007%2Fs11665-012-0380-3 | 1
30 |  | https://link.springer.com/article/10.1007/BF02682710 | 1
31 |  | https://link.springer.com/article/10.1007/s11665-007-9143-y | 1
32 |  | https://link.springer.com/article/10.1007%2Fs11661-012-1271-9 | 1
33 |  | https://link.springer.com/article/10.1007/s10853-008-2717-8 | 1
34 |  | https://link.springer.com/article/10.1007/s11661-998-0208-9 | 1
35 |  | http://repozytorium.utp.edu.pl/dlibra/docmetadata?id=169&from=pubindex&dirids=3&lp=120 od strony 145 | 1 | 40% ferryt i 60% perlit, udział grafitu w osnowie 11,5%, kształt wydzieleń grafitu Gf 9 plus do 5% Gf 8, wielkość wydzieleń grafitu Gw 45
36 |  | https://www.tandfonline.com/doi/abs/10.1080/13640461.2002.11819471 | 1
37 |  | https://www.jstage.jst.go.jp/article/matertrans1989/38/8/38_8_682/_article | 1
38 |  | https://www.sciencedirect.com/science/article/abs/pii/S135063070400024X | 1
39 |  | http://atmia.put.poznan.pl/Woluminy/Fil/ATMiA_30_3_4.pdf | 1
40 |  | https://www.tandfonline.com/doi/abs/10.1080/09534962.1988.11818954 | 1
41 |  | http://yadda.icm.edu.pl/baztech/element/bwmeta1.element.baztech-64ca1bc2-5f39-4aa8-85f2-2f0e5e80887d/c/Wilk-Kolodziejczyk.pdf | 1
42 |  | http://yadda.icm.edu.pl/yadda/element/bwmeta1.element.agro-00133180-403f-4d82-833c-ec20cc722401/c/31.pdf | 1
43 |  | https://www.sciencedirect.com/science/article/abs/pii/S0921509301012102 | 1
44 |  | https://www.sciencedirect.com/science/article/abs/pii/S0921509306014353 | 1
45 |  | https://www.tandfonline.com/doi/abs/10.1179/174328409X407524 | 1
47 |  | https://www.sciencedirect.com/science/article/abs/pii/S0921509304005660
48 |  | https://link.springer.com/article/10.1007/BF02649817
49 |  | https://www.sciencedirect.com/science/article/abs/pii/S0013794413001835?via%3Dihub
50 | Microalloying in austempered ductile iron (ADI)
51 |  | https://www.sciencedirect.com/science/article/abs/pii/S0043164805002760
52 |  | https://www.sciencedirect.com/science/article/abs/pii/S0921509305002534?via%3Dihub
53 |  | https://onlinelibrary.wiley.com/doi/abs/10.1111/ffe.12360
54 |  | https://www.sciencedirect.com/science/article/abs/pii/S014211239800053X
55 |  | https://www.sciencedirect.com/science/article/abs/pii/S0921509305006465
56 |  | https://www.sciencedirect.com/science/article/abs/pii/S0921509306011944
57 |  | https://www.sciencedirect.com/science/article/pii/S0261306907002300
58 |  | https://www.sciencedirect.com/science/article/abs/pii/S0958946502000781
59 |  | https://www.sciencedirect.com/science/article/abs/pii/S0921509307014840
60 |  | http://www.afe.polsl.pl/index.php/pl/715/the-effect-of-microstructure-of-low-alloy-spheroidal-cast-iron-on-impact-strength.pdf
61 |  | https://www.saimm.co.za/Journal/v095n07p357.pdf
62 |  | https://www.researchgate.net/publication/321860514_Microstructural_Characterization_and_Some_Mechanical_Behaviour_of_Low_Manganese_Austempered_Ferritic_Ductile_Iron
63 |  | https://core.ac.uk/download/pdf/53188627.pdf
64 |  | https://www.tandfonline.com/doi/abs/10.1080/13640461.1998.11819250
65 |  | https://link.springer.com/article/10.1007/BF00356546
66 |  | https://www.sciencedirect.com/science/article/pii/S0261306911006777
67 | An Electron Microscope Study of Carbide Transformation In Austempered Ductile Iron, Dubensky, Rundman,
68 | Structure and Mechanical Properties of ADI, Effect of Manganese on Structure and Properties of ADI: A processing window concept
69 | Austempering Nodular Iron for Optimum Toughness

## statystyki
C | Si | Mn | Mg | Cu | Ni | Mo | S | P | V | Cr | Ti | Sn | Al | aust_temp | aust_czas | ausf_temp | ausf_czas | Rm | Rp02 | A5 | HB | KV | K
Min:
Max:
AVG:
Dostępne wartości
Rm | Rp02 | A5 | HB | KV | K |  | Wszystkich rekordów: |  |  |  |  | Rekordów w grubościach: |  |  | Suma: | Brakujących grubości:
[12 empty] | T<=30 | 30<t<=60 | 60<t<=100
% względem wszystkich rekordów
[7 empty] | Kompletnych rekordów: |  | Procent kompletnych rekordów
Rekordów z produkcyjnym składem
Rekordów z produkcyjną obróbką
Produkcyjnych rekordów:
Unikalnych wytopów:

## tabela_twardosci
Rockwell | [5 empty] | Rockwell Superficial |  |  |  | Brinell |  | Vickers | Shore
A | B | C | D | E | F | 15-N | 30-N | 45-N | 30-T | 3000 kg | 500 kg | 136 |  | Approx Tensile Strength (psi) | Tensile Strength[MPa]
86.5 |  | 70 | 78.5 |  |  | 94 | 86 | 77.6 |  |  |  | 1076 | 101
86 |  | 69 | 77.7 |  |  | 93.5 | 85 | 76.5 |  |  |  | 1044 | 99
85.6 |  | 68 | 76.9 |  |  | 93.2 | 84.4 | 75.4 |  |  |  | 940 | 97
85 |  | 67 | 76.1 |  |  | 92.9 | 83.6 | 74.2 |  |  |  | 900 | 95
84.5 |  | 66 | 75.4 |  |  | 92.5 | 82.8 | 73.2 |  |  |  | 865 | 92
83.9 |  | 65 | 74.5 |  |  | 92.2 | 81.9 | 72 |  | 739 |  | 832 | 91
83.4 |  | 64 | 73.8 |  |  | 91.8 | 81.1 | 71 |  | 722 |  | 800 | 88
82.8 |  | 63 | 73 |  |  | 91.4 | 80.1 | 69.9 |  | 705 |  | 772 | 87
82.3 |  | 62 | 72.2 |  |  | 91.1 | 79.3 | 68.8 |  | 688 |  | 746 | 85
81.8 |  | 61 | 71.5 |  |  | 90.7 | 78.4 | 67.7 |  | 670 |  | 720 | 83
81.2 |  | 60 | 70.7 |  |  | 90.2 | 77.5 | 66.6 |  | 654 |  | 697 | 81 | 320000
80.7 |  | 59 | 69.9 |  |  | 89.8 | 76.6 | 65.5 |  | 634 |  | 674 | 80 | 310000
80.1 |  | 58 | 69.2 |  |  | 89.3 | 75.7 | 64.3 |  | 615 |  | 653 | 78 | 300000
79.6 |  | 57 | 68.5 |  |  | 88.9 | 74.8 | 63.2 |  | 595 |  | 633 | 76 | 290000
79 |  | 56 | 67.7 |  |  | 88.3 | 73.9 | 62 |  | 577 |  | 613 | 75 | 282000
78.5 | 120 | 55 | 66.9 |  |  | 87.9 | 73 | 60.9 |  | 560 |  | 595 | 74 | 274000
78 | 120 | 54 | 66.1 |  |  | 87.4 | 72 | 59.8 |  | 543 |  | 577 | 72 | 266000
77.4 | 119 | 53 | 65.4 |  |  | 86.9 | 71.2 | 58.6 |  | 525 |  | 560 | 71 | 257000
76.8 | 119 | 52 | 64.6 |  |  | 86.4 | 70.2 | 57.4 |  | 500 |  | 544 | 69 | 245000
76.3 | 118 | 51 | 63.8 |  |  | 85.9 | 69.4 | 56.1 |  | 487 |  | 528 | 68 | 239000
75.9 | 117 | 50 | 63.1 |  |  | 85.5 | 68.5 | 55 |  | 475 |  | 513 | 67 | 233000
75.2 | 117 | 49 | 62.1 |  |  | 85 | 67.6 | 53.8 |  | 464 |  | 498 | 66 | 227000
74.7 | 116 | 48 | 61.4 |  |  | 84.5 | 66.7 | 52.5 |  | 451 |  | 484 | 64 | 221000
74.1 | 116 | 47 | 60.8 |  |  | 83.9 | 65.8 | 51.4 |  | 442 |  | 471 | 63 | 217000
73.6 | 115 | 46 | 60 |  |  | 83.5 | 64.8 | 50.3 |  | 432 |  | 458 | 62 | 212000
73.1 | 115 | 45 | 59.2 |  |  | 83 | 64 | 49 |  | 421 |  | 446 | 60 | 206000
72.5 | 114 | 44 | 58.5 |  |  | 82.5 | 63.1 | 47.8 |  | 409 |  | 434 | 58 | 200000
72 | 113 | 43 | 57.7 |  |  | 82 | 62.2 | 46.7 |  | 400 |  | 423 | 57 | 196000
71.5 | 113 | 42 | 56.9 |  |  | 81.5 | 61.3 | 45.5 |  | 390 |  | 412 | 56 | 191000
70.9 | 112 | 41 | 56.2 |  |  | 80.9 | 60.4 | 44.3 |  | 381 |  | 402 | 55 | 187000
70.4 | 112 | 40 | 55.4 |  |  | 80.4 | 59.5 | 43.1 |  | 371 |  | 392 | 54 | 182000
69.9 | 111 | 39 | 54.6 |  |  | 79.9 | 58.6 | 41.9 |  | 362 |  | 382 | 52 | 177000
69.4 | 110 | 38 | 53.8 |  |  | 79.4 | 57.7 | 40.8 |  | 353 |  | 372 | 51 | 173000
68.9 | 110 | 37 | 53.1 |  |  | 78.8 | 56.8 | 39.6 |  | 344 |  | 363 | 50 | 169000
68.4 | 109 | 36 | 52.3 |  |  | 78.3 | 55.9 | 38.4 |  | 336 |  | 354 | 49 | 165000
67.9 | 109 | 35 | 51.5 |  |  | 77.7 | 55 | 37.2 |  | 327 |  | 345 | 48 | 160000
67.4 | 108 | 34 | 50.8 |  |  | 77.2 | 54.2 | 36.1 |  | 319 |  | 336 | 47 | 156000
66.8 | 108 | 33 | 50 |  |  | 76.6 | 53.3 | 34.9 |  | 311 |  | 327 | 46 | 152000
66.3 | 107 | 32 | 49.2 |  |  | 76.1 | 52.1 | 33.7 |  | 301 |  | 318 | 44 | 147000
65.8 | 106 | 31 | 48.4 |  |  | 75.6 | 51.3 | 32.5 |  | 294 |  | 310 | 43 | 144000
65.3 | 105 | 30 | 47.7 |  |  | 75 | 50.4 | 31.3 |  | 286 |  | 302 | 42 | 140000
64.7 | 104 | 29 | 47 |  |  | 74.5 | 49.5 | 30.1 |  | 279 |  | 294 | 41 | 137000
64.3 | 104 | 28 | 46.1 |  |  | 73.9 | 48.6 | 28.9 |  | 271 |  | 286 | 41 | 133000
63.8 | 103 | 27 | 45.2 |  |  | 73.3 | 47.7 | 27.8 |  | 264 |  | 279 | 40 | 129000
63.3 | 103 | 26 | 44.6 |  |  | 72.8 | 46.8 | 26.7 |  | 258 |  | 272 | 39 | 126000
62.8 | 102 | 25 | 43.8 |  |  | 72.2 | 45.9 | 25.5 |  | 253 |  | 266 | 38 | 124000
62.4 | 101 | 24 | 43.1 |  |  | 71.6 | 45 | 24.3 |  | 247 |  | 260 | 37 | 121000
62 | 100 | 23 | 42.1 |  |  | 71 | 44 | 23.1 | 82 | 240 | 201 | 254 | 36 | 118000
61.5 | 99 | 22 | 41.6 |  |  | 70.5 | 43.2 | 22 | 81.5 | 234 | 195 | 248 | 35 | 115000
61 | 98 | 21 | 40.9 |  |  | 69.9 | 42.3 | 20.7 | 81 | 228 | 189 | 243 | 35 | 112000
60.5 | 97 | 20 | 40.1 |  |  | 69.4 | 41.5 | 19.6 | 80.5 | 222 | 184 | 238 | 34 | 109000
59 | 96 | 18 | [6 empty] | 80 | 216 | 179 | 230 | 33 | 106000
58 | 95 | 16 | [6 empty] | 79 | 210 | 175 | 222 | 32 | 103000
57.5 | 94 | 15 | [6 empty] | 78.5 | 205 | 171 | 213 | 31 | 100000
57 | 93 | 13 | [6 empty] | 78 | 200 | 167 | 208 | 30 | 98000
56.5 | 92 | 12 | [6 empty] | 77.5 | 195 | 163 | 204 | 29 | 96000
56 | 91 | 10 | [6 empty] | 77 | 190 | 160 | 196 | 28 | 93000
55.5 | 90 | 9 | [6 empty] | 76 | 185 | 157 | 192 | 27 | 91000
55 | 89 | 8 | [6 empty] | 75.5 | 180 | 154 | 188 | 26 | 88000
54 | 88 | 7 | [6 empty] | 75 | 176 | 151 | 184 | 26 | 86000
53.5 | 87 | 6 | [6 empty] | 74.5 | 172 | 148 | 180 | 26 | 84000
53 | 86 | 5 | [6 empty] | 74 | 169 | 145 | 176 | 25 | 83000
52.5 | 85 | 4 | [6 empty] | 73.5 | 165 | 142 | 173 | 25 | 81000
52 | 84 | 3 | [6 empty] | 73 | 162 | 140 | 170 | 25 | 79000
51 | 83 | 2 | [6 empty] | 72 | 159 | 137 | 166 | 24 | 78000
50.5 | 82 | 1 | [6 empty] | 71.5 | 156 | 135 | 163 | 24 | 76000
50 | 81 | 0 | [6 empty] | 71 | 153 | 133 | 160 | 24 | 75000
49.5 | 80 | [7 empty] | 70 | 150 | 130 |  |  | 73000
49 | 79 | [7 empty] | 69.5 | 147 | 128
48.5 | 78 | [7 empty] | 69 | 144 | 126
48 | 77 | [7 empty] | 68 | 141 | 124
47 | 76 | [7 empty] | 67.5 | 139 | 122
46.5 | 75 |  |  |  | 99.5 |  |  |  | 67 | 137 | 120
46 | 74 |  |  |  | 99 |  |  |  | 66 | 135 | 118
45.5 | 73 |  |  |  | 98.5 |  |  |  | 65.5 | 132 | 116
45 | 72 |  |  |  | 98 |  |  |  | 65 | 130 | 114
44.5 | 71 |  |  | 100 | 97.5 |  |  |  | 64.2 | 127 | 112
44 | 70 |  |  | 99.5 | 97 |  |  |  | 63.5 | 125 | 110
43.5 | 69 |  |  | 99 | 96 |  |  |  | 62.8 | 123 | 109
43 | 68 |  |  | 98 | 95.5 |  |  |  | 62 | 121 | 107
42.5 | 67 |  |  | 97.5 | 95 |  |  |  | 61.4 | 119 | 106
42 | 66 |  |  | 97 | 94.5 |  |  |  | 60.5 | 117 | 104
41.8 | 65 |  |  | 96 | 94 |  |  |  | 60.1 | 116 | 102
41.5 | 64 |  |  | 95.5 | 93.5 |  |  |  | 59.5 | 114 | 101
41 | 63 |  |  | 95 | 93 |  |  |  | 58.7 | 112 | 99
40.5 | 62 |  |  | 94.5 | 92 |  |  |  | 58 | 110 | 98
40 | 61 |  |  | 93.5 | 91.5 |  |  |  | 57.3 | 108 | 96
39.5 | 60 |  |  | 93 | 91 |  |  |  | 56.5 | 107 | 95
39 | 59 |  |  | 92.5 | 90.5 |  |  |  | 55.9 | 106 | 94
38.5 | 58 |  |  | 92 | 90 |  |  |  | 55 | 104 | 92
38 | 57 |  |  | 91 | 89.5 |  |  |  | 54.6 | 102 | 91
37.8 | 56 |  |  | 90.5 | 89 |  |  |  | 54 | 101 | 90
37.5 | 55 |  |  | 90 | 88 |  |  |  | 53.2 | 99 | 89
37 | 54 |  |  | 89.5 | 87.5 |  |  |  | 52.5 |  | 87
36.5 | 53 |  |  | 89 | 87 |  |  |  | 51.8 |  | 86
36 | 52 |  |  | 88 | 86.5 |  |  |  | 51 |  | 85
35.5 | 51 |  |  | 87.5 | 86 |  |  |  | 50.4 |  | 84
35 | 50 |  |  | 87 | 85.5 |  |  |  | 49.5 |  | 83
34.8 | 49 |  |  | 86.5 | 85 |  |  |  | 49.1 |  | 82
34.5 | 48 |  |  | 85.5 | 84.5 |  |  |  | 48.5 |  | 81
34 | 47 |  |  | 85 | 84 |  |  |  | 47.7 |  | 80
33.5 | 46 |  |  | 84.5 | 83 |  |  |  | 47 |  | 79
33 | 45 |  |  | 84 | 82.5 |  |  |  | 46.2 |  | 79
32.5 | 44 |  |  | 83.5 | 82 |  |  |  | 45.5 |  | 78
32 | 43 |  |  | 82.5 | 81.5 |  |  |  | 44.8 |  | 77
31.5 | 42 |  |  | 82 | 81 |  |  |  | 44 |  | 76
31 | 41 |  |  | 81.5 | 80.5 |  |  |  | 43.4 |  | 75
30.8 | 40 |  |  | 81 | 79.5 |  |  |  | 43 |  | 74
30.5 | 39 |  |  | 80 | 79 |  |  |  | 42.1 |  | 74
30 | 38 |  |  | 79.5 | 78.5 |  |  |  | 41.5 |  | 73
29.5 | 37 |  |  | 79 | 78 |  |  |  | 40.7 |  | 72
29 | 36 |  |  | 78.5 | 77.5 |  |  |  | 40 |  | 71
28.5 | 35 |  |  | 78 | 77 |  |  |  | 39.3 |  | 71
28 | 34 |  |  | 77 | 76.5 |  |  |  | 38.5 |  | 70
27.8 | 33 |  |  | 76.5 | 75.5 |  |  |  | 37.9 |  | 69
27.5 | 32 |  |  | 76 | 75 |  |  |  | 37.5 |  | 68
27 | 31 |  |  | 75.5 | 74.5 |  |  |  | 36.6 |  | 68
26.5 | 30 |  |  | 75 | 74 |  |  |  | 36 |  | 67
26 | 29 |  |  | 74 | 73.5 |  |  |  | 35.2 |  | 66
25.5 | 28 |  |  | 73.5 | 73 |  |  |  | 34.5 |  | 66
25 | 27 |  |  | 73 | 72.5 |  |  |  | 33.8 |  | 65
24.5 | 26 |  |  | 72.5 | 72 |  |  |  | 33.1 |  | 65
24.2 | 25 |  |  | 72 | 71 |  |  |  | 32.4 |  | 64
24 | 24 |  |  | 71 | 70.5 |  |  |  | 32 |  | 64
23.5 | 23 |  |  | 70.5 | 70 |  |  |  | 31.1 |  | 63
23 | 22 |  |  | 70 | 69.5 |  |  |  | 30.4 |  | 63
22.5 | 21 |  |  | 69.5 | 69 |  |  |  | 29.7 |  | 62
22 | 20 |  |  | 68.5 | 68.5 |  |  |  | 29 |  | 62
21.5 | 19 |  |  | 68 | 68 |  |  |  | 28.1 |  | 61
21.2 | 18 |  |  | 67.5 | 67 |  |  |  | 27.4 |  | 61
21 | 17 |  |  | 67 | 66.5 |  |  |  | 26.7 |  | 60
20.5 | 16 |  |  | 66.5 | 66 |  |  |  | 26 |  | 60
20 | 15 |  |  | 65.5 | 65.5 |  |  |  | 25.3 |  | 59
| 14 |  |  | 65 | 65 |  |  |  | 24.6 |  | 59
| 13 |  |  | 64.5 | 64.5 |  |  |  | 23.9 |  | 58
| 12 |  |  | 64 | 64 |  |  |  | 23.5 |  | 58
| 11 |  |  | 63.5 | 63.5 |  |  |  | 22.6 |  | 57
| 10 |  |  | 62.5 | 63 |  |  |  | 21.9 |  | 57
| 9 |  |  | 62 | 62 |  |  |  | 21.2 |  | 56
| 8 |  |  | 61.5 | 61.5 |  |  |  | 20.5 |  | 56
| 7 |  |  | 61 | 61 |  |  |  | 19.8 |  | 56
| 6 |  |  | 60.5 | 60.5 |  |  |  | 19.1 |  | 55
| 5 |  |  | 60 | 60 |  |  |  | 18.4 |  | 55
| 4 |  |  | 59 | 59.5 |  |  |  | 18 |  | 55
| 3 |  |  | 58.5 | 59 |  |  |  | 17.1 |  | 54
| 2 |  |  | 58 | 58 |  |  |  | 16.4 |  | 54
| 1 |  |  | 57.5 | 57.5 |  |  |  | 15.7 |  | 53
| 0 |  |  | 57 | 57 |  |  |  | 15 |  | 53

## EN_1564_2012
Gatunek żeliwa | Rm, MPa | Rp0,2, MPa | A5, % | HBW | K, J | KV, J
EN-GJS-800-10 | 800 | 500 | 10 | 250-310 | 110 | 10
EN-GJS-900-8 | 900 | 600 | 8 | 280-340 | 100 | 9.1
EN-GJS-1050-6 | 1050 | 700 | 6 | 320-380 | 80 | 7.3
EN-GJS-1200-3 | 1200 | 850 | 3 | 340-420 | 60 | 5.5
EN-GJS-1400-1 | 1400 | 1100 | 1 | 380-480 | 35 | 3.2

## podejrzane
3.6 | 2.7 | 0.1 | 0.06 | 0 | 0 | 0 | 0.07 | 0.02 | 0 | 0 | 0 | 0 | 0 | 900 | 60 | 270 | 60 | 938.8 | [5 empty] | 2
3.6 | 2.7 | 0.1 | 0.06 | 0 | 0 | 0 | 0.07 | 0.02 | 0 | 0 | 0 | 0 | 0 | 900 | 60 | 370 | 60 | 698 | [5 empty] | 2
3.5 | 2.9 | 0.2 | 0.07376 | 0.5 | 0 | 0 | 0.09 | 0.03 | 0 | 0 | 0 | 0 | 0 | 900 | 60 | 270 | 60 | 988.8 | [5 empty] | 2
3.5 | 2.9 | 0.2 | 0.07376 | 0.5 | 0 | 0 | 0.09 | 0.03 | 0 | 0 | 0 | 0 | 0 | 900 | 60 | 370 | 60 | 816.7 | [5 empty] | 2
3.7 | 2.6 | 0.1 | 0.05609524 | 1 | 0 | 0 | 0.08 | 0.02 | 0 | 0 | 0 | 0 | 0 | 900 | 60 | 270 | 60 | 1096.1 | [5 empty] | 2
3.7 | 2.6 | 0.1 | 0.05609524 | 1 | 0 | 0 | 0.08 | 0.02 | 0 | 0 | 0 | 0 | 0 | 900 | 60 | 370 | 60 | 828.3 | [5 empty] | 2
3.9 | 2.7 | 0.2 | 0.07348387 | 1.5 | 0 | 0 | 0.09 | 0.02 | 0 | 0 | 0 | 0 | 0 | 900 | 60 | 270 | 60 | 1222.4 | [5 empty] | 2
3.9 | 2.7 | 0.2 | 0.07348387 | 1.5 | 0 | 0 | 0.09 | 0.02 | 0 | 0 | 0 | 0 | 0 | 900 | 60 | 370 | 60 | 911.6 | [5 empty] | 2
3.6 | 2.7 | 0.1 | 0.0776 | 0 | 0 | 0 | 0.08 | 0.02 | 0 | 0 | 0 | 0 | 0 | 900 | 60 | 270 | 60 | 938.8 | [5 empty] | 2
3.6 | 2.7 | 0.1 | 0.0776 | 0 | 0 | 0 | 0.08 | 0.02 | 0 | 0 | 0 | 0 | 0 | 900 | 60 | 370 | 60 | 698 | [5 empty] | 2
3.7 | 2.8 | 0.2 | 0.0776 | 0 | 1 | 0 | 0.09 | 0.02 | 0 | 0 | 0 | 0 | 0 | 900 | 60 | 270 | 60 | 970.5 | [5 empty] | 2
3.7 | 2.8 | 0.2 | 0.0776 | 0 | 1 | 0 | 0.09 | 0.02 | 0 | 0 | 0 | 0 | 0 | 900 | 60 | 370 | 60 | 721.18 | [5 empty] | 2
3.7 | 2.7 | 0.2 | 0.07106944 | 0 | 2 | 0 | 0.08 | 0.02 | 0 | 0 | 0 | 0 | 0 | 900 | 60 | 270 | 60 | 979.7 | [5 empty] | 2
3.7 | 2.7 | 0.2 | 0.07106944 | 0 | 2 | 0 | 0.08 | 0.02 | 0 | 0 | 0 | 0 | 0 | 900 | 60 | 370 | 60 | 732.8 | [5 empty] | 2
3.8 | 2.7 | 0.2 | 0.08383333 | 0 | 3 | 0 | 0.08 | 0.02 | 0 | 0 | 0 | 0 | 0 | 900 | 60 | 270 | 60 | 1082.5 | [5 empty] | 2 | 1
3.8 | 2.7 | 0.2 | 0.08383333 | 0 | 3 | 0 | 0.08 | 0.02 | 0 | 0 | 0 | 0 | 0 | 900 | 60 | 370 | 60 | 917.7 | [5 empty] | 2
3.8 | 2.9 | 0.2 | 0.0776 | 0 | 0 | 0 | 0.07 | 0.03 | 0 | 0 | 0 | 0 | 0 | 900 | 60 | 270 | 60 | 938.8 | [5 empty] | 2
3.8 | 2.9 | 0.2 | 0.0776 | 0 | 0 | 0 | 0.07 | 0.03 | 0 | 0 | 0 | 0 | 0 | 900 | 60 | 370 | 60 | 698 | [5 empty] | 2
3.7 | 2.7 | 0.1 | 0.07137705 | 0.5 | 1 | 0 | 0.09 | 0.02 | 0 | 0 | 0 | 0 | 0 | 900 | 60 | 270 | 60 | 1034.3 | [5 empty] | 2
3.7 | 2.7 | 0.1 | 0.07137705 | 0.5 | 1 | 0 | 0.09 | 0.02 | 0 | 0 | 0 | 0 | 0 | 900 | 60 | 370 | 60 | 715.7 | [5 empty] | 2
3.6 | 2.8 | 0.1 | 0.04778571 | 1 | 2 | 0 | 0.08 | 0.02 | 0 | 0 | 0 | 0 | 0 | 900 | 60 | 270 | 60 | 1055.3 | [5 empty] | 2
3.6 | 2.8 | 0.1 | 0.04778571 | 1 | 2 | 0 | 0.08 | 0.02 | 0 | 0 | 0 | 0 | 0 | 900 | 60 | 370 | 60 | 738.7 | [5 empty] | 2
3.8 | 2.9 | 0.2 | 0.04547368 | 1.5 | 3 | 0 | 0.08 | 0.02 | 0 | 0 | 0 | 0 | 0 | 900 | 60 | 270 | 60 | 1164.1 | [5 empty] | 2
3.8 | 2.9 | 0.2 | 0.04547368 | 1.5 | 3 | 0 | 0.08 | 0.02 | 0 | 0 | 0 | 0 | 0 | 900 | 60 | 370 | 60 | 787.3 | [5 empty] | 2
3.62 | 2.63 | 0.66 | 0.042 | 0.34 | 0 | 0 | 0.008 | 0.023 | 0 | 0 | 0 | 0 | 0 | 900 | 90 | 330 | 90 | 810 | 714 | 2.2 | 270 |  |  | 49 | [6 empty] | 25 | [6 empty] | 75
3.65 | 2.59 | 0.18 | 0.06 | 0 | 0 | 0 | 0.014 | 0.052 | 0 | 0 | 0 | 0 | 0 | 830 | 60 | 300 | 8 | 473 | 316 | 10 | 160 | 6.4 |  | 3 | [7 empty] | 25
3.65 | 2.59 | 0.18 | 0.06 | 0 | 0 | 0 | 0.014 | 0.052 | 0 | 0 | 0 | 0 | 0 | 830 | 60 | 300 | 16 | 613 | 391 | 4 | 170 | 6.666667 |  | 3 | [7 empty] | 25
3.65 | 2.59 | 0.18 | 0.06 | 0 | 0 | 0 | 0.014 | 0.052 | 0 | 0 | 0 | 0 | 0 | 830 | 60 | 300 | 32 | 468 | 317 | 12 | 161 | 6.966667 |  | 3 | [7 empty] | 25
3.65 | 2.59 | 0.18 | 0.06 | 0 | 0 | 0 | 0.014 | 0.052 | 0 | 0 | 0 | 0 | 0 | 830 | 60 | 300 | 64 | 453 | 315 | 14 | 163 | 6.533333 |  | 3 | [7 empty] | 25
3.65 | 2.59 | 0.18 | 0.06 | 0 | 0 | 0 | 0.014 | 0.052 | 0 | 0 | 0 | 0 | 0 | 830 | 60 | 400 | 8 | 450 | 320 | 14 | 158 | 14.9 |  | 3 | 1 | [6 empty] | 25
3.65 | 2.59 | 0.18 | 0.06 | 0 | 0 | 0 | 0.014 | 0.052 | 0 | 0 | 0 | 0 | 0 | 830 | 60 | 400 | 16 | 455 | 313 | 14 | 161 | 15.1 |  | 3 | [7 empty] | 25
3.65 | 2.59 | 0.18 | 0.06 | 0 | 0 | 0 | 0.014 | 0.052 | 0 | 0 | 0 | 0 | 0 | 830 | 60 | 400 | 32 | 448 | 302 | 16 | 156 | 12.9 |  | 3 | [7 empty] | 25
3.65 | 2.59 | 0.18 | 0.06 | 0 | 0 | 0 | 0.014 | 0.052 | 0 | 0 | 0 | 0 | 0 | 830 | 60 | 400 | 64 | 534 | 372 | 14 | 152 | 9.133333 |  | 3 |  |  |  | 1 |  |  |  | 25
3.65 | 2.59 | 0.18 | 0.06 | 0 | 0 | 0 | 0.014 | 0.052 | 0 | 0 | 0 | 0 | 0 | 860 | 60 | 300 | 8 | 655 | 391 | 3 | 172 | 6.233333 |  | 3 |  |  |  |  | 1 |  |  | 25
3.65 | 2.59 | 0.18 | 0.06 | 0 | 0 | 0 | 0.014 | 0.052 | 0 | 0 | 0 | 0 | 0 | 860 | 60 | 300 | 16 | 998 | 696 | 2 | 222 | 6.766667 |  | 3 | [7 empty] | 25
3.65 | 2.59 | 0.18 | 0.06 | 0 | 0 | 0 | 0.014 | 0.052 | 0 | 0 | 0 | 0 | 0 | 860 | 60 | 300 | 32 | 545 | 352 | 5 | 151 | 6.133333 |  | 3 | [7 empty] | 25
3.65 | 2.59 | 0.18 | 0.06 | 0 | 0 | 0 | 0.014 | 0.052 | 0 | 0 | 0 | 0 | 0 | 860 | 60 | 300 | 64 | 642 | 426 | 3 | 155 | 5.933333 |  | 3 |  |  |  |  | 1 |  |  | 25
3.65 | 2.59 | 0.18 | 0.06 | 0 | 0 | 0 | 0.014 | 0.052 | 0 | 0 | 0 | 0 | 0 | 860 | 60 | 400 | 8 | 760 | 517 | 8 | 211 | 13.06667 |  | 3 | [7 empty] | 25
3.65 | 2.59 | 0.18 | 0.06 | 0 | 0 | 0 | 0.014 | 0.052 | 0 | 0 | 0 | 0 | 0 | 860 | 60 | 400 | 16 | 841 | 601 | 11 | 210 | 13.66667 |  | 3 | [7 empty] | 25
3.65 | 2.59 | 0.18 | 0.06 | 0 | 0 | 0 | 0.014 | 0.052 | 0 | 0 | 0 | 0 | 0 | 860 | 60 | 400 | 32 | 805 | 561 | 8 | 195 | 14.13333 |  | 3 | [7 empty] | 25
3.65 | 2.59 | 0.18 | 0.06 | 0 | 0 | 0 | 0.014 | 0.052 | 0 | 0 | 0 | 0 | 0 | 860 | 60 | 400 | 64 | 855 | 613 | 9 | 199 | 11.73333 |  | 3 | [7 empty] | 25
3.65 | 2.59 | 0.18 | 0.06 | 0 | 0 | 0 | 0.014 | 0.052 | 0 | 0 | 0 | 0 | 0 | 910 | 90 | 300 | 8 | 1422 | 921 | 4 | 388 | 7.633333 |  | 3 | [7 empty] | 25
3.65 | 2.59 | 0.18 | 0.06 | 0 | 0 | 0 | 0.014 | 0.052 | 0 | 0 | 0 | 0 | 0 | 910 | 90 | 300 | 16 | 1395 | 1077 | 3 | 377 | 8.5 |  | 3 | [7 empty] | 25
3.65 | 2.59 | 0.18 | 0.06 | 0 | 0 | 0 | 0.014 | 0.052 | 0 | 0 | 0 | 0 | 0 | 910 | 90 | 300 | 32 | 1385 | 1138 | 3 | 360 | 9.6 |  | 3 |  |  | 1 |  |  |  |  | 25
3.65 | 2.59 | 0.18 | 0.06 | 0 | 0 | 0 | 0.014 | 0.052 | 0 | 0 | 0 | 0 | 0 | 910 | 90 | 300 | 64 | 1425 | 1118 | 3 | 386 | 8.8 |  | 3 | [7 empty] | 25
3.65 | 2.59 | 0.18 | 0.06 | 0 | 0 | 0 | 0.014 | 0.052 | 0 | 0 | 0 | 0 | 0 | 910 | 90 | 400 | 8 | 956 | 739 | 9 | 249 | 16.46667 |  | 3 | 1 | [6 empty] | 25
3.65 | 2.59 | 0.18 | 0.06 | 0 | 0 | 0 | 0.014 | 0.052 | 0 | 0 | 0 | 0 | 0 | 910 | 90 | 400 | 16 | 957 | 748 | 10 | 251 | 16.73333 |  | 3 |  |  |  |  | 1 |  |  | 25
3.65 | 2.59 | 0.18 | 0.06 | 0 | 0 | 0 | 0.014 | 0.052 | 0 | 0 | 0 | 0 | 0 | 910 | 90 | 400 | 32 | 974 | 765 | 10 | 258 | 15.56667 |  | 3 | [7 empty] | 25
3.65 | 2.59 | 0.18 | 0.06 | 0 | 0 | 0 | 0.014 | 0.052 | 0 | 0 | 0 | 0 | 0 | 910 | 90 | 400 | 64 | 976 | 756 | 9 | 248 | 13.03333 |  | 3 | [7 empty] | 25
3.65 | 2.59 | 0.18 | 0.06 | 0 | 0 | 0 | 0.014 | 0.052 | 0 | 0 | 0 | 0 | 0 | 920 | 90 | 300 | 8 | 1416 | 883 | 4 | 385 | 7.033333 |  | 3 | [7 empty] | 25
3.65 | 2.59 | 0.18 | 0.06 | 0 | 0 | 0 | 0.014 | 0.052 | 0 | 0 | 0 | 0 | 0 | 920 | 90 | 300 | 16 | 1437 | 1047 | 5 | 381 | 7.2 |  | 3 | [7 empty] | 25
3.65 | 2.59 | 0.18 | 0.06 | 0 | 0 | 0 | 0.014 | 0.052 | 0 | 0 | 0 | 0 | 0 | 920 | 90 | 300 | 32 | 1411 | 1133 | 4 | 372 | 7.166667 |  | 3 | [7 empty] | 25
3.65 | 2.59 | 0.18 | 0.06 | 0 | 0 | 0 | 0.014 | 0.052 | 0 | 0 | 0 | 0 | 0 | 920 | 90 | 300 | 64 | 1419 | 1134 | 4 | 388 | 8.166667 |  | 3 | [7 empty] | 25
3.65 | 2.59 | 0.18 | 0.06 | 0 | 0 | 0 | 0.014 | 0.052 | 0 | 0 | 0 | 0 | 0 | 920 | 90 | 400 | 8 | 953 | 703 | 10 | 251 | 16.2 |  | 3 | [7 empty] | 25
3.65 | 2.59 | 0.18 | 0.06 | 0 | 0 | 0 | 0.014 | 0.052 | 0 | 0 | 0 | 0 | 0 | 920 | 90 | 400 | 16 | 955 | 729 | 12 | 254 | 16.6 |  | 3 | [7 empty] | 25
3.65 | 2.59 | 0.18 | 0.06 | 0 | 0 | 0 | 0.014 | 0.052 | 0 | 0 | 0 | 0 | 0 | 920 | 90 | 400 | 32 | 956 | 730 | 11 | 253 | 15.46667 |  | 3 | [7 empty] | 25
3.65 | 2.59 | 0.18 | 0.06 | 0 | 0 | 0 | 0.014 | 0.052 | 0 | 0 | 0 | 0 | 0 | 920 | 90 | 400 | 64 | 980 | 745 | 11 | 255 | 9.766667 |  | 3 | [7 empty] | 25
3.65 | 2.59 | 0.18 | 0.06 | 0 | 0 | 0 | 0.014 | 0.052 | 0 | 0 | 0 | 0 | 0 | 933 | 90 | 300 | 8 | 1340 | 787 | 3 | 387 | 7.566667 |  | 3 | [7 empty] | 25
3.65 | 2.59 | 0.18 | 0.06 | 0 | 0 | 0 | 0.014 | 0.052 | 0 | 0 | 0 | 0 | 0 | 933 | 90 | 300 | 16 | 1379 | 964 | 4 | 382 | 7.733333 |  | 3 | [7 empty] | 25
3.65 | 2.59 | 0.18 | 0.06 | 0 | 0 | 0 | 0.014 | 0.052 | 0 | 0 | 0 | 0 | 0 | 933 | 90 | 300 | 32 | 1368 | 1059 | 4 | 369 | 7.166667 |  | 3 | 1 | [6 empty] | 25
3.65 | 2.59 | 0.18 | 0.06 | 0 | 0 | 0 | 0.014 | 0.052 | 0 | 0 | 0 | 0 | 0 | 933 | 90 | 300 | 64 | 1384 | 1141 | 4 | 382 | 6.733333 |  | 3 | [7 empty] | 25
3.65 | 2.59 | 0.18 | 0.06 | 0 | 0 | 0 | 0.014 | 0.052 | 0 | 0 | 0 | 0 | 0 | 933 | 90 | 400 | 8 | 929 | 654 | 7 | 260 | 15.23333 |  | 3 |  |  |  | 1 |  |  |  | 25
3.65 | 2.59 | 0.18 | 0.06 | 0 | 0 | 0 | 0.014 | 0.052 | 0 | 0 | 0 | 0 | 0 | 933 | 90 | 400 | 16 | 943 | 676 | 10 | 258 | 16.83333 |  | 3 |  |  |  | 1 |  |  |  | 25
3.65 | 2.59 | 0.18 | 0.06 | 0 | 0 | 0 | 0.014 | 0.052 | 0 | 0 | 0 | 0 | 0 | 933 | 90 | 400 | 32 | 964 | 694 | 12 | 261 | 15.96667 |  | 3 | 1 |  |  | 1 |  |  |  | 25
3.65 | 2.59 | 0.18 | 0.06 | 0 | 0 | 0 | 0.014 | 0.052 | 0 | 0 | 0 | 0 | 0 | 933 | 90 | 400 | 64 | 977 | 714 | 12 | 269 | 14.23333 |  | 3 |  |  |  | 1 |  |  |  | 25
3.41 | 2.62 | 0.3 | 0.056 | 0.48 | 0 | 0 | 0.016 | 0.046 | 0 | 0 | 0 | 0 | 0 | 830 | 60 | 300 | 8 |  |  |  |  | 7.733333 |  | 4 | [7 empty] | 25
3.41 | 2.62 | 0.3 | 0.056 | 0.48 | 0 | 0 | 0.016 | 0.046 | 0 | 0 | 0 | 0 | 0 | 830 | 60 | 300 | 16 |  |  |  |  | 8.333333 |  | 4 | [7 empty] | 25
3.41 | 2.62 | 0.3 | 0.056 | 0.48 | 0 | 0 | 0.016 | 0.046 | 0 | 0 | 0 | 0 | 0 | 830 | 60 | 300 | 32 |  |  |  |  | 8.7 |  | 4 | [7 empty] | 25
3.41 | 2.62 | 0.3 | 0.056 | 0.48 | 0 | 0 | 0.016 | 0.046 | 0 | 0 | 0 | 0 | 0 | 830 | 60 | 300 | 64 |  |  |  |  | 8.9 |  | 4 | [7 empty] | 25
3.41 | 2.62 | 0.3 | 0.056 | 0.48 | 0 | 0 | 0.016 | 0.046 | 0 | 0 | 0 | 0 | 0 | 830 | 60 | 400 | 8 |  |  |  |  | 15.4 |  | 4 | [7 empty] | 25
3.41 | 2.62 | 0.3 | 0.056 | 0.48 | 0 | 0 | 0.016 | 0.046 | 0 | 0 | 0 | 0 | 0 | 830 | 60 | 400 | 16 |  |  |  |  | 15.80333 |  | 4 | [7 empty] | 25
3.41 | 2.62 | 0.3 | 0.056 | 0.48 | 0 | 0 | 0.016 | 0.046 | 0 | 0 | 0 | 0 | 0 | 830 | 60 | 400 | 32 |  |  |  |  | 16.2 |  | 4 | [7 empty] | 25
3.41 | 2.62 | 0.3 | 0.056 | 0.48 | 0 | 0 | 0.016 | 0.046 | 0 | 0 | 0 | 0 | 0 | 830 | 60 | 400 | 64 |  |  |  |  | 16.56667 |  | 4 | [7 empty] | 25
3.41 | 2.62 | 0.3 | 0.056 | 0.48 | 0 | 0 | 0.016 | 0.046 | 0 | 0 | 0 | 0 | 0 | 860 | 60 | 300 | 8 |  |  |  |  | 6.933333 |  | 4 | [7 empty] | 25
3.41 | 2.62 | 0.3 | 0.056 | 0.48 | 0 | 0 | 0.016 | 0.046 | 0 | 0 | 0 | 0 | 0 | 860 | 60 | 300 | 16 |  |  |  |  | 7.366667 |  | 4 | [7 empty] | 25
3.41 | 2.62 | 0.3 | 0.056 | 0.48 | 0 | 0 | 0.016 | 0.046 | 0 | 0 | 0 | 0 | 0 | 860 | 60 | 300 | 32 |  |  |  |  | 7.766667 |  | 4 | [7 empty] | 25
3.41 | 2.62 | 0.3 | 0.056 | 0.48 | 0 | 0 | 0.016 | 0.046 | 0 | 0 | 0 | 0 | 0 | 860 | 60 | 300 | 64 |  |  |  |  | 8.233333 |  | 4 | [7 empty] | 25
3.41 | 2.62 | 0.3 | 0.056 | 0.48 | 0 | 0 | 0.016 | 0.046 | 0 | 0 | 0 | 0 | 0 | 860 | 60 | 400 | 8 |  |  |  |  | 14.1 |  | 4 |  |  |  |  | 1 |  |  | 25
3.41 | 2.62 | 0.3 | 0.056 | 0.48 | 0 | 0 | 0.016 | 0.046 | 0 | 0 | 0 | 0 | 0 | 860 | 60 | 400 | 16 |  |  |  |  | 14.43333 |  | 4 |  |  |  |  | 1 |  |  | 25
3.41 | 2.62 | 0.3 | 0.056 | 0.48 | 0 | 0 | 0.016 | 0.046 | 0 | 0 | 0 | 0 | 0 | 860 | 60 | 400 | 32 |  |  |  |  | 14.83333 |  | 4 |  |  |  |  | 1 |  |  | 25
3.41 | 2.62 | 0.3 | 0.056 | 0.48 | 0 | 0 | 0.016 | 0.046 | 0 | 0 | 0 | 0 | 0 | 860 | 60 | 400 | 64 |  |  |  |  | 14.2 |  | 4 |  |  |  |  | 1 |  |  | 25
3.41 | 2.62 | 0.3 | 0.056 | 0.48 | 0 | 0 | 0.016 | 0.046 | 0 | 0 | 0 | 0 | 0 | 900 | 60 | 300 | 8 |  |  |  |  | 7.9 |  | 4 | [7 empty] | 25
3.41 | 2.62 | 0.3 | 0.056 | 0.48 | 0 | 0 | 0.016 | 0.046 | 0 | 0 | 0 | 0 | 0 | 900 | 60 | 300 | 16 |  |  |  |  | 8.066667 |  | 4 | [7 empty] | 25
3.41 | 2.62 | 0.3 | 0.056 | 0.48 | 0 | 0 | 0.016 | 0.046 | 0 | 0 | 0 | 0 | 0 | 900 | 60 | 300 | 32 |  |  |  |  | 8.333333 |  | 4 | [7 empty] | 25
3.41 | 2.62 | 0.3 | 0.056 | 0.48 | 0 | 0 | 0.016 | 0.046 | 0 | 0 | 0 | 0 | 0 | 900 | 60 | 300 | 64 |  |  |  |  | 7.833333 |  | 4 | [7 empty] | 25
3.41 | 2.62 | 0.3 | 0.056 | 0.48 | 0 | 0 | 0.016 | 0.046 | 0 | 0 | 0 | 0 | 0 | 900 | 60 | 400 | 8 |  |  |  |  | 12.03333 |  | 4 | [7 empty] | 25
3.41 | 2.62 | 0.3 | 0.056 | 0.48 | 0 | 0 | 0.016 | 0.046 | 0 | 0 | 0 | 0 | 0 | 900 | 60 | 400 | 16 |  |  |  |  | 12.16667 |  | 4 | [7 empty] | 25
3.41 | 2.62 | 0.3 | 0.056 | 0.48 | 0 | 0 | 0.016 | 0.046 | 0 | 0 | 0 | 0 | 0 | 900 | 60 | 400 | 32 |  |  |  |  | 12.53333 |  | 4 | [7 empty] | 25
3.41 | 2.62 | 0.3 | 0.056 | 0.48 | 0 | 0 | 0.016 | 0.046 | 0 | 0 | 0 | 0 | 0 | 900 | 60 | 400 | 64 |  |  |  |  | 13.16667 |  | 4 | [7 empty] | 25
3.41 | 2.62 | 0.3 | 0.056 | 0.48 | 0 | 0 | 0.016 | 0.046 | 0 | 0 | 0 | 0 | 0 | 910 | 90 | 300 | 8 |  |  |  |  | 9.366667 |  | 4 | [7 empty] | 25
3.41 | 2.62 | 0.3 | 0.056 | 0.48 | 0 | 0 | 0.016 | 0.046 | 0 | 0 | 0 | 0 | 0 | 910 | 90 | 300 | 16 |  |  |  |  | 9.733333 |  | 4 | [7 empty] | 25
3.41 | 2.62 | 0.3 | 0.056 | 0.48 | 0 | 0 | 0.016 | 0.046 | 0 | 0 | 0 | 0 | 0 | 910 | 90 | 300 | 32 |  |  |  |  | 10.46667 |  | 4 | [7 empty] | 25
3.41 | 2.62 | 0.3 | 0.056 | 0.48 | 0 | 0 | 0.016 | 0.046 | 0 | 0 | 0 | 0 | 0 | 910 | 90 | 300 | 64 |  |  |  |  | 10.73333 |  | 4 | [7 empty] | 25
3.41 | 2.62 | 0.3 | 0.056 | 0.48 | 0 | 0 | 0.016 | 0.046 | 0 | 0 | 0 | 0 | 0 | 910 | 90 | 400 | 8 |  |  |  |  | 17.13333 |  | 4 |  |  |  |  | 1 |  |  | 25
3.41 | 2.62 | 0.3 | 0.056 | 0.48 | 0 | 0 | 0.016 | 0.046 | 0 | 0 | 0 | 0 | 0 | 910 | 90 | 400 | 16 |  |  |  |  | 17.56667 |  | 4 | [7 empty] | 25
3.41 | 2.62 | 0.3 | 0.056 | 0.48 | 0 | 0 | 0.016 | 0.046 | 0 | 0 | 0 | 0 | 0 | 910 | 90 | 400 | 32 |  |  |  |  | 17.96667 |  | 4 | [7 empty] | 25
3.41 | 2.62 | 0.3 | 0.056 | 0.48 | 0 | 0 | 0.016 | 0.046 | 0 | 0 | 0 | 0 | 0 | 910 | 90 | 400 | 64 |  |  |  |  | 17.53333 |  | 4 | [7 empty] | 25
3.41 | 2.62 | 0.3 | 0.056 | 0.48 | 0 | 0 | 0.016 | 0.046 | 0 | 0 | 0 | 0 | 0 | 920 | 90 | 300 | 8 |  |  |  |  | 10.23333 |  | 4 | [7 empty] | 25
3.41 | 2.62 | 0.3 | 0.056 | 0.48 | 0 | 0 | 0.016 | 0.046 | 0 | 0 | 0 | 0 | 0 | 920 | 90 | 300 | 16 |  |  |  |  | 10.53333 |  | 4 | [7 empty] | 25
3.41 | 2.62 | 0.3 | 0.056 | 0.48 | 0 | 0 | 0.016 | 0.046 | 0 | 0 | 0 | 0 | 0 | 920 | 90 | 300 | 32 |  |  |  |  | 11.1 |  | 4 | [7 empty] | 25
3.41 | 2.62 | 0.3 | 0.056 | 0.48 | 0 | 0 | 0.016 | 0.046 | 0 | 0 | 0 | 0 | 0 | 920 | 90 | 300 | 64 |  |  |  |  | 12.2 |  | 4 | [7 empty] | 25
3.41 | 2.62 | 0.3 | 0.056 | 0.48 | 0 | 0 | 0.016 | 0.046 | 0 | 0 | 0 | 0 | 0 | 920 | 90 | 400 | 8 |  |  |  |  | 16.03333 |  | 4 | [7 empty] | 25
3.41 | 2.62 | 0.3 | 0.056 | 0.48 | 0 | 0 | 0.016 | 0.046 | 0 | 0 | 0 | 0 | 0 | 920 | 90 | 400 | 16 |  |  |  |  | 16.7 |  | 4 | [7 empty] | 25
3.41 | 2.62 | 0.3 | 0.056 | 0.48 | 0 | 0 | 0.016 | 0.046 | 0 | 0 | 0 | 0 | 0 | 920 | 90 | 400 | 32 |  |  |  |  | 17 |  | 4 | [7 empty] | 25
3.41 | 2.62 | 0.3 | 0.056 | 0.48 | 0 | 0 | 0.016 | 0.046 | 0 | 0 | 0 | 0 | 0 | 920 | 90 | 400 | 64 |  |  |  |  | 17.16667 |  | 4 | [7 empty] | 25
3.41 | 2.62 | 0.3 | 0.056 | 0.48 | 0 | 0 | 0.016 | 0.046 | 0 | 0 | 0 | 0 | 0 | 933 | 90 | 300 | 8 |  |  |  |  | 8.333333 |  | 4 | [7 empty] | 25
3.41 | 2.62 | 0.3 | 0.056 | 0.48 | 0 | 0 | 0.016 | 0.046 | 0 | 0 | 0 | 0 | 0 | 933 | 90 | 300 | 16 |  |  |  |  | 8.766667 |  | 4 | [7 empty] | 25
3.41 | 2.62 | 0.3 | 0.056 | 0.48 | 0 | 0 | 0.016 | 0.046 | 0 | 0 | 0 | 0 | 0 | 933 | 90 | 300 | 32 |  |  |  |  | 9 |  | 4 | [7 empty] | 25
3.41 | 2.62 | 0.3 | 0.056 | 0.48 | 0 | 0 | 0.016 | 0.046 | 0 | 0 | 0 | 0 | 0 | 933 | 90 | 300 | 64 |  |  |  |  | 8.9 |  | 4 | [7 empty] | 25
3.41 | 2.62 | 0.3 | 0.056 | 0.48 | 0 | 0 | 0.016 | 0.046 | 0 | 0 | 0 | 0 | 0 | 933 | 90 | 400 | 8 |  |  |  |  | 15.16667 |  | 4 | [7 empty] | 25
3.41 | 2.62 | 0.3 | 0.056 | 0.48 | 0 | 0 | 0.016 | 0.046 | 0 | 0 | 0 | 0 | 0 | 933 | 90 | 400 | 16 |  |  |  |  | 17.26667 |  | 4 | [7 empty] | 25
3.41 | 2.62 | 0.3 | 0.056 | 0.48 | 0 | 0 | 0.016 | 0.046 | 0 | 0 | 0 | 0 | 0 | 933 | 90 | 400 | 32 |  |  |  |  | 17.46667 |  | 4 | [7 empty] | 25
3.41 | 2.62 | 0.3 | 0.056 | 0.48 | 0 | 0 | 0.016 | 0.046 | 0 | 0 | 0 | 0 | 0 | 933 | 90 | 400 | 64 |  |  |  |  | 17.13333 |  | 4 |  |  |  |  | 1 |  |  | 25
3.39 | 2.62 | 0.29 | 0.036 | 0.51 | 0.72 | 0 | 0.01 | 0.042 | 0 | 0 | 0 | 0 | 0 | 830 | 60 | 300 | 8 |  |  |  |  | 7.966667 |  | 4 | [7 empty] | 25
3.39 | 2.62 | 0.29 | 0.036 | 0.51 | 0.72 | 0 | 0.01 | 0.042 | 0 | 0 | 0 | 0 | 0 | 830 | 60 | 300 | 16 |  |  |  |  | 8.533333 |  | 4 | [7 empty] | 25
3.39 | 2.62 | 0.29 | 0.036 | 0.51 | 0.72 | 0 | 0.01 | 0.042 | 0 | 0 | 0 | 0 | 0 | 830 | 60 | 300 | 32 |  |  |  |  | 8.8 |  | 4 | [7 empty] | 25
3.39 | 2.62 | 0.29 | 0.036 | 0.51 | 0.72 | 0 | 0.01 | 0.042 | 0 | 0 | 0 | 0 | 0 | 830 | 60 | 300 | 64 |  |  |  |  | 8.966667 |  | 4 | [7 empty] | 25
3.39 | 2.62 | 0.29 | 0.036 | 0.51 | 0.72 | 0 | 0.01 | 0.042 | 0 | 0 | 0 | 0 | 0 | 830 | 60 | 400 | 8 |  |  |  |  | 15.96667 |  | 4 | [7 empty] | 25
3.39 | 2.62 | 0.29 | 0.036 | 0.51 | 0.72 | 0 | 0.01 | 0.042 | 0 | 0 | 0 | 0 | 0 | 830 | 60 | 400 | 16 |  |  |  |  | 16.4 |  | 4 | [7 empty] | 25
3.39 | 2.62 | 0.29 | 0.036 | 0.51 | 0.72 | 0 | 0.01 | 0.042 | 0 | 0 | 0 | 0 | 0 | 830 | 60 | 400 | 32 |  |  |  |  | 16.73333 |  | 4 | [7 empty] | 25
3.39 | 2.62 | 0.29 | 0.036 | 0.51 | 0.72 | 0 | 0.01 | 0.042 | 0 | 0 | 0 | 0 | 0 | 830 | 60 | 400 | 64 |  |  |  |  | 17.3 |  | 4 | [7 empty] | 25
3.39 | 2.62 | 0.29 | 0.036 | 0.51 | 0.72 | 0 | 0.01 | 0.042 | 0 | 0 | 0 | 0 | 0 | 860 | 60 | 300 | 8 |  |  |  |  | 7.733333 |  | 4 | [7 empty] | 25
3.39 | 2.62 | 0.29 | 0.036 | 0.51 | 0.72 | 0 | 0.01 | 0.042 | 0 | 0 | 0 | 0 | 0 | 860 | 60 | 300 | 16 |  |  |  |  | 8.2 |  | 4 | [7 empty] | 25
3.39 | 2.62 | 0.29 | 0.036 | 0.51 | 0.72 | 0 | 0.01 | 0.042 | 0 | 0 | 0 | 0 | 0 | 860 | 60 | 300 | 32 |  |  |  |  | 8.8 |  | 4 | [7 empty] | 25
3.39 | 2.62 | 0.29 | 0.036 | 0.51 | 0.72 | 0 | 0.01 | 0.042 | 0 | 0 | 0 | 0 | 0 | 860 | 60 | 300 | 64 |  |  |  |  | 9.166667 |  | 4 | [7 empty] | 25
3.39 | 2.62 | 0.29 | 0.036 | 0.51 | 0.72 | 0 | 0.01 | 0.042 | 0 | 0 | 0 | 0 | 0 | 860 | 60 | 400 | 8 |  |  |  |  | 13.7 |  | 4 | [7 empty] | 25
3.39 | 2.62 | 0.29 | 0.036 | 0.51 | 0.72 | 0 | 0.01 | 0.042 | 0 | 0 | 0 | 0 | 0 | 860 | 60 | 400 | 16 |  |  |  |  | 14.7 |  | 4 | [7 empty] | 25
3.39 | 2.62 | 0.29 | 0.036 | 0.51 | 0.72 | 0 | 0.01 | 0.042 | 0 | 0 | 0 | 0 | 0 | 860 | 60 | 400 | 32 |  |  |  |  | 15.03333 |  | 4 | [7 empty] | 25
3.39 | 2.62 | 0.29 | 0.036 | 0.51 | 0.72 | 0 | 0.01 | 0.042 | 0 | 0 | 0 | 0 | 0 | 860 | 60 | 400 | 64 |  |  |  |  | 15.23333 |  | 4 | [7 empty] | 25
3.39 | 2.62 | 0.29 | 0.036 | 0.51 | 0.72 | 0 | 0.01 | 0.042 | 0 | 0 | 0 | 0 | 0 | 900 | 60 | 300 | 8 |  |  |  |  | 8.6 |  | 4 | [7 empty] | 25
3.39 | 2.62 | 0.29 | 0.036 | 0.51 | 0.72 | 0 | 0.01 | 0.042 | 0 | 0 | 0 | 0 | 0 | 900 | 60 | 300 | 16 |  |  |  |  | 9.1 |  | 4 | [7 empty] | 25
3.39 | 2.62 | 0.29 | 0.036 | 0.51 | 0.72 | 0 | 0.01 | 0.042 | 0 | 0 | 0 | 0 | 0 | 900 | 60 | 300 | 32 |  |  |  |  | 9.366667 |  | 4 | [7 empty] | 25
3.39 | 2.62 | 0.29 | 0.036 | 0.51 | 0.72 | 0 | 0.01 | 0.042 | 0 | 0 | 0 | 0 | 0 | 900 | 60 | 300 | 64 |  |  |  |  | 9.666667 |  | 4 |  |  |  |  | 1 |  |  | 25
3.39 | 2.62 | 0.29 | 0.036 | 0.51 | 0.72 | 0 | 0.01 | 0.042 | 0 | 0 | 0 | 0 | 0 | 900 | 60 | 400 | 8 |  |  |  |  | 12.43333 |  | 4 | [7 empty] | 25
3.39 | 2.62 | 0.29 | 0.036 | 0.51 | 0.72 | 0 | 0.01 | 0.042 | 0 | 0 | 0 | 0 | 0 | 900 | 60 | 400 | 16 |  |  |  |  | 12.9 |  | 4 | [7 empty] | 25
3.39 | 2.62 | 0.29 | 0.036 | 0.51 | 0.72 | 0 | 0.01 | 0.042 | 0 | 0 | 0 | 0 | 0 | 900 | 60 | 400 | 32 |  |  |  |  | 13.96667 |  | 4 | [7 empty] | 25
3.39 | 2.62 | 0.29 | 0.036 | 0.51 | 0.72 | 0 | 0.01 | 0.042 | 0 | 0 | 0 | 0 | 0 | 900 | 60 | 400 | 64 |  |  |  |  | 13.9 |  | 4 | [7 empty] | 25
3.39 | 2.62 | 0.29 | 0.036 | 0.51 | 0.72 | 0 | 0.01 | 0.042 | 0 | 0 | 0 | 0 | 0 | 910 | 90 | 300 | 8 |  |  |  |  | 11.36667 |  | 4 | [7 empty] | 25
3.39 | 2.62 | 0.29 | 0.036 | 0.51 | 0.72 | 0 | 0.01 | 0.042 | 0 | 0 | 0 | 0 | 0 | 910 | 90 | 300 | 16 |  |  |  |  | 11.73333 |  | 4 | [7 empty] | 25
3.39 | 2.62 | 0.29 | 0.036 | 0.51 | 0.72 | 0 | 0.01 | 0.042 | 0 | 0 | 0 | 0 | 0 | 910 | 90 | 300 | 32 |  |  |  |  | 12.1 |  | 4 | [7 empty] | 25
3.39 | 2.62 | 0.29 | 0.036 | 0.51 | 0.72 | 0 | 0.01 | 0.042 | 0 | 0 | 0 | 0 | 0 | 910 | 90 | 300 | 64 |  |  |  |  | 11.33333 |  | 4 | [7 empty] | 25
3.39 | 2.62 | 0.29 | 0.036 | 0.51 | 0.72 | 0 | 0.01 | 0.042 | 0 | 0 | 0 | 0 | 0 | 910 | 90 | 400 | 8 |  |  |  |  | 19.03333 |  | 4 | [7 empty] | 25
3.39 | 2.62 | 0.29 | 0.036 | 0.51 | 0.72 | 0 | 0.01 | 0.042 | 0 | 0 | 0 | 0 | 0 | 910 | 90 | 400 | 16 |  |  |  |  | 19.26667 |  | 4 |  |  |  |  | 1 |  |  | 25
3.39 | 2.62 | 0.29 | 0.036 | 0.51 | 0.72 | 0 | 0.01 | 0.042 | 0 | 0 | 0 | 0 | 0 | 910 | 90 | 400 | 32 |  |  |  |  | 19.7 |  | 4 | [7 empty] | 25
3.39 | 2.62 | 0.29 | 0.036 | 0.51 | 0.72 | 0 | 0.01 | 0.042 | 0 | 0 | 0 | 0 | 0 | 910 | 90 | 400 | 64 |  |  |  |  | 19.03333 |  | 4 | [7 empty] | 25
3.39 | 2.62 | 0.29 | 0.036 | 0.51 | 0.72 | 0 | 0.01 | 0.042 | 0 | 0 | 0 | 0 | 0 | 920 | 90 | 300 | 8 |  |  |  |  | 11.1 |  | 4 | [7 empty] | 25
3.39 | 2.62 | 0.29 | 0.036 | 0.51 | 0.72 | 0 | 0.01 | 0.042 | 0 | 0 | 0 | 0 | 0 | 920 | 90 | 300 | 16 |  |  |  |  | 11.83333 |  | 4 | [7 empty] | 25
3.39 | 2.62 | 0.29 | 0.036 | 0.51 | 0.72 | 0 | 0.01 | 0.042 | 0 | 0 | 0 | 0 | 0 | 920 | 90 | 300 | 32 |  |  |  |  | 12.06667 |  | 4 | [7 empty] | 25
3.39 | 2.62 | 0.29 | 0.036 | 0.51 | 0.72 | 0 | 0.01 | 0.042 | 0 | 0 | 0 | 0 | 0 | 920 | 90 | 300 | 64 |  |  |  |  | 12.46667 |  | 4 | [7 empty] | 25
3.39 | 2.62 | 0.29 | 0.036 | 0.51 | 0.72 | 0 | 0.01 | 0.042 | 0 | 0 | 0 | 0 | 0 | 920 | 90 | 400 | 8 |  |  |  |  | 16.23333 |  | 4 | [7 empty] | 25
3.39 | 2.62 | 0.29 | 0.036 | 0.51 | 0.72 | 0 | 0.01 | 0.042 | 0 | 0 | 0 | 0 | 0 | 920 | 90 | 400 | 16 |  |  |  |  | 17.06667 |  | 4 | [7 empty] | 25
3.39 | 2.62 | 0.29 | 0.036 | 0.51 | 0.72 | 0 | 0.01 | 0.042 | 0 | 0 | 0 | 0 | 0 | 920 | 90 | 400 | 32 |  |  |  |  | 17.63333 |  | 4 | [7 empty] | 25
3.39 | 2.62 | 0.29 | 0.036 | 0.51 | 0.72 | 0 | 0.01 | 0.042 | 0 | 0 | 0 | 0 | 0 | 920 | 90 | 400 | 64 |  |  |  |  | 17.86667 |  | 4 | [7 empty] | 25
3.39 | 2.62 | 0.29 | 0.036 | 0.51 | 0.72 | 0 | 0.01 | 0.042 | 0 | 0 | 0 | 0 | 0 | 933 | 90 | 300 | 8 |  |  |  |  | 10.8 |  | 4 | [7 empty] | 25
3.39 | 2.62 | 0.29 | 0.036 | 0.51 | 0.72 | 0 | 0.01 | 0.042 | 0 | 0 | 0 | 0 | 0 | 933 | 90 | 300 | 16 |  |  |  |  | 11.73333 |  | 4 |  |  |  |  | 1 |  |  | 25
3.39 | 2.62 | 0.29 | 0.036 | 0.51 | 0.72 | 0 | 0.01 | 0.042 | 0 | 0 | 0 | 0 | 0 | 933 | 90 | 300 | 32 |  |  |  |  | 11.86667 |  | 4 | [7 empty] | 25
3.39 | 2.62 | 0.29 | 0.036 | 0.51 | 0.72 | 0 | 0.01 | 0.042 | 0 | 0 | 0 | 0 | 0 | 933 | 90 | 300 | 64 |  |  |  |  | 12.33333 |  | 4 | [7 empty] | 25
3.39 | 2.62 | 0.29 | 0.036 | 0.51 | 0.72 | 0 | 0.01 | 0.042 | 0 | 0 | 0 | 0 | 0 | 933 | 90 | 400 | 8 |  |  |  |  | 14.16667 |  | 4 | [7 empty] | 25
3.39 | 2.62 | 0.29 | 0.036 | 0.51 | 0.72 | 0 | 0.01 | 0.042 | 0 | 0 | 0 | 0 | 0 | 933 | 90 | 400 | 16 |  |  |  |  | 17.56667 |  | 4 | [7 empty] | 25
3.39 | 2.62 | 0.29 | 0.036 | 0.51 | 0.72 | 0 | 0.01 | 0.042 | 0 | 0 | 0 | 0 | 0 | 933 | 90 | 400 | 32 |  |  |  |  | 17.83333 |  | 4 | [7 empty] | 25
3.39 | 2.62 | 0.29 | 0.036 | 0.51 | 0.72 | 0 | 0.01 | 0.042 | 0 | 0 | 0 | 0 | 0 | 933 | 90 | 400 | 64 |  |  |  |  | 18.3 |  | 4 | [7 empty] | 25
3.65 | 2.59 | 0.18 | 0.06 | 0 | 0 | 0 | 0.014 | 0.052 | 0 | 0 | 0 | 0 | 0 | 900 | 60 | 300 | 8 | 1408 | 804 | 3 | 402 | 5.666667 |  | 3 | [6 empty] | 25 |  | 507 |  | 12.1 |  | 106 | 112 | 1405.42 | 847.32 | 3.0336 | 410.293 | 66.146
3.65 | 2.59 | 0.18 | 0.06 | 0 | 0 | 0 | 0.014 | 0.052 | 0 | 0 | 0 | 0 | 0 | 900 | 60 | 300 | 16 | 1435 | 910 | 3 | 407 | 6.9 |  | 3 | [6 empty] | 25 |  | 507 |  | 12.1 |  | 106 | 112 | 1417.49 | 895.05 | 3.0596 | 407.048 | 76.38967
3.65 | 2.59 | 0.18 | 0.06 | 0 | 0 | 0 | 0.014 | 0.052 | 0 | 0 | 0 | 0 | 0 | 900 | 60 | 400 | 8 | 957 | 625 | 8 | 251 | 11.2 |  | 3 | [6 empty] | 25 |  | 507 |  | 12.1 |  | 106 | 112 | 963.5 | 651 | 9.5 | 256 | 135.85
3.65 | 2.59 | 0.18 | 0.06 | 0 | 0 | 0 | 0.014 | 0.052 | 0 | 0 | 0 | 0 | 0 | 900 | 60 | 400 | 16 | 970 | 677 | 11 | 261 | 13.5 |  | 3 | [6 empty] | 25 |  | 507 |  | 12.1 |  | 106 | 112 | 891.0345 | 622.5831 | 7.490822 | 274.268 | 92.69016
3.55 | 2.55 | 0.31 | 0.063 | 0 | 1.56 | 0 | 0.009 | 0.025 | 0 | 0 | 0 | 0 | 0 | 920 | 120 | 260 | 30 | 737 |  | 1.1 | 523 | 2.4 |  | 7 | [7 empty] | 25
3.55 | 2.55 | 0.31 | 0.063 | 0 | 1.56 | 0 | 0.009 | 0.025 | 0 | 0 | 0 | 0 | 0 | 920 | 120 | 360 | 15 | 952 | 757 | 1.3 | 401 | 3.4 |  | 7 | [6 empty] | 25 |  | 701 | 478 | 6.9 | 202 |  |  | 1039.236 | 746.9754 | 5.680401 | 316.6466 | 80.7855
3.55 | 2.55 | 0.31 | 0.063 | 0 | 1.56 | 0 | 0.009 | 0.025 | 0 | 0 | 0 | 0 | 0 | 920 | 120 | 380 | 15 | 810 | 675 | 1.8 | 369 | 3.8 |  | 7 | [6 empty] | 25 |  | 701 | 478 | 6.9 | 202 |  |  | 976.0496 | 681.6872 | 6.458188 | 289.8778 | 83.8926
3.65 | 2.52 | 0.45 | 0.039 | 1.08 | 0.02 | 0 | 0.02 | 0.049 | 0 | 0.03 | 0 | 0 | 0 | 900 | 60 | 275 | 5 | 501 | 501 | 0.65 | 525 |  |  | 11 | [7 empty] | 25
3.65 | 2.52 | 0.45 | 0.039 | 1.08 | 0.02 | 0 | 0.02 | 0.049 | 0 | 0.03 | 0 | 0 | 0 | 900 | 60 | 275 | 10 | 1185 | 835 | 1.9 | 416 |  |  | 11 | [6 empty] | 25 |  | 706 | 475 | 3.65 | 246 |  |  | 1114.5 | 802.5 | 1.66 | 411 | 77.9
3.55 | 2.55 | 0.31 | 0.063 | 0 | 1.56 | 0 | 0.009 | 0.025 | 0 | 0 | 0 | 0 | 0 | 920 | 120 | 400 | 15 | 868 | 595 | 1.8 | 292 | 4.8 |  | 7 | [6 empty] | 25 |  | 701 | 478 | 6.9 | 202 |  |  | 912.8634 | 616.3991 | 7.235974 | 263.1091 | 86.9997
3.65 | 2.52 | 0.45 | 0.039 | 1.08 | 0.02 | 0 | 0.02 | 0.049 | 0 | 0.03 | 0 | 0 | 0 | 900 | 60 | 275 | 15 | 1044 | 770 | 1.42 | 406 |  |  | 11 | [6 empty] | 25 |  | 706 | 475 | 3.65 | 246 |  |  | 1290.651 | 1034.299 | 4.250021 | 463.2474 | 53.15412
3.65 | 2.8 | 0.32 | 0.035 | 0.53 | 1.29 | 0.2 | 0.012 | 0.031 | 0 | 0 | 0 | 0 | 0 | 900 | 90 | 340 | 60 | 680 | 664 | 18 |  |  |  | 26 | [6 empty] | 15 | [7 empty] | 657.13 | 645.34 | 15.2636 | 327.4212 | 99.1088
3.65 | 2.8 | 0.32 | 0.035 | 0.53 | 1.29 | 0.2 | 0.012 | 0.031 | 0 | 0 | 0 | 0 | 0 | 900 | 90 | 360 | 60 | 660 | 664 | 9 |  |  |  | 26 | [6 empty] | 15 | [7 empty] | 653.51 | 633.3 | 8.8122 | 324.0032 | 102.0638
3.65 | 2.8 | 0.32 | 0.035 | 0.53 | 1.29 | 0.2 | 0.012 | 0.031 | 0 | 0 | 0 | 0 | 0 | 900 | 90 | 380 | 60 | 689 | 672 | 4 |  |  |  | 26 | [6 empty] | 15 | [7 empty] | 664.08 | 639.52 | 6.361 | 300.3887 | 110.1475
3.65 | 2.8 | 0.32 | 0.035 | 0.53 | 1.29 | 0.2 | 0.012 | 0.031 | 0 | 0 | 0 | 0 | 0 | 900 | 90 | 400 | 60 | 634 | 486 | 13 |  |  |  | 26 | [6 empty] | 15 | [7 empty] | 638.6 | 524.53 | 10.141 | 298.2404 | 114.099
3.65 | 2.8 | 0.32 | 0.035 | 0.53 | 1.29 | 0.2 | 0.012 | 0.031 | 0 | 0 | 0 | 0 | 0 | 900 | 90 | 340 | 90 | 550 | 462 | 16 |  |  |  | 26 | [6 empty] | 15 | [7 empty] | 564 | 494.22 | 14.1386 | 324.907 | 104.2702
3.65 | 2.8 | 0.32 | 0.035 | 0.53 | 1.29 | 0.2 | 0.012 | 0.031 | 0 | 0 | 0 | 0 | 0 | 900 | 90 | 360 | 90 | 547 | 460 | 7 |  |  |  | 26 | [6 empty] | 15 | [7 empty] | 565.24 | 481.56 | 8.0996 | 322.3695 | 109.9342
3.65 | 2.8 | 0.32 | 0.035 | 0.53 | 1.29 | 0.2 | 0.012 | 0.031 | 0 | 0 | 0 | 0 | 0 | 900 | 90 | 380 | 90 | 570 | 556 | 6 |  |  |  | 26 | [6 empty] | 15 | [7 empty] | 563.74 | 554.12 | 6.0967 | 299.1022 | 112.9942
3.65 | 2.8 | 0.32 | 0.035 | 0.53 | 1.29 | 0.2 | 0.012 | 0.031 | 0 | 0 | 0 | 0 | 0 | 900 | 90 | 400 | 90 | 523 | 420 | 7 |  |  |  | 26 | [6 empty] | 15 | [7 empty] | 551.38 | 454.58 | 7.6897 | 296.3135 | 111.247
3.65 | 2.8 | 0.32 | 0.035 | 0.53 | 1.29 | 0.2 | 0.012 | 0.031 | 0 | 0 | 0 | 0 | 0 | 900 | 90 | 340 | 180 | 621 | 600 | 6 |  |  |  | 26 | [6 empty] | 15 | [7 empty] | 606.68 | 585.13 | 8.214 | 320.6221 | 100.0228
3.65 | 2.8 | 0.32 | 0.035 | 0.53 | 1.29 | 0.2 | 0.012 | 0.031 | 0 | 0 | 0 | 0 | 0 | 900 | 90 | 360 | 180 | 570 | 558 | 6 |  |  |  | 26 | [6 empty] | 15 | [7 empty] | 591.45 | 563.1 | 6.3426 | 320.6052 | 106.4845
3.65 | 2.8 | 0.32 | 0.035 | 0.53 | 1.29 | 0.2 | 0.012 | 0.031 | 0 | 0 | 0 | 0 | 0 | 900 | 90 | 380 | 180 | 592 | 582 | 6 |  |  |  | 26 | [6 empty] | 15 | [7 empty] | 601.58 | 587.7 | 5.6 | 302.3659 | 107.2553
3.65 | 2.8 | 0.32 | 0.035 | 0.53 | 1.29 | 0.2 | 0.012 | 0.031 | 0 | 0 | 0 | 0 | 0 | 900 | 90 | 400 | 180 | 634 | 612 | 4 |  |  |  | 26 | [6 empty] | 15 | [7 empty] | 610.81 | 572.61 | 4.895 | 300.9868 | 104.907
3.58 | 2.1 | 0.22 | 0.039 | 0 | 0 | 0 | 0.006 | 0.04 | 0 | 0 | 0 | 0 | 0 | 900 | 30 | 350 | 15 | 960 |  | 1.6 | 400 |  | 38 | 23 | [6 empty] | 15 | [7 empty] | 1048.383 | 767.4025 | 5.790795 | 347.9872 | 76.56897
3.44 | 2.46 | 0.08 | 0.043 | 0.52 | 1.03 | 0.01 | 0.008 | 0.016 | 0.017 | 0.05 | 0.1 | 0.005 | 0.018 | 770 | 180 | 360 | 180 | 498 | 374 | 12.6 |  |  |  | 15 | [6 empty] | 25 | [7 empty] | 534.62 | 410.31 | 11.5563 | 336.0446 | 138.5585
3.44 | 2.46 | 0.08 | 0.043 | 0.52 | 1.03 | 0.01 | 0.008 | 0.016 | 0.017 | 0.05 | 0.1 | 0.005 | 0.018 | 780 | 180 | 360 | 180 | 490 | 380 | 12.3 |  |  |  | 15 | [6 empty] | 25 | [7 empty] | 531.66 | 412.53 | 11.4393 | 336.0446 | 138.5585
3.44 | 2.46 | 0.08 | 0.043 | 0.52 | 1.03 | 0.01 | 0.008 | 0.016 | 0.017 | 0.05 | 0.1 | 0.005 | 0.018 | 800 | 180 | 360 | 180 | 823 | 605 | 8.2 |  |  |  | 15 | [6 empty] | 25 | [7 empty] | 1041.175 | 954.2144 | 8.07258 | 250.2359 | 150.8287
3.4 | 2.41 | 0.15 | 0.064 | 0 | 0 | 0 | 0.017 | 0.015 | 0 | 0 | 0 | 0 | 0 | 927 | 120 | 400 | 120 | 585 | 480 |  |  |  |  | 43 | [6 empty] | 25 | [7 empty] | 667.37 | 558.01 | 7.4576 | 296.96 | 90.8683
3.58 | 2.1 | 0.22 | 0.039 | 0 | 0 | 0 | 0.006 | 0.04 | 0 | 0 | 0 | 0 | 0 | 900 | 30 | 400 | 15 | 755 |  | 5.8 | 333 |  | 47 | 23 | [6 empty] | 15 | [7 empty] | 804.93 | 666.21 | 5.383 | 330.4 | 51.907
3.58 | 2.71 | 0.2 | 0.04 | 0.56 | 0.92 | 0.14 | 0.017 | 0 | 0 | 0 | 0 | 0 | 0 | 795 | 120 | 350 | 120 | 718 | 479 | 16.42 |  |  |  | 20 | [6 empty] | 25 |  |  |  |  | 184 |  | 223 | 731.877 | 496.45 | 15.9614 | 312.0447 | 146.6143
3.58 | 2.71 | 0.2 | 0.04 | 0.56 | 0.92 | 0.14 | 0.017 | 0 | 0 | 0 | 0 | 0 | 0 | 795 | 360 | 350 | 120 | 735 | 495 | 16.42 |  |  |  | 20 | [6 empty] | 25 |  |  |  |  | 184 |  | 223 | 738.78 | 493.82 | 16.0248 | 311.927 | 147.2293
3.58 | 2.71 | 0.2 | 0.04 | 0.56 | 0.92 | 0.14 | 0.017 | 0 | 0 | 0 | 0 | 0 | 0 | 795 | 720 | 350 | 120 | 737 | 495 | 15.65 |  |  |  | 20 | [6 empty] | 25 |  |  |  |  | 184 |  | 223 | 742.52 | 493.56 | 15.532 | 311.927 | 147.2293
3.5 | 2.5 | 0.25 | 0.75 | 1.5 | 0.9 | 0.4 | 0 | 0 | 0 | 0 | 0 | 0 | 0 | 900 | 120 | 270 | 120 | 700 | [5 empty] | 9 |  | 34 |  |  |  |  | 50 | [7 empty] | 643.4 | 1181.711 | 2.2582 | 338.88 | 74.238
3.5 | 2.5 | 0.25 | 0.75 | 1.5 | 0.9 | 0.4 | 0 | 0 | 0 | 0 | 0 | 0 | 0 | 900 | 120 | 290 | 120 | 500 | [5 empty] | 9 |  | 35 |  |  |  |  | 50 | [7 empty] | 543.6 | 1152.23 | 2.5127 | 325.56 | 75.368
3.5 | 2.5 | 0.25 | 0.75 | 1.5 | 0.9 | 0.4 | 0 | 0 | 0 | 0 | 0 | 0 | 0 | 900 | 120 | 320 | 120 | 520 | [5 empty] | 9 |  | 32 |  |  |  |  | 50 | [7 empty] | 545.8 | 981.686 | 4.5532 | 329.88 | 90.037
3.5 | 2.5 | 0.25 | 0.75 | 1.5 | 0.9 | 0.4 | 0 | 0 | 0 | 0 | 0 | 0 | 0 | 900 | 120 | 350 | 120 | 500 | [5 empty] | 9 |  | 41 |  |  |  |  | 50 | [7 empty] | 509.7 | 764.35 | 8.0378 | 375.2107 | 100.62
3.5 | 2.5 | 0.25 | 0.75 | 1.5 | 0.9 | 0.4 | 0 | 0 | 0 | 0 | 0 | 0 | 0 | 940 | 120 | 270 | 120 | 570 | [5 empty] | 9 |  | 40 |  |  |  |  | 50 | [7 empty] | 586.9 | 1174.114 | 2.1574 | 363.91 | 59.356
3.5 | 2.5 | 0.25 | 0.75 | 1.5 | 0.9 | 0.4 | 0 | 0 | 0 | 0 | 0 | 0 | 0 | 940 | 120 | 290 | 120 | 500 | [5 empty] | 9 |  | 34 |  |  |  |  | 50 | [7 empty] | 525.4 | 1142.093 | 2.3641 | 333.39 | 60.252
3.5 | 2.5 | 0.25 | 0.75 | 1.5 | 0.9 | 0.4 | 0 | 0 | 0 | 0 | 0 | 0 | 0 | 940 | 120 | 320 | 120 | 620 | [5 empty] | 9 |  | 40 |  |  |  |  | 50 | [7 empty] | 582.3 | 972.998 | 4.2336 | 352.7262 | 71.791
3.5 | 2.5 | 0.25 | 0.75 | 1.5 | 0.9 | 0.4 | 0 | 0 | 0 | 0 | 0 | 0 | 0 | 940 | 120 | 350 | 120 | 500 | [5 empty] | 9 |  | 39 |  |  |  |  | 50 | [7 empty] | 521.7 | 715.15 | 6.7059 | 363.3733 | 58.093
3.5 | 2.5 | 0.25 | 0.73 | 0.8 | 0.9 | 0.4 | 0 | 0 | 0 | 0 | 0 | 0 | 0 | 900 | 120 | 270 | 120 | 700 | [5 empty] | 9 |  | 47 |  |  |  |  | 50 | [7 empty] | 699 | 1182.675 | 2.1045 | 436.233 | 73.889
3.5 | 2.5 | 0.25 | 0.73 | 0.8 | 0.9 | 0.4 | 0 | 0 | 0 | 0 | 0 | 0 | 0 | 900 | 120 | 290 | 120 | 730 | [5 empty] | 9 |  | 43 |  |  |  |  | 50 | [7 empty] | 738.5 | 1153.194 | 2.39 | 407.7643 | 75.125
3.5 | 2.5 | 0.25 | 0.73 | 0.8 | 0.9 | 0.4 | 0 | 0 | 0 | 0 | 0 | 0 | 0 | 900 | 120 | 320 | 120 | 750 | [5 empty] | 9 |  | 44 |  |  |  |  | 50 | [7 empty] | 741 | 981.188 | 4.4122 | 387.6193 | 90.197
3.5 | 2.5 | 0.25 | 0.73 | 0.8 | 0.9 | 0.4 | 0 | 0 | 0 | 0 | 0 | 0 | 0 | 900 | 120 | 350 | 120 | 740 | [5 empty] | 9 |  | 42 |  |  |  |  | 50 | [7 empty] | 704.9 | 769.02 | 7.8424 | 380.1107 | 101.334
3.5 | 2.5 | 0.25 | 0.73 | 0.8 | 0.9 | 0.4 | 0 | 0 | 0 | 0 | 0 | 0 | 0 | 940 | 120 | 270 | 120 | 680 | [5 empty] | 9 |  | 47 |  |  |  |  | 50 | [7 empty] | 694.6 | 1174.806 | 1.9932 | 439.006 | 58.57
3.5 | 2.5 | 0.25 | 0.73 | 0.8 | 0.9 | 0.4 | 0 | 0 | 0 | 0 | 0 | 0 | 0 | 940 | 120 | 290 | 120 | 790 | [5 empty] | 9 |  | 45 |  |  |  |  | 50 | [7 empty] | 749.2 | 1142.785 | 2.2119 | 416.22 | 59.466
3.5 | 2.5 | 0.25 | 0.73 | 0.8 | 0.9 | 0.4 | 0 | 0 | 0 | 0 | 0 | 0 | 0 | 940 | 120 | 320 | 120 | 740 | [5 empty] | 9 |  | 41 |  |  |  |  | 50 | [7 empty] | 733.5 | 972.228 | 4.1346 | 380.7242 | 70.684
3.5 | 2.5 | 0.25 | 0.73 | 0.8 | 0.9 | 0.4 | 0 | 0 | 0 | 0 | 0 | 0 | 0 | 940 | 120 | 350 | 120 | 670 | [5 empty] | 9 |  | 37 |  |  |  |  | 50 | [7 empty] | 675.5 | 719.27 | 6.5669 | 358.64 | 59.727
3.21 | 2.57 | 0.28 | 0.024 | 0 | 0.098 | 0.015 | 0.01 | 0.061 | 0 | 0.036 | 0 | 0 | 0 | 830 | 60 | 400 | 15 | 847 |  | 4.1 |  |  | 241.7 | 35 | [5 empty] | 260 | 25 |  | 425 | 277 | 24.5 | 157 | 121 |  | 826.7696 | 628.1191 | 8.859644 | 245.3569 | 122.8403
3.21 | 2.57 | 0.28 | 0.024 | 0 | 0.098 | 0.015 | 0.01 | 0.061 | 0 | 0.036 | 0 | 0 | 0 | 830 | 60 | 350 | 15 | 878 |  | 6.9 |  |  | 160 | 35 | [5 empty] | 355 | 25 |  | 425 | 277 | 24.5 | 157 | 121 |  | 984.7351 | 791.3394 | 6.915177 | 312.2788 | 115.0725
3.21 | 2.57 | 0.28 | 0.024 | 0 | 0.098 | 0.015 | 0.01 | 0.061 | 0 | 0.036 | 0 | 0 | 0 | 830 | 60 | 325 | 15 | [5 empty] | 58.9 | 35 | [5 empty] | 355 | 25 |  | 425 | 277 | 24.5 | 157 | 121 |  | 1063.718 | 872.9496 | 5.942944 | 345.7397 | 111.1886
3.21 | 2.57 | 0.28 | 0.024 | 0 | 0.098 | 0.015 | 0.01 | 0.061 | 0 | 0.036 | 0 | 0 | 0 | 830 | 60 | 300 | 15 | 1348 |  | 2.8 |  |  | 23.8 | 35 | [5 empty] | 377 | 25 |  | 425 | 277 | 24.5 | 157 | 121 |  | 1142.701 | 954.5598 | 4.97071 | 379.2007 | 107.3048
3.21 | 2.57 | 0.28 | 0.024 | 0 | 0.098 | 0.015 | 0.01 | 0.061 | 0 | 0.036 | 0 | 0 | 0 | 950 | 60 | 400 | 15 | 719 |  | 2.4 |  |  | 16.8 | 35 | [5 empty] | 285 | 25 |  | 425 | 277 | 24.5 | 157 | 121 |  | 936.0262 | 611.2842 | 6.517026 | 294.8151 | 69.47609
3.21 | 2.57 | 0.28 | 0.024 | 0 | 0.098 | 0.015 | 0.01 | 0.061 | 0 | 0.036 | 0 | 0 | 0 | 950 | 60 | 350 | 15 | 1051 |  | 2.7 |  |  | 38 | 35 | [5 empty] | 321 | 25 |  | 425 | 277 | 24.5 | 157 | 121 |  | 1093.992 | 774.5045 | 4.572559 | 361.737 | 61.70833
3.21 | 2.57 | 0.28 | 0.024 | 0 | 0.098 | 0.015 | 0.01 | 0.061 | 0 | 0.036 | 0 | 0 | 0 | 950 | 60 | 325 | 15 | [5 empty] | 17.7 | 35 | [5 empty] | 436 | 25 |  | 425 | 277 | 24.5 | 157 | 121 |  | 1172.974 | 856.1146 | 3.600326 | 395.1979 | 57.82446
3.21 | 2.57 | 0.28 | 0.024 | 0 | 0.098 | 0.015 | 0.01 | 0.061 | 0 | 0.036 | 0 | 0 | 0 | 950 | 60 | 300 | 15 | 1062 |  | 0.2 |  |  | 5.8 | 35 | [5 empty] | 608 | 25 |  | 425 | 277 | 24.5 | 157 | 121 |  | 1251.957 | 937.7248 | 2.628092 | 428.6589 | 53.94058
3.58 | 2.27 | 0.12 | 0.037 | 0.5 | 0.46 | 0 | 0.008 | 0.038 | 0 | 0 | 0 | 0 | 0 | 900 | 120 | 270 | 60 | 896 | 885 | 0.19 | 467.3 |  |  | 22 | [6 empty] | 34 |  | 741 | 428 | 4.26 |  | 28 | 100 | 1329.598 | 1107.904 | 2.847871 | 439.7552 | 77.70069
3.58 | 2.27 | 0.12 | 0.037 | 0.5 | 0.46 | 0 | 0.008 | 0.038 | 0 | 0 | 0 | 0 | 0 | 900 | 120 | 270 | 120 | 952 | 902 | 0.17 | 465.1 |  |  | 22 | [6 empty] | 34 |  | 741 | 428 | 4.26 |  | 28 | 100 | 1344.999 | 1145.266 | 2.711237 | 438.5201 | 81.30054
3.58 | 2.27 | 0.12 | 0.037 | 0.5 | 0.46 | 0 | 0.008 | 0.038 | 0 | 0 | 0 | 0 | 0 | 900 | 120 | 270 | 180 | 1154 | 805 | 0.03 | 479.8 |  |  | 22 | [6 empty] | 34 |  | 741 | 428 | 4.26 |  | 28 | 100 | 1360.4 | 1182.629 | 2.574603 | 437.2849 | 84.9004
3.4 | 2.41 | 0.15 | 0.064 | 0 | 0 | 0 | 0.017 | 0.015 | 0 | 0 | 0 | 0 | 0 | 927 | 120 | 385 | 120 | 701 | 636 |  |  |  |  | 43 | [6 empty] | 25
3.73 | 2.55 | 0.3 | 0.044 | 1.03 | 1.25 | 0.18 | 0.023 | 0.045 | 0 | 0.032 | 0 | 0 | 0 | 900 | 60 | 300 | 60 | 1025 | 704 | 13.12 | 277 |  | 100 | 57 | [6 empty] | 25
3.73 | 2.55 | 0.3 | 0.044 | 1.03 | 1.25 | 0.18 | 0.023 | 0.045 | 0 | 0.032 | 0 | 0 | 0 | 900 | 60 | 365 | 60 | 625 | 489 | 3.96 | 329 |  | 40 | 57 | [6 empty] | 25
3.72 | 2.51 | 0.35 | 0.043 | 0.05 | 0.09 | 0.06 | 0.017 | 0.023 | 0 | 0 | 0.021 | 0 | 0 | 927 | 60 | 371 | 600 | [6 empty] | 68 | [5 empty] | 341 | 25
3.72 | 2.51 | 0.35 | 0.043 | 0.05 | 0.09 | 0.06 | 0.017 | 0.023 | 0 | 0 | 0.021 | 0 | 0 | 927 | 60 | 371 | 840 | [6 empty] | 68 | [5 empty] | 345 | 25
3.72 | 2.51 | 0.35 | 0.043 | 0.05 | 0.09 | 0.06 | 0.017 | 0.023 | 0 | 0 | 0.021 | 0 | 0 | 927 | 60 | 371 | 1440 | [6 empty] | 68 | [5 empty] | 347 | 25
3.72 | 2.51 | 0.35 | 0.043 | 0.05 | 0.09 | 0.06 | 0.017 | 0.023 | 0 | 0 | 0.021 | 0 | 0 | 927 | 60 | 316 | 600 | [6 empty] | 68 | [5 empty] | 411 | 25
3.72 | 2.51 | 0.35 | 0.043 | 0.05 | 0.09 | 0.06 | 0.017 | 0.023 | 0 | 0 | 0.021 | 0 | 0 | 927 | 60 | 316 | 840 | [6 empty] | 68 | [5 empty] | 419 | 25
3.72 | 2.51 | 0.35 | 0.043 | 0.05 | 0.09 | 0.06 | 0.017 | 0.023 | 0 | 0 | 0.021 | 0 | 0 | 927 | 60 | 316 | 1440 | [6 empty] | 68 | [5 empty] | 418 | 25
3.72 | 2.51 | 0.35 | 0.043 | 0.05 | 0.09 | 0.06 | 0.017 | 0.023 | 0 | 0 | 0.021 | 0 | 0 | 871 | 60 | 371 | 600 | [6 empty] | 68 | [5 empty] | 361 | 25
3.72 | 2.51 | 0.35 | 0.043 | 0.05 | 0.09 | 0.06 | 0.017 | 0.023 | 0 | 0 | 0.021 | 0 | 0 | 871 | 60 | 371 | 840 | [6 empty] | 68 | [5 empty] | 364 | 25
3.72 | 2.51 | 0.35 | 0.043 | 0.05 | 0.09 | 0.06 | 0.017 | 0.023 | 0 | 0 | 0.021 | 0 | 0 | 871 | 60 | 371 | 1440 | [6 empty] | 68 | [5 empty] | 362 | 25
3.72 | 2.51 | 0.35 | 0.043 | 0.05 | 0.09 | 0.06 | 0.017 | 0.023 | 0 | 0 | 0.021 | 0 | 0 | 871 | 60 | 316 | 600 | [6 empty] | 68 | [5 empty] | 427 | 25
3.72 | 2.51 | 0.35 | 0.043 | 0.05 | 0.09 | 0.06 | 0.017 | 0.023 | 0 | 0 | 0.021 | 0 | 0 | 871 | 60 | 316 | 840 | [6 empty] | 68 | [5 empty] | 430 | 25
3.72 | 2.51 | 0.35 | 0.043 | 0.05 | 0.09 | 0.06 | 0.017 | 0.023 | 0 | 0 | 0.021 | 0 | 0 | 871 | 60 | 316 | 1440 | [6 empty] | 68 | [5 empty] | 432 | 25
3.72 | 2.51 | 0.35 | 0.043 | 0.05 | 0.09 | 0.06 | 0.017 | 0.023 | 0 | 0 | 0.021 | 0 | 0 | 871 | 60 | 316 | 10 | [6 empty] | 68 | [5 empty] | 429 | 25
3.72 | 2.51 | 0.35 | 0.043 | 0.05 | 0.09 | 0.06 | 0.017 | 0.023 | 0 | 0 | 0.021 | 0 | 0 | 871 | 60 | 316 | 15 | [6 empty] | 68 | [5 empty] | 432 | 25
3.72 | 2.51 | 0.35 | 0.043 | 0.05 | 0.09 | 0.06 | 0.017 | 0.023 | 0 | 0 | 0.021 | 0 | 0 | 871 | 60 | 371 | 10 |  |  | 5.8 |  |  |  | 68 | [5 empty] | 352 | 25
3.72 | 2.51 | 0.35 | 0.043 | 0.05 | 0.09 | 0.06 | 0.017 | 0.023 | 0 | 0 | 0.021 | 0 | 0 | 871 | 60 | 371 | 15 |  |  | 5.2 |  |  |  | 68 | [5 empty] | 355 | 25
3.72 | 2.51 | 0.35 | 0.043 | 0.05 | 0.09 | 0.06 | 0.017 | 0.023 | 0 | 0 | 0.021 | 0 | 0 | 927 | 60 | 316 | 10 | [6 empty] | 68 | [5 empty] | 421 | 25
3.72 | 2.51 | 0.35 | 0.043 | 0.05 | 0.09 | 0.06 | 0.017 | 0.023 | 0 | 0 | 0.021 | 0 | 0 | 927 | 60 | 316 | 15 | [6 empty] | 68 | [5 empty] | 417 | 25
3.72 | 2.51 | 0.35 | 0.043 | 0.05 | 0.09 | 0.06 | 0.017 | 0.023 | 0 | 0 | 0.021 | 0 | 0 | 927 | 60 | 371 | 10 | [6 empty] | 68 | [5 empty] | 363 | 25
3.72 | 2.51 | 0.35 | 0.043 | 0.05 | 0.09 | 0.06 | 0.017 | 0.023 | 0 | 0 | 0.021 | 0 | 0 | 927 | 60 | 371 | 15 | 1087 | 815 | 1.9 |  |  |  | 68 | [5 empty] | 346 | 25
3.62 | 2.55 | 0.4 | 0.08 | 0.017 | 0.012 | 0 | 0.018 | 0.017 | 0 | 0.048 | 0.072 | 0 | 0.015 | 900 | 60 | 300 | 90 | 1190 | 560 |  | 440 |  |  | 62 | [6 empty] | 25
3.62 | 2.55 | 0.4 | 0.08 | 0.017 | 0.012 | 0 | 0.018 | 0.017 | 0 | 0.048 | 0.072 | 0 | 0.015 | 900 | 60 | 300 | 120 | 1227 | 554 |  | 445 |  |  | 62 | [6 empty] | 25
3.62 | 2.55 | 0.4 | 0.08 | 0.017 | 0.012 | 0 | 0.018 | 0.017 | 0 | 0.048 | 0.072 | 0 | 0.015 | 900 | 60 | 300 | 150 | 1400 | 560 |  | 456 |  |  | 62 | [6 empty] | 25
3.62 | 2.55 | 0.4 | 0.08 | 0.017 | 0.012 | 0 | 0.018 | 0.017 | 0 | 0.048 | 0.072 | 0 | 0.015 | 900 | 60 | 350 | 90 | 1300 | 863 |  | 437 |  |  | 62 | [6 empty] | 25
3.62 | 2.55 | 0.4 | 0.08 | 0.017 | 0.012 | 0 | 0.018 | 0.017 | 0 | 0.048 | 0.072 | 0 | 0.015 | 900 | 60 | 350 | 120 | 1327 | 820 |  | 440 |  |  | 62 | [6 empty] | 25
3.62 | 2.55 | 0.4 | 0.08 | 0.017 | 0.012 | 0 | 0.018 | 0.017 | 0 | 0.048 | 0.072 | 0 | 0.015 | 900 | 60 | 350 | 150 | 1500 | 887 |  | 447 |  |  | 62 | [6 empty] | 25
3.62 | 2.55 | 0.4 | 0.08 | 0.017 | 0.012 | 0 | 0.018 | 0.017 | 0 | 0.048 | 0.072 | 0 | 0.015 | 900 | 60 | 400 | 90 | 1200 | 790 |  | 430 |  |  | 62 | [6 empty] | 25
3.62 | 2.55 | 0.4 | 0.08 | 0.017 | 0.012 | 0 | 0.018 | 0.017 | 0 | 0.048 | 0.072 | 0 | 0.015 | 900 | 60 | 400 | 120 | 1300 | 900 |  | 427 |  |  | 62 | [6 empty] | 25
3.62 | 2.55 | 0.4 | 0.08 | 0.017 | 0.012 | 0 | 0.018 | 0.017 | 0 | 0.048 | 0.072 | 0 | 0.015 | 900 | 60 | 400 | 150 | 1150 | 700 |  | 410 |  |  | 62 | [6 empty] | 25
3.59 | 2.49 | 0.15 | 0.047 | 0 | 0.08 | 0.06 | 0.011 | 0.025 | 0 | 0 | 0.021 | 0 | 0 | 871 | 60 | 371 | 25 |  |  | 9.7 |  |  |  | 68 | [6 empty] | 25
3.6 | 2.5 | 0.45 | 0.04 | 0 | 0.07 | 0.06 | 0.01 | 0.023 | 0 | 0 | 0.02 | 0 | 0 | 927 | 60 | 371 | 15 |  |  | 2.1 |  |  |  | 68 | [6 empty] | 25

## czesciowo_wypelnione
1507 | 1072
1307 | 936
1132 | 804
1028 | 652
1064.9 | 781.526
1032.6 | 764.306
1168.8 | 829.514
1002.7 | 766.782
1259.7 | 920.658
1310 | 1026.678
1428.6 | 1124.087
1425.5 | 1119.029
1443 | 1030
1462 | 1146
957 | 625
970 | 677
984 | 711
947 | 717
1361 | 1111
1001 | 772
1507 | 1072
1372 | 936
1132 | 804
1028 | 652
1343 | 1343
1065 | 835
1381 | 1017
1201 | 779
1255 | 968
952 | 757
1068 | 783
810 | 675
960 | 681
868 | 595
950 | 597
997 | 795
1139 | 957
1124 | 927
1116 | 906
831 | 693
983 | 806
965 | 759
976 | 788
724 | 539
871 | 691
849 | 673
861 | 687
1039 | 834
1181 | 995
1162 | 967
1168 | 978
873 | 685
1017 | 825
1034 | 858
1030 | 851
778 | 591
928 | 735
921 | 733
907 | 716
1010 | 815
1156 | 985
1160 | 945
1121 | 942
852 | 667
1003 | 822
1018 | 828
997 | 805
757 | 565
905 | 711
889 | 698
898 | 702
1099.56
1094.54
1095.085
1085.36
1084.95
1091.04
1075.68
939.27
940.1
939.68
939.33
933.92
1185 | 835
1044 | 770
1171 | 774
1291 | 977
1247 | 1036
1433.9 | 1092.2
1115.1 | 871.6
1134.5 | 854.4
1071 | 781
1058 | 774
1129 | 817
1149 | 828
1210 | 861
1180 | 843
1169 | 834
1203 | 858
1137 | 821
1086 | 784
1149 | 828
1172 | 830
1167 | 833
1149 | 828
1180 | 867
1186 | 888
1154 | 831
1114 | 813
1106 | 808
1110 | 810
1110 | 784
1082 | 782
1094 | 790
1154 | 832
963 | 712
1140 | 830
1290 | 952
823 | 605
872 | 683
1052 | 888
1385 | 1229
1481 | 1317
919 | 722
1125 | 800
1104 | 851
965 | 620
967 | 660
1657 | 1365.252
1154 | 851.612
1437 | 1215
935 | 721
909 | 686
874 | 652
1390 | 1180
1354 | 1176
1369 | 1159
1375 | 1182
1325 | 1205
1111 | 824
1109 | 931
1070 | 901
1043 | 892
1042 | 822
973 | 642
989 | 708
950 | 677
986 | 723
959 | 695
1054.327
1033 | 805
1023 | 823
1008 | 818
1013 | 833
1015 | 832
1026 | 840
1241 | 1010
1245 | 1023
1281 | 1041
1481 | 1188
1491 | 1240
1509 | 1272
896 | 885
952 | 902
1154 | 805
1388 | 1235
1373 | 1250
1529 | 1268
1089 | 890
1073 | 905
1095 | 913
1380 | 1249
1543 | 1313
1602 | 1339
1125 | 901
1116 | 921
1126 | 924
1329 | 1108
1197 | 1181
1359 | 1195
924 | 778
883 | 813
997 | 821
960 | 732.54
1100 | 874.062
1200 | 989.696
1060 | 857.896
1040 | 850.016
850 | 633.64
1000 | 807.956
1005 | 810.406
1010 | 813.906
1486 | 1418
1430 | 1283
1205 | 1178
1202 | 1025
1032 | 780
862 | 635
1513 | 1395
1032 | 759
1223 | 821
1433 | 1156
1279 | 1240
1477 | 1353
1497 | 1375
1086 | 847
1046 | 883
1223 | 922
1062 | 897
1594 | 1390
1329 | 1199
1078 | 898
1013 | 819
1008 | 779
1340 | 1276
1094 | 881
887 | 701
1179 | 1137
1144 | 1103
1010 | 970
848 | 595
1438 | 1250
1130 | 990
980 | 750
830 | 650
1111.1 | 816
1089.9 | 784
1085.7 | 778
1105.1 | 810
805 | 565
823 | 553
935 | 732
957 | 693
1196 | 1123
979 | 873
911 | 645
1535 | 1385
1303 | 1100
712 | 510
1166 | 1099
964 | 537
749 | 458
1407.163 | 1263
1363.792 | 1184
1372.501 | 1108
1352.885 | 1127
1338.136 | 1032
1286.516 | 968
1283.614 | 985
1270.22 | 973
1147.206 | 871
1237.11 | 946
1142.772 | 847
1136.323 | 825
1128.688 | 872
1098.767 | 788
1029.264 | 760
1126.166 | 830
983.991 | 707
977.311 | 691
847 | 613.78
813 | 589.88
847 | 617.32
828 | 613.8
820 | 595.02
878 | 669.32
816 | 606.71
923 | 734.59
947 | 733.5
912 | 721.92
1100.25
1170 | 853.01
918 | 733.58
940 | 738.81
875 | 672.13
1348 | 1150.11
1282 | 1023.093
1329 | 1153.634
1021 | 811.3
973 | 751.85
719 | 568.04
837 | 612.29
841 | 616.08
878 | 647.29
890 | 676.16
1051 | 791.145
1067 | 796.555
1082 | 808.322
1080.531
1119 | 846.699
1139.22
1141 | 836.944
1240 | 993.589
1240 | 995.648
1234 | 984.572
1062 | 804.614
1224 | 933.793
1346 | 1131.154
1360 | 1130.914
1302 | 1064.502
1262 | 959.112
1142 | 845.529
1391 | 1201.094
1169 | 899.497
1333 | 1320
1246 | 975
1076 | 1039.5
1036 | 901
1011 | 898
1023.5 | 905
1520 | 1410
1263 | 880
1075 | 695
862 | 565
956 | 619
936 | 643
1282.838
1321.998
1320.378
1311.98
1324.42
1320.16
1308.39
1073.62
1064.04
1058.83
1055.22
1047.33
1051.28
1054.16
969.265
975.995
977.635
974.9
1005 | 774.4
973.175
972.275
964.63
977.53
977.9
977.32
975.52
974.07
973.4
939.92
961.47
962.88
965.07
974.74
975.98
975.19
1281.48
1333.25
1327.388
1328
1292 | 1031.329
1324.03
1320.08
1186.045
1187.915
1187.565
1186.795
1161 | 858.804
978 | 742.07
1010 | 753.991
1035 | 705
1023 | 757.4
987 | 747.85
993 | 732.022
1052 | 776.024
912 | 674.64
956 | 686.77
961 | 720.01
1065 | 837.631
1052 | 858.911
1065 | 806.332
1052 | 830.202
1052 | 852.575
1065 | 815.048
1078 | 842.457
1078 | 890.336
1078 | 810.522
1091 | 842.345
1065 | 867.22
1052 | 824.992
1039 | 834.9
1039 | 859.29
1013 | 785.15
1026 | 819.5
1039 | 846.44
961 | 728.72
1065 | 879.723
1026 | 872.246
896 | 718.74
1065 | 859.837
1026 | 853.666
875 | 460
1161 | 512
1275 | 687
950 | 575
1168 | 827
1485 | 1133
1528 | 1410
1522 | 1373
1470 | 1302
1326 | 1154
1277 | 1081
1185 | 989
1105 | 946
1062 | 861
701 | 636
1446.4 | 1126.2
1264.1 | 1031.3
1069.1 | 776.1
1133.6 | 781.925
1131 | 783.443
1159 | 789.258
1173.5 | 879.226
1121 | 877.624
1128.5 | 875.25
1210 | 951.551
1185 | 920.398
1131 | 865.367
1128.5 | 885.273
1082.5 | 878.476
1041.5 | 849.16
1041 | 832.83

## Arkusz10
240 | 1507
270 | 1307
310 | 1132
360 | 1028
390 | 1064.9
380 | 1032.6
350 | 1168.8
340 | 1002.7
330 | 1259.7 |  | 2121.992 | #N/A | #N/A | #N/A | #N/A | #N/A | #N/A | #N/A | #N/A
320 | 1310 | -2.94103 | 2121.992 | #N/A | #N/A | #N/A | #N/A | #N/A | #N/A | #N/A | #N/A
290 | 1428.6 | -2.94103 | 2121.992 | #N/A | #N/A | #N/A | #N/A | #N/A | #N/A | #N/A | #N/A
280 | 1425.5 | -2.94103 | 2121.992 | #N/A | #N/A | #N/A | #N/A | #N/A | #N/A | #N/A | #N/A
300 | 1443 | -2.94103 | 2121.992 | #N/A | #N/A | #N/A | #N/A | #N/A | #N/A | #N/A | #N/A
300 | 1462 | -2.94103 | 2121.992 | #N/A | #N/A | #N/A | #N/A | #N/A | #N/A | #N/A | #N/A
400 | 984 | -2.94103 | 2121.992 | #N/A | #N/A | #N/A | #N/A | #N/A | #N/A | #N/A | #N/A
400 | 947 | -2.94103 | 2121.992 | #N/A | #N/A | #N/A | #N/A | #N/A | #N/A | #N/A | #N/A
300 | 1361 | -2.94103 | 2121.992 | #N/A | #N/A | #N/A | #N/A | #N/A | #N/A | #N/A | #N/A
380 | 1001 | -2.94103 | 2121.992 | #N/A | #N/A | #N/A | #N/A | #N/A | #N/A | #N/A | #N/A
240 | 1507 | -2.94103 | 2121.992 | #N/A | #N/A | #N/A | #N/A | #N/A | #N/A | #N/A | #N/A
270 | 1372 | -2.94103 | 2121.992 | #N/A | #N/A | #N/A | #N/A | #N/A | #N/A | #N/A | #N/A
310 | 1132 | -2.94103 | 2121.992 | #N/A | #N/A | #N/A | #N/A | #N/A | #N/A | #N/A | #N/A
360 | 1028
260 | 1343
300 | 1065
300 | 1381
330 | 1201
330 | 1255
360 | 1068
380 | 960
400 | 950
250 | 997
250 | 1139
250 | 1124
250 | 1116
300 | 831
300 | 983
300 | 965
300 | 976
350 | 724
350 | 871
350 | 849
350 | 861
250 | 1039
250 | 1181
250 | 1162
250 | 1168
300 | 873
300 | 1017
300 | 1034
300 | 1030
350 | 778
350 | 928
350 | 921
350 | 907
250 | 1010
250 | 1156
250 | 1160
250 | 1121
300 | 852
300 | 1003
300 | 1018
300 | 997
350 | 757
350 | 905
350 | 889
350 | 898
275 | 1171
275 | 1291
275 | 1247
300 | 1433.9
360 | 1115.1
360 | 1134.5
370 | 1071
370 | 1058
370 | 1129
370 | 1149
370 | 1210
370 | 1180
370 | 1169
370 | 1203
370 | 1137
370 | 1086
370 | 1149
370 | 1172
370 | 1167
370 | 1149
370 | 1180
370 | 1186
370 | 1154
370 | 1114
370 | 1106
370 | 1110
370 | 1110
370 | 1082
370 | 1094
370 | 1154
380 | 963
340 | 1140
300 | 1290
360 | 872
385 | 1052
315 | 1385
288 | 1481
360 | 919
350 | 1125
370 | 1104
390 | 965
410 | 967
285 | 1657
370 | 1154
300 | 1437
320 | 935
340 | 909
360 | 874
300 | 1390
300 | 1354
300 | 1369
300 | 1375
300 | 1325
350 | 1111
350 | 1109
350 | 1070
350 | 1043
350 | 1042
400 | 973
400 | 989
400 | 950
400 | 986
400 | 959
375 | 1033
375 | 1023
375 | 1008
350 | 1013
350 | 1015
350 | 1026
325 | 1241
325 | 1245
325 | 1281
300 | 1481
300 | 1491
300 | 1509
300 | 1388
300 | 1373
300 | 1529
356 | 1089
356 | 1073
356 | 1095
300 | 1380
300 | 1543
300 | 1602
359 | 1125
359 | 1116
359 | 1126
300 | 1329
300 | 1197
300 | 1359
363 | 924
363 | 883
363 | 997
350 | 1100
350 | 1200
350 | 1060
350 | 1040
400 | 850
400 | 1000
400 | 1005
400 | 1010
280 | 1486
300 | 1430
320 | 1205
340 | 1202
360 | 1032
380 | 862
300 | 1513
400 | 1032
260 | 1223
260 | 1433
260 | 1279
260 | 1477
260 | 1497
371 | 1086
371 | 1046
371 | 1223
371 | 1062
260 | 1594
288 | 1329
371 | 1078
385 | 1013
399 | 1008
270 | 1340
330 | 1094
380 | 887
273 | 1179
329 | 1144
366 | 1010
385 | 848
260 | 1438
288 | 1130
358 | 980
385 | 830
365 | 1111.1
365 | 1089.9
365 | 1085.7
365 | 1105.1
380 | 805
380 | 823
380 | 935
380 | 957
300 | 1196
350 | 979
400 | 911
300 | 1535
350 | 1303
400 | 712
300 | 1166
350 | 964
400 | 749
400 | 813
400 | 847
400 | 828
400 | 820
350 | 816
350 | 923
350 | 947
350 | 912
325 | 1170
325 | 918
325 | 940
325 | 875
300 | 1282
300 | 1329
300 | 1021
300 | 973
400 | 837
400 | 841
400 | 878
400 | 890
350 | 1067
350 | 1082
350 | 1119
325 | 1141
325 | 1240
325 | 1240
325 | 1234
300 | 1224
300 | 1346
300 | 1360
300 | 1302
320 | 1262
360 | 1142
320 | 1391
360 | 1169
300 | 1333
300 | 1246
300 | 1076
360 | 1036
360 | 1011
360 | 1023.5
250 | 1520
325 | 1263
375 | 1075
425 | 862
370 | 956
370 | 936
350 | 1005
300 | 1292
325 | 1161
350 | 978
350 | 1010
350 | 1035
350 | 1023
350 | 987
375 | 993
400 | 1052
400 | 912
350 | 956
340 | 961
340 | 1065
340 | 1052
360 | 1065
360 | 1052
360 | 1052
340 | 1065
340 | 1078
340 | 1078
360 | 1078
360 | 1091
360 | 1065
340 | 1052
340 | 1039
340 | 1039
360 | 1013
360 | 1026
360 | 1039
340 | 961
340 | 1065
340 | 1026
360 | 896
360 | 1065
360 | 1026
370 | 875
320 | 1161
270 | 1275
375 | 950
330 | 1168
270 | 1485
260 | 1528
273 | 1522
288 | 1470
316 | 1326
330 | 1277
343 | 1185
357 | 1105
371 | 1062
260 | 1446.4
316 | 1264.1
385 | 1069.1
350 | 1133.6
350 | 1131
350 | 1159
350 | 1173.5
350 | 1121
350 | 1128.5
350 | 1210
350 | 1185
350 | 1131
350 | 1128.5
350 | 1082.5
350 | 1041.5
350 | 1041
260 | 1598.1
274 | 1530.4
288 | 1505
302 | 1404.9
316 | 1366.6
329 | 1230.3
343 | 1194.7
357 | 1053.9
371 | 1034.4
385 | 1080.3
399 | 1015.4
297 | 1500
337 | 1268
377 | 1010
335 | 928
335 | 930
335 | 960
420 | 960.2
420 | 988
280 | 1456.2
300 | 1392
320 | 1264
340 | 1232.2
360 | 1151.5
380 | 1043.7
400 | 1023.7
420 | 988
450 | 882
420 | 787.2
420 | 955.5
420 | 1046.2
420 | 904.5
420 | 960.2
420 | 964.2
360 | 1152
360 | 1164.3
300 | 1340
360 | 1094
288 | 1505
316 | 1367
343 | 1195
371 | 1034
385 | 1080
365 | 1111.1
365 | 1096.9
365 | 1085.7
325 | 1266
340 | 1170
350 | 1110
360 | 1054
375 | 985
260 | 1431
280 | 1408
320 | 1255
360 | 1035
380 | 1080
310 | 1488
380 | 1092

## imputed_Rm_1
| Rm | Rm_imp | Features to find neighs | Amount of neighs | Correlated features | Correlation coefficients | Min_max
0 | 1507 | 1507
1 | 1307 | 1307
2 | 1132 | 1132
3 | 1028 | 1028
4 | 1064.9 | 1064.9
5 | 1032.6 | 1032.6
6 | 1168.8 | 1168.8
7 | 1002.7 | 1002.7
8 | 1259.7 | 1259.7
9 | 1310 | 1310
10 | 1428.6 | 1428.6
11 | 1425.5 | 1425.5
12 | 1443 | 1443
13 | 1462 | 1462
14 | 984 | 984
15 | 947 | 947
16 | 1361 | 1361
17 | 1001 | 1001
18 | 1507 | 1507
19 | 1372 | 1372
20 | 1132 | 1132
21 | 1028 | 1028
22 | 1343 | 1343
23 | 1065 | 1065
24 | 1381 | 1381
25 | 1201 | 1201
26 | 1255 | 1255
27 | 1068 | 1068
28 | 960 | 960
29 | 950 | 950
30 | 997 | 997
31 | 1139 | 1139
32 | 1124 | 1124
33 | 1116 | 1116
34 | 831 | 831
35 | 983 | 983
36 | 965 | 965
37 | 976 | 976
38 | 724 | 724
39 | 871 | 871
40 | 849 | 849
41 | 861 | 861
42 | 1039 | 1039
43 | 1181 | 1181
44 | 1162 | 1162
45 | 1168 | 1168
46 | 873 | 873
47 | 1017 | 1017
48 | 1034 | 1034
49 | 1030 | 1030
50 | 778 | 778
51 | 928 | 928
52 | 921 | 921
53 | 907 | 907
54 | 1010 | 1010
55 | 1156 | 1156
56 | 1160 | 1160
57 | 1121 | 1121
58 | 852 | 852
59 | 1003 | 1003
60 | 1018 | 1018
61 | 997 | 997
62 | 757 | 757
63 | 905 | 905
64 | 889 | 889
65 | 898 | 898
66 |  | 1173.908 | {'Cu', 'ausf_czas', 'Mo', 'aust_czas', 'Ni', 'grubosc', 'Mn'} | 15 | ['ausf_temp'] | [-0.7125943495253318] | [862.0, 1437.0]
67 |  | 1191.323 | {'Cu', 'ausf_czas', 'Mo', 'aust_czas', 'Ni', 'grubosc', 'Mn'} | 16 | ['ausf_temp'] | [-0.7859993480577748] | [862.0, 1486.0]
68 |  | 1201.705 | {'Cu', 'ausf_czas', 'Mo', 'aust_czas', 'Ni', 'grubosc', 'Mn'} | 16 | ['ausf_temp'] | [-0.808092886153948] | [862.0, 1486.0]
69 |  | 1205.636 | {'Cu', 'ausf_czas', 'Mo', 'aust_czas', 'Ni', 'grubosc', 'Mn'} | 15 | ['ausf_temp'] | [-0.7602577232325213] | [862.0, 1486.0]
70 |  | 1201.952 | {'Cu', 'ausf_czas', 'Mo', 'aust_czas', 'Ni', 'grubosc', 'Mn'} | 15 | ['ausf_temp'] | [-0.8304919638877468] | [862.0, 1486.0]
71 |  | 1221.974 | {'Cu', 'ausf_czas', 'Mo', 'aust_czas', 'Ni', 'grubosc', 'Mn'} | 15 | ['ausf_temp'] | [-0.7992588088752252] | [862.0, 1486.0]
72 |  | 1173.883 | {'Cu', 'ausf_czas', 'Mo', 'aust_czas', 'Ni', 'grubosc', 'Mn'} | 15 | ['ausf_temp', 'K'] | [-0.7651018761879158, -0.8021573137164733] | [874.0, 1486.0]
73 |  | 784.5639 | {'Cu', 'ausf_czas', 'Mo', 'aust_czas', 'Ni', 'grubosc', 'Mn'} | 16 | ['ausf_temp'] | [-0.7859993480577748] | [862.0, 1486.0]
74 |  | 811.0454 | {'Cu', 'ausf_czas', 'Mo', 'aust_czas', 'Ni', 'grubosc', 'Mn'} | 15 | ['ausf_temp'] | [-0.7602577232325213] | [862.0, 1486.0]
75 |  | 741.8386 | {'Cu', 'ausf_czas', 'Mo', 'aust_czas', 'Ni', 'grubosc', 'Mn'} | 15 | ['ausf_temp'] | [-0.8304919638877468] | [862.0, 1486.0]
76 |  | 779.6865 | {'Cu', 'ausf_czas', 'Mo', 'aust_czas', 'Ni', 'grubosc', 'Mn'} | 15 | ['ausf_temp'] | [-0.7992588088752252] | [862.0, 1486.0]
77 |  | 1227.489 | {'Cu', 'ausf_czas', 'Mo', 'aust_czas', 'Ni', 'grubosc', 'Mn'} | 15 | ['ausf_temp', 'K'] | [-0.7651018761879158, -0.8021573137164733] | [874.0, 1486.0]
78 | 1171 | 1171
79 | 1291 | 1291
80 | 1247 | 1247
81 | 1433.9 | 1433.9
82 | 1115.1 | 1115.1
83 | 1134.5 | 1134.5
84 | 1071 | 1071
85 | 1058 | 1058
86 | 1129 | 1129
87 | 1149 | 1149
88 | 1210 | 1210
89 | 1180 | 1180
90 | 1169 | 1169
91 | 1203 | 1203
92 | 1137 | 1137
93 | 1086 | 1086
94 | 1149 | 1149
95 | 1172 | 1172
96 | 1167 | 1167
97 | 1149 | 1149
98 | 1180 | 1180
99 | 1186 | 1186
100 | 1154 | 1154
101 | 1114 | 1114
102 | 1106 | 1106
103 | 1110 | 1110
104 | 1110 | 1110
105 | 1082 | 1082
106 | 1094 | 1094
107 | 1154 | 1154
108 | 963 | 963
109 | 1140 | 1140
110 | 1290 | 1290
111 | 872 | 872
112 | 1052 | 1052
113 | 1385 | 1385
114 | 1481 | 1481
115 | 919 | 919
116 | 1125 | 1125
117 | 1104 | 1104
118 | 965 | 965
119 | 967 | 967
120 | 1657 | 1657
121 | 1154 | 1154
122 | 1437 | 1437
123 | 935 | 935
124 | 909 | 909
125 | 874 | 874
126 | 1390 | 1390
127 | 1354 | 1354
128 | 1369 | 1369
129 | 1375 | 1375
130 | 1325 | 1325
131 | 1111 | 1111
132 | 1109 | 1109
133 | 1070 | 1070
134 | 1043 | 1043
135 | 1042 | 1042
136 | 973 | 973
137 | 989 | 989
138 | 950 | 950
139 | 986 | 986
140 | 959 | 959
141 |  | 1113.868 | {'Cu', 'ausf_czas', 'Mo', 'aust_czas', 'Ni', 'grubosc', 'Mn'} | 16 | ['HB', 'ausf_temp', 'aust_temp'] | [0.9332674432490968, -0.8404821030505193, -0.9036994914205975] | [862.0, 1486.0]
142 | 1033 | 1033
143 | 1023 | 1023
144 | 1008 | 1008
145 | 1013 | 1013
146 | 1015 | 1015
147 | 1026 | 1026
148 | 1241 | 1241
149 | 1245 | 1245
150 | 1281 | 1281
151 | 1481 | 1481
152 | 1491 | 1491
153 | 1509 | 1509
154 | 1388 | 1388
155 | 1373 | 1373
156 | 1529 | 1529
157 | 1089 | 1089
158 | 1073 | 1073
159 | 1095 | 1095
160 | 1380 | 1380
161 | 1543 | 1543
162 | 1602 | 1602
163 | 1125 | 1125
164 | 1116 | 1116
165 | 1126 | 1126
166 | 1329 | 1329
167 | 1197 | 1197
168 | 1359 | 1359
169 | 924 | 924
170 | 883 | 883
171 | 997 | 997
172 | 1100 | 1100
173 | 1200 | 1200
174 | 1060 | 1060
175 | 1040 | 1040
176 | 850 | 850
177 | 1000 | 1000
178 | 1005 | 1005
179 | 1010 | 1010
180 | 1486 | 1486
181 | 1430 | 1430
182 | 1205 | 1205
183 | 1202 | 1202
184 | 1032 | 1032
185 | 862 | 862
186 | 1513 | 1513
187 | 1032 | 1032
188 | 1223 | 1223
189 | 1433 | 1433
190 | 1279 | 1279
191 | 1477 | 1477
192 | 1497 | 1497
193 | 1086 | 1086
194 | 1046 | 1046
195 | 1223 | 1223
196 | 1062 | 1062
197 | 1594 | 1594
198 | 1329 | 1329
199 | 1078 | 1078
200 | 1013 | 1013
201 | 1008 | 1008
202 | 1340 | 1340
203 | 1094 | 1094
204 | 887 | 887
205 | 1179 | 1179
206 | 1144 | 1144
207 | 1010 | 1010
208 | 848 | 848
209 | 1438 | 1438
210 | 1130 | 1130
211 | 980 | 980
212 | 830 | 830
213 | 1111.1 | 1111.1
214 | 1089.9 | 1089.9
215 | 1085.7 | 1085.7
216 | 1105.1 | 1105.1
217 | 805 | 805
218 | 823 | 823
219 | 935 | 935
220 | 957 | 957
221 | 1196 | 1196
222 | 979 | 979
223 | 911 | 911
224 | 1535 | 1535
225 | 1303 | 1303
226 | 712 | 712
227 | 1166 | 1166
228 | 964 | 964
229 | 749 | 749
230 | 813 | 813
231 | 847 | 847
232 | 828 | 828
233 | 820 | 820
234 | 816 | 816
235 | 923 | 923
236 | 947 | 947
237 | 912 | 912
238 | 1170 | 1170
239 | 918 | 918
240 | 940 | 940
241 | 875 | 875
242 | 1282 | 1282
243 | 1329 | 1329
244 | 1021 | 1021
245 | 973 | 973
246 | 837 | 837
247 | 841 | 841
248 | 878 | 878
249 | 890 | 890
250 | 1067 | 1067
251 | 1082 | 1082
252 |  | 1099.468 | {'Cu', 'aust_temp', 'ausf_czas', 'Mo', 'aust_czas', 'Ni', 'grubosc', 'Mn'} | 16 | ['ausf_temp'] | [-0.9561134837199525] | [837.0, 1500.0]
253 | 1119 | 1119
254 | 1141 | 1141
255 | 1240 | 1240
256 | 1240 | 1240
257 | 1234 | 1234
258 | 1224 | 1224
259 | 1346 | 1346
260 | 1360 | 1360
261 | 1302 | 1302
262 | 1262 | 1262
263 | 1142 | 1142
264 | 1391 | 1391
265 | 1169 | 1169
266 | 1333 | 1333
267 | 1246 | 1246
268 | 1076 | 1076
269 | 1036 | 1036
270 | 1011 | 1011
271 | 1023.5 | 1023.5
272 | 1520 | 1520
273 | 1263 | 1263
274 | 1075 | 1075
275 | 862 | 862
276 | 956 | 956
277 | 936 | 936
278 |  | 1296.8 | {'Cu', 'ausf_czas', 'Mo', 'aust_czas', 'Ni', 'grubosc', 'Mn'} | 15 | ['ausf_temp'] | [-0.8359618219890586] | [973.0, 1390.0]
279 |  | 1296.8 | {'Cu', 'ausf_czas', 'Mo', 'aust_czas', 'Ni', 'grubosc', 'Mn'} | 15 | ['ausf_temp'] | [-0.8359618219890586] | [973.0, 1390.0]
280 |  | 1295.5 | {'Cu', 'ausf_czas', 'Mo', 'aust_czas', 'Ni', 'grubosc', 'Mn'} | 15 | ['ausf_temp'] | [-0.8496926293319754] | [950.0, 1390.0]
281 |  | 1266.558 | {'Cu', 'ausf_czas', 'Mo', 'aust_czas', 'Ni', 'grubosc', 'Mn'} | 19 | ['ausf_temp'] | [-0.8735483224067456] | [912.0, 1369.0]
282 |  | 1271.045 | {'Cu', 'ausf_czas', 'Mo', 'aust_czas', 'Ni', 'grubosc', 'Mn'} | 17 | ['ausf_temp'] | [-0.880469019304492] | [912.0, 1375.0]
283 |  | 1258.882 | {'Cu', 'ausf_czas', 'Mo', 'aust_czas', 'Ni', 'grubosc', 'Mn'} | 16 | ['ausf_temp'] | [-0.8798018939619392] | [912.0, 1375.0]
284 |  | 1258.882 | {'Cu', 'ausf_czas', 'Mo', 'aust_czas', 'Ni', 'grubosc', 'Mn'} | 16 | ['ausf_temp'] | [-0.8798018939619392] | [912.0, 1375.0]
285 |  | 1205.217 | {'Cu', 'ausf_czas', 'Mo', 'aust_czas', 'Ni', 'grubosc', 'Mn'} | 15 | ['ausf_temp'] | [-0.8359618219890586] | [973.0, 1390.0]
286 |  | 1205.217 | {'Cu', 'ausf_czas', 'Mo', 'aust_czas', 'Ni', 'grubosc', 'Mn'} | 15 | ['ausf_temp'] | [-0.8359618219890586] | [973.0, 1390.0]
287 |  | 1205.21875 | {'Cu', 'ausf_czas', 'Mo', 'aust_czas', 'Ni', 'grubosc', 'Mn'} | 15 | ['ausf_temp'] | [-0.8496926293319754] | [950.0, 1390.0]
288 |  | 1176.643 | {'Cu', 'ausf_czas', 'Mo', 'aust_czas', 'Ni', 'grubosc', 'Mn'} | 19 | ['ausf_temp'] | [-0.8735483224067456] | [912.0, 1369.0]
289 |  | 1173.199 | {'Cu', 'ausf_czas', 'Mo', 'aust_czas', 'Ni', 'grubosc', 'Mn'} | 17 | ['ausf_temp'] | [-0.880469019304492] | [912.0, 1375.0]
290 |  | 1165.113 | {'Cu', 'ausf_czas', 'Mo', 'aust_czas', 'Ni', 'grubosc', 'Mn'} | 16 | ['ausf_temp'] | [-0.8798018939619392] | [912.0, 1375.0]
291 |  | 1165.113 | {'Cu', 'ausf_czas', 'Mo', 'aust_czas', 'Ni', 'grubosc', 'Mn'} | 16 | ['ausf_temp'] | [-0.8798018939619392] | [912.0, 1375.0]
292 |  | 1113.633 | {'Cu', 'ausf_czas', 'Mo', 'aust_czas', 'Ni', 'grubosc', 'Mn'} | 15 | ['ausf_temp'] | [-0.8359618219890586] | [973.0, 1390.0]
293 |  | 1113.633 | {'Cu', 'ausf_czas', 'Mo', 'aust_czas', 'Ni', 'grubosc', 'Mn'} | 15 | ['ausf_temp'] | [-0.8359618219890586] | [973.0, 1390.0]
294 |  | 1114.9375 | {'Cu', 'ausf_czas', 'Mo', 'aust_czas', 'Ni', 'grubosc', 'Mn'} | 15 | ['ausf_temp'] | [-0.8496926293319754] | [950.0, 1390.0]
295 |  | 1086.728 | {'Cu', 'ausf_czas', 'Mo', 'aust_czas', 'Ni', 'grubosc', 'Mn'} | 19 | ['ausf_temp'] | [-0.8735483224067456] | [912.0, 1369.0]
296 | 1005 | 1005
297 |  | 1071.34375 | {'Cu', 'ausf_czas', 'Mo', 'aust_czas', 'Ni', 'grubosc', 'Mn'} | 16 | ['ausf_temp'] | [-0.8798018939619392] | [912.0, 1375.0]
298 |  | 1071.34375 | {'Cu', 'ausf_czas', 'Mo', 'aust_czas', 'Ni', 'grubosc', 'Mn'} | 16 | ['ausf_temp'] | [-0.8798018939619392] | [912.0, 1375.0]
299 |  | 1022.05 | {'Cu', 'ausf_czas', 'Mo', 'aust_czas', 'Ni', 'grubosc', 'Mn'} | 15 | ['ausf_temp'] | [-0.8359618219890586] | [973.0, 1390.0]
300 |  | 1022.05 | {'Cu', 'ausf_czas', 'Mo', 'aust_czas', 'Ni', 'grubosc', 'Mn'} | 15 | ['ausf_temp'] | [-0.8359618219890586] | [973.0, 1390.0]
301 |  | 1024.65625 | {'Cu', 'ausf_czas', 'Mo', 'aust_czas', 'Ni', 'grubosc', 'Mn'} | 15 | ['ausf_temp'] | [-0.8496926293319754] | [950.0, 1390.0]
302 |  | 996.8127 | {'Cu', 'ausf_czas', 'Mo', 'aust_czas', 'Ni', 'grubosc', 'Mn'} | 19 | ['ausf_temp'] | [-0.8735483224067456] | [912.0, 1369.0]
303 |  | 977.5068 | {'Cu', 'ausf_czas', 'Mo', 'aust_czas', 'Ni', 'grubosc', 'Mn'} | 17 | ['ausf_temp'] | [-0.880469019304492] | [912.0, 1375.0]
304 |  | 977.5745 | {'Cu', 'ausf_czas', 'Mo', 'aust_czas', 'Ni', 'grubosc', 'Mn'} | 16 | ['ausf_temp'] | [-0.8798018939619392] | [912.0, 1375.0]
305 |  | 977.5745 | {'Cu', 'ausf_czas', 'Mo', 'aust_czas', 'Ni', 'grubosc', 'Mn'} | 16 | ['ausf_temp'] | [-0.8798018939619392] | [912.0, 1375.0]
306 |  | 930.4667 | {'Cu', 'ausf_czas', 'Mo', 'aust_czas', 'Ni', 'grubosc', 'Mn'} | 15 | ['ausf_temp'] | [-0.8359618219890586] | [973.0, 1390.0]
307 |  | 930.4667 | {'Cu', 'ausf_czas', 'Mo', 'aust_czas', 'Ni', 'grubosc', 'Mn'} | 15 | ['ausf_temp'] | [-0.8359618219890586] | [973.0, 1390.0]
308 |  | 934.375 | {'Cu', 'ausf_czas', 'Mo', 'aust_czas', 'Ni', 'grubosc', 'Mn'} | 15 | ['ausf_temp'] | [-0.8496926293319754] | [950.0, 1390.0]
309 |  | 906.8975 | {'Cu', 'ausf_czas', 'Mo', 'aust_czas', 'Ni', 'grubosc', 'Mn'} | 19 | ['ausf_temp'] | [-0.8735483224067456] | [912.0, 1369.0]
310 |  | 879.6606 | {'Cu', 'ausf_czas', 'Mo', 'aust_czas', 'Ni', 'grubosc', 'Mn'} | 17 | ['ausf_temp'] | [-0.880469019304492] | [912.0, 1375.0]
311 |  | 883.8053 | {'Cu', 'ausf_czas', 'Mo', 'aust_czas', 'Ni', 'grubosc', 'Mn'} | 16 | ['ausf_temp'] | [-0.8798018939619392] | [912.0, 1375.0]
312 |  | 883.8053 | {'Cu', 'ausf_czas', 'Mo', 'aust_czas', 'Ni', 'grubosc', 'Mn'} | 16 | ['ausf_temp'] | [-0.8798018939619392] | [912.0, 1375.0]
313 |  | 1293.828 | {'Cu', 'ausf_czas', 'Mo', 'aust_czas', 'Ni', 'grubosc', 'Mn'} | 18 | ['ausf_temp'] | [-0.8768686609871229] | [950.0, 1390.0]
314 |  | 1293.828 | {'Cu', 'ausf_czas', 'Mo', 'aust_czas', 'Ni', 'grubosc', 'Mn'} | 18 | ['ausf_temp'] | [-0.8768686609871229] | [950.0, 1390.0]
315 |  | 1284.649 | {'Cu', 'ausf_czas', 'Mo', 'aust_czas', 'Ni', 'grubosc', 'Mn'} | 18 | ['ausf_temp'] | [-0.8302095188151188] | [950.0, 1390.0]
316 |  | 1304.091 | {'Cu', 'ausf_czas', 'Mo', 'aust_czas', 'Ni', 'grubosc', 'Mn'} | 18 | ['ausf_temp'] | [-0.9194295227390749] | [912.0, 1375.0]
317 | 1292 | 1292
318 |  | 1263.305 | {'Cu', 'ausf_czas', 'Mo', 'aust_czas', 'Ni', 'grubosc', 'Mn'} | 15 | ['ausf_temp'] | [-0.8868793201951524] | [912.0, 1375.0]
319 |  | 1263.305 | {'Cu', 'ausf_czas', 'Mo', 'aust_czas', 'Ni', 'grubosc', 'Mn'} | 15 | ['ausf_temp'] | [-0.8868793201951521] | [912.0, 1375.0]
320 |  | 1205.145 | {'Cu', 'ausf_czas', 'Mo', 'aust_czas', 'Ni', 'grubosc', 'Mn'} | 18 | ['ausf_temp'] | [-0.8768686609871229] | [950.0, 1390.0]
321 |  | 1205.145 | {'Cu', 'ausf_czas', 'Mo', 'aust_czas', 'Ni', 'grubosc', 'Mn'} | 18 | ['ausf_temp'] | [-0.8768686609871229] | [950.0, 1390.0]
322 |  | 1196.144 | {'Cu', 'ausf_czas', 'Mo', 'aust_czas', 'Ni', 'grubosc', 'Mn'} | 18 | ['ausf_temp'] | [-0.8302095188151188] | [950.0, 1390.0]
323 |  | 1192.555 | {'Cu', 'ausf_czas', 'Mo', 'aust_czas', 'Ni', 'grubosc', 'Mn'} | 18 | ['ausf_temp'] | [-0.9194295227390749] | [912.0, 1375.0]
324 | 1161 | 1161
325 |  | 1169.536 | {'Cu', 'ausf_czas', 'Mo', 'aust_czas', 'Ni', 'grubosc', 'Mn'} | 15 | ['ausf_temp'] | [-0.8868793201951524] | [912.0, 1375.0]
326 |  | 1169.536 | {'Cu', 'ausf_czas', 'Mo', 'aust_czas', 'Ni', 'grubosc', 'Mn'} | 15 | ['ausf_temp'] | [-0.8868793201951521] | [912.0, 1375.0]
327 |  | 1116.462 | {'Cu', 'ausf_czas', 'Mo', 'aust_czas', 'Ni', 'grubosc', 'Mn'} | 18 | ['ausf_temp'] | [-0.8768686609871229] | [950.0, 1390.0]
328 | 978 | 978
329 | 1010 | 1010
330 | 1035 | 1035
331 | 1023 | 1023
332 |  | 1075.767 | {'Cu', 'ausf_czas', 'Mo', 'aust_czas', 'Ni', 'grubosc', 'Mn'} | 15 | ['ausf_temp'] | [-0.8868793201951524] | [912.0, 1375.0]
333 | 987 | 987
334 |  | 1027.779 | {'Cu', 'ausf_czas', 'Mo', 'aust_czas', 'Ni', 'grubosc', 'Mn'} | 18 | ['ausf_temp'] | [-0.8768686609871229] | [950.0, 1390.0]
335 |  | 1027.779 | {'Cu', 'ausf_czas', 'Mo', 'aust_czas', 'Ni', 'grubosc', 'Mn'} | 18 | ['ausf_temp'] | [-0.8768686609871229] | [950.0, 1390.0]
336 |  | 1019.134 | {'Cu', 'ausf_czas', 'Mo', 'aust_czas', 'Ni', 'grubosc', 'Mn'} | 18 | ['ausf_temp'] | [-0.8302095188151188] | [950.0, 1390.0]
337 |  | 969.4845 | {'Cu', 'ausf_czas', 'Mo', 'aust_czas', 'Ni', 'grubosc', 'Mn'} | 18 | ['ausf_temp'] | [-0.9194295227390749] | [912.0, 1375.0]
338 | 993 | 993
339 |  | 981.9974 | {'Cu', 'ausf_czas', 'Mo', 'aust_czas', 'Ni', 'grubosc', 'Mn'} | 15 | ['ausf_temp'] | [-0.8868793201951524] | [912.0, 1375.0]
340 |  | 981.9974 | {'Cu', 'ausf_czas', 'Mo', 'aust_czas', 'Ni', 'grubosc', 'Mn'} | 15 | ['ausf_temp'] | [-0.8868793201951521] | [912.0, 1375.0]
341 | 1052 | 1052
342 |  | 939.0961 | {'Cu', 'ausf_czas', 'Mo', 'aust_czas', 'Ni', 'grubosc', 'Mn'} | 18 | ['ausf_temp'] | [-0.8768686609871229] | [950.0, 1390.0]
343 |  | 930.6296 | {'Cu', 'ausf_czas', 'Mo', 'aust_czas', 'Ni', 'grubosc', 'Mn'} | 18 | ['ausf_temp'] | [-0.8302095188151188] | [950.0, 1390.0]
344 |  | 857.9491 | {'Cu', 'ausf_czas', 'Mo', 'aust_czas', 'Ni', 'grubosc', 'Mn'} | 18 | ['ausf_temp'] | [-0.9194295227390749] | [912.0, 1375.0]
345 | 912 | 912
346 |  | 888.2282 | {'Cu', 'ausf_czas', 'Mo', 'aust_czas', 'Ni', 'grubosc', 'Mn'} | 15 | ['ausf_temp'] | [-0.8868793201951524] | [912.0, 1375.0]
347 |  | 888.2282 | {'Cu', 'ausf_czas', 'Mo', 'aust_czas', 'Ni', 'grubosc', 'Mn'} | 15 | ['ausf_temp'] | [-0.8868793201951521] | [912.0, 1375.0]
348 |  | 1293.828 | {'Cu', 'ausf_czas', 'Mo', 'aust_czas', 'Ni', 'grubosc', 'Mn'} | 18 | ['ausf_temp'] | [-0.8768686609871229] | [950.0, 1390.0]
349 |  | 1293.828 | {'Cu', 'ausf_czas', 'Mo', 'aust_czas', 'Ni', 'grubosc', 'Mn'} | 18 | ['ausf_temp'] | [-0.8768686609871229] | [950.0, 1390.0]
350 |  | 1284.649 | {'Cu', 'ausf_czas', 'Mo', 'aust_czas', 'Ni', 'grubosc', 'Mn'} | 18 | ['ausf_temp'] | [-0.8302095188151188] | [950.0, 1390.0]
351 |  | 1304.091 | {'Cu', 'ausf_czas', 'Mo', 'aust_czas', 'Ni', 'grubosc', 'Mn'} | 18 | ['ausf_temp'] | [-0.9194295227390749] | [912.0, 1375.0]
352 |  | 1275.442 | {'Cu', 'ausf_czas', 'Mo', 'aust_czas', 'Ni', 'grubosc', 'Mn'} | 16 | ['ausf_temp'] | [-0.8877689704485607] | [912.0, 1375.0]
353 |  | 1263.305 | {'Cu', 'ausf_czas', 'Mo', 'aust_czas', 'Ni', 'grubosc', 'Mn'} | 15 | ['ausf_temp'] | [-0.8868793201951524] | [912.0, 1375.0]
354 |  | 1263.305 | {'Cu', 'ausf_czas', 'Mo', 'aust_czas', 'Ni', 'grubosc', 'Mn'} | 15 | ['ausf_temp'] | [-0.8868793201951521] | [912.0, 1375.0]
355 |  | 1205.145 | {'Cu', 'ausf_czas', 'Mo', 'aust_czas', 'Ni', 'grubosc', 'Mn'} | 18 | ['ausf_temp'] | [-0.8768686609871229] | [950.0, 1390.0]
356 |  | 1205.145 | {'Cu', 'ausf_czas', 'Mo', 'aust_czas', 'Ni', 'grubosc', 'Mn'} | 18 | ['ausf_temp'] | [-0.8768686609871229] | [950.0, 1390.0]
357 |  | 1196.144 | {'Cu', 'ausf_czas', 'Mo', 'aust_czas', 'Ni', 'grubosc', 'Mn'} | 18 | ['ausf_temp'] | [-0.8302095188151188] | [950.0, 1390.0]
358 |  | 1192.555 | {'Cu', 'ausf_czas', 'Mo', 'aust_czas', 'Ni', 'grubosc', 'Mn'} | 18 | ['ausf_temp'] | [-0.9194295227390749] | [912.0, 1375.0]
359 |  | 1177.596 | {'Cu', 'ausf_czas', 'Mo', 'aust_czas', 'Ni', 'grubosc', 'Mn'} | 16 | ['ausf_temp'] | [-0.8877689704485607] | [912.0, 1375.0]
360 |  | 1169.536 | {'Cu', 'ausf_czas', 'Mo', 'aust_czas', 'Ni', 'grubosc', 'Mn'} | 15 | ['ausf_temp'] | [-0.8868793201951524] | [912.0, 1375.0]
361 |  | 1169.536 | {'Cu', 'ausf_czas', 'Mo', 'aust_czas', 'Ni', 'grubosc', 'Mn'} | 15 | ['ausf_temp'] | [-0.8868793201951521] | [912.0, 1375.0]
362 |  | 1116.462 | {'Cu', 'ausf_czas', 'Mo', 'aust_czas', 'Ni', 'grubosc', 'Mn'} | 18 | ['ausf_temp'] | [-0.8768686609871229] | [950.0, 1390.0]
363 |  | 1116.462 | {'Cu', 'ausf_czas', 'Mo', 'aust_czas', 'Ni', 'grubosc', 'Mn'} | 18 | ['ausf_temp'] | [-0.8768686609871229] | [950.0, 1390.0]
364 |  | 1107.639 | {'Cu', 'ausf_czas', 'Mo', 'aust_czas', 'Ni', 'grubosc', 'Mn'} | 18 | ['ausf_temp'] | [-0.8302095188151188] | [950.0, 1390.0]
365 |  | 1081.02 | {'Cu', 'ausf_czas', 'Mo', 'aust_czas', 'Ni', 'grubosc', 'Mn'} | 18 | ['ausf_temp'] | [-0.9194295227390749] | [912.0, 1375.0]
366 | 956 | 956
367 |  | 1075.767 | {'Cu', 'ausf_czas', 'Mo', 'aust_czas', 'Ni', 'grubosc', 'Mn'} | 15 | ['ausf_temp'] | [-0.8868793201951524] | [912.0, 1375.0]
368 |  | 1075.767 | {'Cu', 'ausf_czas', 'Mo', 'aust_czas', 'Ni', 'grubosc', 'Mn'} | 15 | ['ausf_temp'] | [-0.8868793201951521] | [912.0, 1375.0]
369 |  | 1027.779 | {'Cu', 'ausf_czas', 'Mo', 'aust_czas', 'Ni', 'grubosc', 'Mn'} | 18 | ['ausf_temp'] | [-0.8768686609871229] | [950.0, 1390.0]
370 |  | 1027.779 | {'Cu', 'ausf_czas', 'Mo', 'aust_czas', 'Ni', 'grubosc', 'Mn'} | 18 | ['ausf_temp'] | [-0.8768686609871229] | [950.0, 1390.0]
371 |  | 1019.134 | {'Cu', 'ausf_czas', 'Mo', 'aust_czas', 'Ni', 'grubosc', 'Mn'} | 18 | ['ausf_temp'] | [-0.8302095188151188] | [950.0, 1390.0]
372 |  | 969.4845 | {'Cu', 'ausf_czas', 'Mo', 'aust_czas', 'Ni', 'grubosc', 'Mn'} | 18 | ['ausf_temp'] | [-0.9194295227390749] | [912.0, 1375.0]
373 |  | 981.9038 | {'Cu', 'ausf_czas', 'Mo', 'aust_czas', 'Ni', 'grubosc', 'Mn'} | 16 | ['ausf_temp'] | [-0.8877689704485607] | [912.0, 1375.0]
374 |  | 981.9974 | {'Cu', 'ausf_czas', 'Mo', 'aust_czas', 'Ni', 'grubosc', 'Mn'} | 15 | ['ausf_temp'] | [-0.8868793201951524] | [912.0, 1375.0]
375 |  | 981.9974 | {'Cu', 'ausf_czas', 'Mo', 'aust_czas', 'Ni', 'grubosc', 'Mn'} | 15 | ['ausf_temp'] | [-0.8868793201951521] | [912.0, 1375.0]
376 |  | 939.0961 | {'Cu', 'ausf_czas', 'Mo', 'aust_czas', 'Ni', 'grubosc', 'Mn'} | 18 | ['ausf_temp'] | [-0.8768686609871229] | [950.0, 1390.0]
377 |  | 939.0961 | {'Cu', 'ausf_czas', 'Mo', 'aust_czas', 'Ni', 'grubosc', 'Mn'} | 18 | ['ausf_temp'] | [-0.8768686609871229] | [950.0, 1390.0]
378 |  | 930.6296 | {'Cu', 'ausf_czas', 'Mo', 'aust_czas', 'Ni', 'grubosc', 'Mn'} | 18 | ['ausf_temp'] | [-0.8302095188151188] | [950.0, 1390.0]
379 |  | 857.9491 | {'Cu', 'ausf_czas', 'Mo', 'aust_czas', 'Ni', 'grubosc', 'Mn'} | 18 | ['ausf_temp'] | [-0.9194295227390749] | [912.0, 1375.0]
380 |  | 884.0577 | {'Cu', 'ausf_czas', 'Mo', 'aust_czas', 'Ni', 'grubosc', 'Mn'} | 16 | ['ausf_temp'] | [-0.8877689704485607] | [912.0, 1375.0]
381 |  | 888.2282 | {'Cu', 'ausf_czas', 'Mo', 'aust_czas', 'Ni', 'grubosc', 'Mn'} | 15 | ['ausf_temp'] | [-0.8868793201951524] | [912.0, 1375.0]
382 |  | 888.2282 | {'Cu', 'ausf_czas', 'Mo', 'aust_czas', 'Ni', 'grubosc', 'Mn'} | 15 | ['ausf_temp'] | [-0.8868793201951521] | [912.0, 1375.0]
383 | 961 | 961
384 | 1065 | 1065
385 | 1052 | 1052
386 | 1065 | 1065
387 | 1052 | 1052
388 | 1052 | 1052
389 | 1065 | 1065
390 | 1078 | 1078
391 | 1078 | 1078
392 | 1078 | 1078
393 | 1091 | 1091
394 | 1065 | 1065
395 | 1052 | 1052
396 | 1039 | 1039
397 | 1039 | 1039
398 | 1013 | 1013
399 | 1026 | 1026
400 | 1039 | 1039
401 | 961 | 961
402 | 1065 | 1065
403 | 1026 | 1026
404 | 896 | 896
405 | 1065 | 1065
406 | 1026 | 1026
407 | 875 | 875
408 | 1161 | 1161
409 | 1275 | 1275
410 | 950 | 950
411 | 1168 | 1168
412 | 1485 | 1485
413 | 1528 | 1528
414 | 1522 | 1522
415 | 1470 | 1470
416 | 1326 | 1326
417 | 1277 | 1277
418 | 1185 | 1185
419 | 1105 | 1105
420 | 1062 | 1062
421 | 1446.4 | 1446.4
422 | 1264.1 | 1264.1
423 | 1069.1 | 1069.1
424 | 1133.6 | 1133.6
425 | 1131 | 1131
426 | 1159 | 1159
427 | 1173.5 | 1173.5
428 | 1121 | 1121
429 | 1128.5 | 1128.5
430 | 1210 | 1210
431 | 1185 | 1185
432 | 1131 | 1131
433 | 1128.5 | 1128.5
434 | 1082.5 | 1082.5
435 | 1041.5 | 1041.5
436 | 1041 | 1041
437 | 1598.1 | 1598.1
438 | 1530.4 | 1530.4
439 | 1505 | 1505
440 | 1404.9 | 1404.9
441 | 1366.6 | 1366.6
442 | 1230.3 | 1230.3
443 | 1194.7 | 1194.7
444 | 1053.9 | 1053.9
445 | 1034.4 | 1034.4
446 | 1080.3 | 1080.3
447 | 1015.4 | 1015.4
448 | 1500 | 1500
449 | 1268 | 1268
450 | 1010 | 1010
451 | 928 | 928
452 | 930 | 930
453 | 960 | 960
454 | 960.2 | 960.2
455 | 988 | 988
456 | 1456.2 | 1456.2
457 | 1392 | 1392
458 | 1264 | 1264
459 | 1232.2 | 1232.2
460 | 1151.5 | 1151.5
461 | 1043.7 | 1043.7
462 | 1023.7 | 1023.7
463 | 988 | 988
464 | 882 | 882
465 | 787.2 | 787.2
466 | 955.5 | 955.5
467 | 1046.2 | 1046.2
468 | 904.5 | 904.5
469 | 960.2 | 960.2
470 | 964.2 | 964.2
471 | 1152 | 1152
472 | 1164.3 | 1164.3
473 | 1340 | 1340
474 | 1094 | 1094
475 | 1505 | 1505
476 | 1367 | 1367
477 | 1195 | 1195
478 | 1034 | 1034
479 | 1080 | 1080
480 | 1111.1 | 1111.1
481 | 1096.9 | 1096.9
482 | 1085.7 | 1085.7
483 | 1266 | 1266
484 | 1170 | 1170
485 | 1110 | 1110
486 | 1054 | 1054
487 | 985 | 985
488 | 1431 | 1431
489 | 1408 | 1408
490 | 1255 | 1255
491 | 1035 | 1035
492 | 1080 | 1080
493 | 1488 | 1488
494 | 1092 | 1092
495 | 927 | 927
496 | 1077 | 1077
497 | 1065 | 1065
498 | 767 | 767
499 | 921 | 921
500 | 901 | 901
501 | 649 | 649
502 | 809 | 809
503 | 795 | 795
504 | 588 | 588
505 | 766 | 766
506 | 742 | 742
507 | 965 | 965
508 | 1122 | 1122
509 | 1105 | 1105
510 | 815 | 815
511 | 973 | 973
512 | 957 | 957
513 | 711 | 711
514 | 869 | 869
515 | 855 | 855
516 | 656 | 656
517 | 815 | 815
518 | 792 | 792
519 | 1148 | 1148
520 | 1152 | 1152
521 | 1151 | 1151
522 | 1188.5 | 1188.5
523 | 1158 | 1158
524 |  | 1212.218 | {'Cu', 'ausf_czas', 'Mo', 'aust_czas', 'Ni', 'grubosc', 'Mn'} | 18 | ['HB', 'ausf_temp', 'aust_temp'] | [0.7031320108840271, -0.9185354893849005, 0.7847831930367707] | [626.0, 1598.1]
525 |  | 1457.822 | {'Cu', 'ausf_czas', 'Mo', 'aust_czas', 'Ni', 'grubosc', 'Mn'} | 17 | ['HB', 'ausf_temp'] | [0.7178162073759904, -0.9140727923907078] | [626.0, 1598.1]
526 |  | 1225.896 | {'Cu', 'ausf_czas', 'Mo', 'aust_czas', 'Ni', 'grubosc', 'Mn'} | 17 | ['ausf_temp', 'aust_temp'] | [-0.9094948723594738, 0.7097427481558324] | [674.0, 1598.1]
527 |  | 1216.203 | {'Cu', 'ausf_czas', 'Mo', 'aust_czas', 'Ni', 'grubosc', 'Mn'} | 19 | ['HB', 'ausf_temp', 'aust_temp'] | [0.719727360300637, -0.9191670597845868, 0.7431939173520997] | [626.0, 1598.1]
528 | 713 | 713
529 | 674 | 674
530 | 626 | 626
531 |  | 678.9877 | {'Cu', 'ausf_czas', 'Mo', 'aust_czas', 'Ni', 'grubosc', 'Mn'} | 19 | ['HB', 'ausf_temp', 'aust_temp'] | [0.719727360300637, -0.9191670597845868, 0.7431939173520997] | [626.0, 1598.1]
532 |  | 1338.251 | {'Cu', 'ausf_czas', 'Mo', 'aust_czas', 'Ni', 'grubosc', 'Mn'} | 16 | ['HB', 'aust_temp'] | [0.8256476548725793, -0.8021509672541233] | [862.0, 1262.0]
533 |  | 1317.123 | {'Cu', 'ausf_czas', 'Mo', 'aust_czas', 'Ni', 'grubosc', 'Mn'} | 16 | ['HB', 'aust_temp'] | [0.8256476548725793, -0.8021509672541233] | [862.0, 1262.0]
534 |  | 1383.829 | {'Cu', 'ausf_czas', 'Mo', 'aust_czas', 'Ni', 'grubosc', 'Mn'} | 19 | ['HB', 'ausf_temp', 'aust_temp'] | [0.7707550136765575, -0.8394400874458235, -0.8832165605574882] | [862.0, 1486.0]
535 |  | 1406.452 | {'Cu', 'ausf_czas', 'Mo', 'aust_czas', 'Ni', 'grubosc', 'Mn'} | 17 | ['HB', 'ausf_temp', 'aust_temp'] | [0.8415880660630758, -0.8486457166191236, -0.9127626631980729] | [862.0, 1486.0]
536 |  | 1312.149 | {'Cu', 'ausf_czas', 'Mo', 'aust_czas', 'Ni', 'grubosc', 'Mn'} | 16 | ['HB', 'aust_temp'] | [0.8256476548725793, -0.8021509672541233] | [862.0, 1262.0]
537 |  | 1290.594 | {'Cu', 'ausf_czas', 'Mo', 'aust_czas', 'Ni', 'grubosc', 'Mn'} | 16 | ['HB', 'aust_temp'] | [0.8256476548725793, -0.8021509672541233] | [862.0, 1262.0]
538 |  | 1319.312 | {'Cu', 'ausf_czas', 'Mo', 'aust_czas', 'Ni', 'grubosc', 'Mn'} | 19 | ['HB', 'ausf_temp', 'aust_temp'] | [0.7707550136765575, -0.8394400874458235, -0.8832165605574882] | [862.0, 1486.0]
539 |  | 1345.161 | {'Cu', 'ausf_czas', 'Mo', 'aust_czas', 'Ni', 'grubosc', 'Mn'} | 17 | ['HB', 'ausf_temp', 'aust_temp'] | [0.8415880660630758, -0.8486457166191236, -0.9127626631980729] | [862.0, 1486.0]
540 |  | 1271.516 | {'Cu', 'ausf_czas', 'Mo', 'aust_czas', 'Ni', 'grubosc', 'Mn'} | 16 | ['HB', 'aust_temp'] | [0.8256476548725793, -0.8021509672541233] | [862.0, 1262.0]
541 |  | 1248.2 | {'Cu', 'ausf_czas', 'Mo', 'aust_czas', 'Ni', 'grubosc', 'Mn'} | 16 | ['HB', 'aust_temp'] | [0.8256476548725793, -0.8021509672541233] | [862.0, 1262.0]
542 |  | 1250.582 | {'Cu', 'ausf_czas', 'Mo', 'aust_czas', 'Ni', 'grubosc', 'Mn'} | 19 | ['HB', 'ausf_temp', 'aust_temp'] | [0.7707550136765575, -0.8394400874458235, -0.8832165605574882] | [862.0, 1486.0]
543 |  | 1275.193 | {'Cu', 'ausf_czas', 'Mo', 'aust_czas', 'Ni', 'grubosc', 'Mn'} | 17 | ['HB', 'ausf_temp', 'aust_temp'] | [0.8415880660630758, -0.8486457166191236, -0.9127626631980729] | [862.0, 1486.0]
544 |  | 1123.5625 | {'Cu', 'ausf_czas', 'Mo', 'aust_czas', 'Ni', 'grubosc', 'Mn'} | 15 | ['aust_temp'] | [-0.7284104069240225] | [805.0, 1205.0]
545 |  | 1220.752 | {'Cu', 'ausf_czas', 'Mo', 'aust_czas', 'Ni', 'grubosc', 'Mn'} | 16 | ['HB', 'ausf_temp', 'aust_temp'] | [0.7834384887059668, -0.8272693859562612, -0.8903724540901118] | [805.0, 1486.0]
546 |  | 1285.54 | {'Cu', 'ausf_czas', 'Mo', 'aust_czas', 'Ni', 'grubosc', 'Mn'} | 16 | ['HB', 'ausf_temp', 'aust_temp'] | [0.8255556038442633, -0.8244768375309878, -0.9061303012253478] | [862.0, 1486.0]
547 |  | 1285.029 | {'Cu', 'ausf_czas', 'Mo', 'aust_czas', 'Ni', 'grubosc', 'Mn'} | 16 | ['HB', 'ausf_temp', 'aust_temp'] | [0.8255556038442633, -0.8244768375309878, -0.9061303012253478] | [862.0, 1486.0]
548 |  | 1123.5625 | {'Cu', 'ausf_czas', 'Mo', 'aust_czas', 'Ni', 'grubosc', 'Mn'} | 15 | ['aust_temp'] | [-0.7284104069240225] | [805.0, 1205.0]
549 |  | 1173.509 | {'Cu', 'ausf_czas', 'Mo', 'aust_czas', 'Ni', 'grubosc', 'Mn'} | 16 | ['HB', 'ausf_temp', 'aust_temp'] | [0.7834384887059668, -0.8272693859562612, -0.8903724540901118] | [805.0, 1486.0]
550 |  | 1236.831 | {'Cu', 'ausf_czas', 'Mo', 'aust_czas', 'Ni', 'grubosc', 'Mn'} | 16 | ['HB', 'ausf_temp', 'aust_temp'] | [0.8255556038442633, -0.8244768375309878, -0.9061303012253478] | [862.0, 1486.0]
551 |  | 1235.988 | {'Cu', 'ausf_czas', 'Mo', 'aust_czas', 'Ni', 'grubosc', 'Mn'} | 16 | ['HB', 'ausf_temp', 'aust_temp'] | [0.8255556038442633, -0.8244768375309878, -0.9061303012253478] | [862.0, 1486.0]
552 |  | 1123.5625 | {'Cu', 'ausf_czas', 'Mo', 'aust_czas', 'Ni', 'grubosc', 'Mn'} | 15 | ['aust_temp'] | [-0.7284104069240225] | [805.0, 1205.0]
553 |  | 1139.475 | {'Cu', 'ausf_czas', 'Mo', 'aust_czas', 'Ni', 'grubosc', 'Mn'} | 16 | ['HB', 'ausf_temp', 'aust_temp'] | [0.7834384887059668, -0.8272693859562612, -0.8903724540901118] | [805.0, 1486.0]
554 |  | 1192.44 | {'Cu', 'ausf_czas', 'Mo', 'aust_czas', 'Ni', 'grubosc', 'Mn'} | 16 | ['HB', 'ausf_temp', 'aust_temp'] | [0.8255556038442633, -0.8244768375309878, -0.9061303012253478] | [862.0, 1486.0]
555 |  | 1191.87 | {'Cu', 'ausf_czas', 'Mo', 'aust_czas', 'Ni', 'grubosc', 'Mn'} | 16 | ['HB', 'ausf_temp', 'aust_temp'] | [0.8255556038442633, -0.8244768375309878, -0.9061303012253478] | [862.0, 1486.0]
556 |  | 1329.248 | {'Cu', 'ausf_czas', 'Mo', 'aust_czas', 'Ni', 'grubosc', 'Mn'} | 16 | ['HB', 'ausf_temp', 'aust_temp'] | [0.8713151885358087, -0.8787281516660383, -0.8956547769078598] | [805.0, 1486.0]
557 |  | 1337.49 | {'Cu', 'ausf_czas', 'Mo', 'aust_czas', 'Ni', 'grubosc', 'Mn'} | 16 | ['HB', 'ausf_temp', 'aust_temp'] | [0.8713151885358085, -0.8787281516660383, -0.8956547769078598] | [805.0, 1486.0]
558 |  | 1311.763 | {'Cu', 'ausf_czas', 'Mo', 'aust_czas', 'Ni', 'grubosc', 'Mn'} | 16 | ['HB', 'ausf_temp', 'aust_temp'] | [0.8668270648014271, -0.9055886754695335, -0.8989179063294305] | [805.0, 1486.0]
559 |  | 1273.748 | {'Cu', 'ausf_czas', 'Mo', 'aust_czas', 'Ni', 'grubosc', 'Mn'} | 16 | ['HB', 'ausf_temp', 'aust_temp'] | [0.8029903331341558, -0.9032564848157474, -0.899199414296562] | [805.0, 1486.0]
560 |  | 1250.685 | {'Cu', 'ausf_czas', 'Mo', 'aust_czas', 'Ni', 'grubosc', 'Mn'} | 16 | ['HB', 'ausf_temp', 'aust_temp'] | [0.8713151885358087, -0.8787281516660383, -0.8956547769078598] | [805.0, 1486.0]
561 |  | 1257.811 | {'Cu', 'ausf_czas', 'Mo', 'aust_czas', 'Ni', 'grubosc', 'Mn'} | 16 | ['HB', 'ausf_temp', 'aust_temp'] | [0.8713151885358085, -0.8787281516660383, -0.8956547769078598] | [805.0, 1486.0]
562 |  | 1227.112 | {'Cu', 'ausf_czas', 'Mo', 'aust_czas', 'Ni', 'grubosc', 'Mn'} | 16 | ['HB', 'ausf_temp', 'aust_temp'] | [0.8668270648014271, -0.9055886754695335, -0.8989179063294305] | [805.0, 1486.0]
563 |  | 1198 | {'Cu', 'ausf_czas', 'Mo', 'aust_czas', 'Ni', 'grubosc', 'Mn'} | 16 | ['HB', 'ausf_temp', 'aust_temp'] | [0.8029903331341558, -0.9032564848157474, -0.899199414296562] | [805.0, 1486.0]
564 |  | 1179.031 | {'Cu', 'ausf_czas', 'Mo', 'aust_czas', 'Ni', 'grubosc', 'Mn'} | 16 | ['HB', 'ausf_temp', 'aust_temp'] | [0.8713151885358087, -0.8787281516660383, -0.8956547769078598] | [805.0, 1486.0]
565 |  | 1187.141 | {'Cu', 'ausf_czas', 'Mo', 'aust_czas', 'Ni', 'grubosc', 'Mn'} | 16 | ['HB', 'ausf_temp', 'aust_temp'] | [0.8713151885358085, -0.8787281516660383, -0.8956547769078598] | [805.0, 1486.0]
566 |  | 1159.475 | {'Cu', 'ausf_czas', 'Mo', 'aust_czas', 'Ni', 'grubosc', 'Mn'} | 16 | ['HB', 'ausf_temp', 'aust_temp'] | [0.8668270648014271, -0.9055886754695335, -0.8989179063294305] | [805.0, 1486.0]
567 |  | 1143.523 | {'Cu', 'ausf_czas', 'Mo', 'aust_czas', 'Ni', 'grubosc', 'Mn'} | 16 | ['HB', 'ausf_temp', 'aust_temp'] | [0.8029903331341558, -0.9032564848157474, -0.899199414296562] | [805.0, 1486.0]
568 |  | 1428.889 | {'Cu', 'ausf_czas', 'Mo', 'aust_czas', 'Ni', 'grubosc', 'Mn'} | 16 | ['HB', 'ausf_temp', 'aust_temp'] | [0.8740824077254029, -0.9085882787851309, -0.8395016467581751] | [805.0, 1486.0]
569 |  | 1427.624 | {'Cu', 'ausf_czas', 'Mo', 'aust_czas', 'Ni', 'grubosc', 'Mn'} | 15 | ['HB', 'ausf_temp', 'aust_temp'] | [0.8695826786777682, -0.9129919157797429, -0.8321709629248105] | [805.0, 1486.0]
570 |  | 1472.017 | {'Cu', 'ausf_czas', 'Mo', 'aust_czas', 'Ni', 'grubosc', 'Mn'} | 15 | ['HB', 'ausf_temp', 'aust_temp'] | [0.908741331540839, -0.9170915360091687, -0.8348217665530988] | [823.0, 1486.0]
571 |  | 1460.063 | {'Cu', 'ausf_czas', 'Mo', 'aust_czas', 'Ni', 'grubosc', 'Mn'} | 16 | ['HB', 'ausf_temp', 'aust_temp'] | [0.897993407855078, -0.9216601988615555, -0.8624496554693144] | [823.0, 1486.0]
572 |  | 1317.879 | {'Cu', 'ausf_czas', 'Mo', 'aust_czas', 'Ni', 'grubosc', 'Mn'} | 16 | ['HB', 'ausf_temp', 'aust_temp'] | [0.8740824077254029, -0.9085882787851309, -0.8395016467581751] | [805.0, 1486.0]
573 |  | 1321.883 | {'Cu', 'ausf_czas', 'Mo', 'aust_czas', 'Ni', 'grubosc', 'Mn'} | 15 | ['HB', 'ausf_temp', 'aust_temp'] | [0.8695826786777682, -0.9129919157797429, -0.8321709629248105] | [805.0, 1486.0]
574 |  | 1361.798 | {'Cu', 'ausf_czas', 'Mo', 'aust_czas', 'Ni', 'grubosc', 'Mn'} | 15 | ['HB', 'ausf_temp', 'aust_temp'] | [0.908741331540839, -0.9170915360091687, -0.8348217665530988] | [823.0, 1486.0]
575 |  | 1353.639 | {'Cu', 'ausf_czas', 'Mo', 'aust_czas', 'Ni', 'grubosc', 'Mn'} | 16 | ['HB', 'ausf_temp', 'aust_temp'] | [0.897993407855078, -0.9216601988615555, -0.8624496554693144] | [823.0, 1486.0]
576 |  | 1214.667 | {'Cu', 'ausf_czas', 'Mo', 'aust_czas', 'Ni', 'grubosc', 'Mn'} | 16 | ['HB', 'ausf_temp', 'aust_temp'] | [0.8740824077254029, -0.9085882787851309, -0.8395016467581751] | [805.0, 1486.0]
577 |  | 1222.541 | {'Cu', 'ausf_czas', 'Mo', 'aust_czas', 'Ni', 'grubosc', 'Mn'} | 15 | ['HB', 'ausf_temp', 'aust_temp'] | [0.8695826786777682, -0.9129919157797429, -0.8321709629248105] | [805.0, 1486.0]
578 |  | 1249.395 | {'Cu', 'ausf_czas', 'Mo', 'aust_czas', 'Ni', 'grubosc', 'Mn'} | 15 | ['HB', 'ausf_temp', 'aust_temp'] | [0.908741331540839, -0.9170915360091687, -0.8348217665530988] | [823.0, 1486.0]
579 |  | 1245.947 | {'Cu', 'ausf_czas', 'Mo', 'aust_czas', 'Ni', 'grubosc', 'Mn'} | 16 | ['HB', 'ausf_temp', 'aust_temp'] | [0.897993407855078, -0.9216601988615555, -0.8624496554693144] | [823.0, 1486.0]
580 |  | 1289.932 | {'Cu', 'ausf_czas', 'Mo', 'aust_czas', 'Ni', 'grubosc', 'Mn'} | 16 | ['HB', 'aust_temp'] | [0.7487573606523795, -0.8098413080458605] | [805.0, 1205.0]
581 |  | 1297.936 | {'Cu', 'ausf_czas', 'Mo', 'aust_czas', 'Ni', 'grubosc', 'Mn'} | 16 | ['HB', 'aust_temp'] | [0.7590289602614632, -0.8107267366998353] | [805.0, 1205.0]
582 |  | 1429.98 | {'Cu', 'ausf_czas', 'Mo', 'aust_czas', 'Ni', 'grubosc', 'Mn'} | 17 | ['HB', 'ausf_temp', 'aust_temp'] | [0.8269301066648416, -0.750026423598395, -0.8733922308721934] | [805.0, 1430.0]
583 |  | 1430.837 | {'Cu', 'ausf_czas', 'Mo', 'aust_czas', 'Ni', 'grubosc', 'Mn'} | 17 | ['HB', 'ausf_temp', 'aust_temp'] | [0.8269301066648418, -0.750026423598395, -0.8733922308721935] | [805.0, 1430.0]
584 |  | 1265.128 | {'Cu', 'ausf_czas', 'Mo', 'aust_czas', 'Ni', 'grubosc', 'Mn'} | 16 | ['HB', 'aust_temp'] | [0.7487573606523795, -0.8098413080458605] | [805.0, 1205.0]
585 |  | 1264.767 | {'Cu', 'ausf_czas', 'Mo', 'aust_czas', 'Ni', 'grubosc', 'Mn'} | 16 | ['HB', 'aust_temp'] | [0.7590289602614632, -0.8107267366998353] | [805.0, 1205.0]
586 |  | 1348.688 | {'Cu', 'ausf_czas', 'Mo', 'aust_czas', 'Ni', 'grubosc', 'Mn'} | 17 | ['HB', 'ausf_temp', 'aust_temp'] | [0.8269301066648416, -0.750026423598395, -0.8733922308721934] | [805.0, 1430.0]
587 |  | 1349.816 | {'Cu', 'ausf_czas', 'Mo', 'aust_czas', 'Ni', 'grubosc', 'Mn'} | 17 | ['HB', 'ausf_temp', 'aust_temp'] | [0.8269301066648418, -0.750026423598395, -0.8733922308721935] | [805.0, 1430.0]
588 |  | 1225.344 | {'Cu', 'ausf_czas', 'Mo', 'aust_czas', 'Ni', 'grubosc', 'Mn'} | 16 | ['HB', 'aust_temp'] | [0.7487573606523795, -0.8098413080458605] | [805.0, 1205.0]
589 |  | 1222.344 | {'Cu', 'ausf_czas', 'Mo', 'aust_czas', 'Ni', 'grubosc', 'Mn'} | 16 | ['HB', 'aust_temp'] | [0.7590289602614632, -0.8107267366998353] | [805.0, 1205.0]
590 |  | 1262.338 | {'Cu', 'ausf_czas', 'Mo', 'aust_czas', 'Ni', 'grubosc', 'Mn'} | 17 | ['HB', 'ausf_temp', 'aust_temp'] | [0.8269301066648416, -0.750026423598395, -0.8733922308721934] | [805.0, 1430.0]
591 |  | 1263.705 | {'Cu', 'ausf_czas', 'Mo', 'aust_czas', 'Ni', 'grubosc', 'Mn'} | 17 | ['HB', 'ausf_temp', 'aust_temp'] | [0.8269301066648418, -0.750026423598395, -0.8733922308721935] | [805.0, 1430.0]
592 |  | 1372.155 | {'Cu', 'ausf_czas', 'Mo', 'aust_czas', 'Ni', 'grubosc', 'Mn'} | 15 | ['HB', 'ausf_temp', 'aust_temp'] | [0.8802553038828794, -0.8813656977067558, -0.9077614180870893] | [805.0, 1486.0]
593 |  | 1373.096 | {'Cu', 'ausf_czas', 'Mo', 'aust_czas', 'Ni', 'grubosc', 'Mn'} | 15 | ['HB', 'ausf_temp', 'aust_temp'] | [0.8802553038828794, -0.8813656977067559, -0.9077614180870893] | [805.0, 1486.0]
594 |  | 1338.192 | {'Cu', 'ausf_czas', 'Mo', 'aust_czas', 'Ni', 'grubosc', 'Mn'} | 16 | ['HB', 'ausf_temp', 'aust_temp'] | [0.8739328286529426, -0.8642482168562964, -0.9081902648483866] | [805.0, 1486.0]
595 |  | 1304.199 | {'Cu', 'ausf_czas', 'Mo', 'aust_czas', 'Ni', 'grubosc', 'Mn'} | 15 | ['HB', 'ausf_temp', 'aust_temp'] | [0.8727433523557863, -0.8847839514826278, -0.9080410278240045] | [805.0, 1486.0]
596 |  | 1292.715 | {'Cu', 'ausf_czas', 'Mo', 'aust_czas', 'Ni', 'grubosc', 'Mn'} | 15 | ['HB', 'ausf_temp', 'aust_temp'] | [0.8802553038828794, -0.8813656977067558, -0.9077614180870893] | [805.0, 1486.0]
597 |  | 1293.895 | {'Cu', 'ausf_czas', 'Mo', 'aust_czas', 'Ni', 'grubosc', 'Mn'} | 15 | ['HB', 'ausf_temp', 'aust_temp'] | [0.8802553038828794, -0.8813656977067559, -0.9077614180870893] | [805.0, 1486.0]
598 |  | 1270.604 | {'Cu', 'ausf_czas', 'Mo', 'aust_czas', 'Ni', 'grubosc', 'Mn'} | 16 | ['HB', 'ausf_temp', 'aust_temp'] | [0.8739328286529426, -0.8642482168562964, -0.9081902648483866] | [805.0, 1486.0]
599 |  | 1239.169 | {'Cu', 'ausf_czas', 'Mo', 'aust_czas', 'Ni', 'grubosc', 'Mn'} | 15 | ['HB', 'ausf_temp', 'aust_temp'] | [0.8727433523557863, -0.8847839514826278, -0.9080410278240045] | [805.0, 1486.0]
600 |  | 1213.887 | {'Cu', 'ausf_czas', 'Mo', 'aust_czas', 'Ni', 'grubosc', 'Mn'} | 15 | ['HB', 'ausf_temp', 'aust_temp'] | [0.8802553038828794, -0.8813656977067558, -0.9077614180870893] | [805.0, 1486.0]
601 |  | 1214.79 | {'Cu', 'ausf_czas', 'Mo', 'aust_czas', 'Ni', 'grubosc', 'Mn'} | 15 | ['HB', 'ausf_temp', 'aust_temp'] | [0.8802553038828794, -0.8813656977067559, -0.9077614180870893] | [805.0, 1486.0]
602 |  | 1203.327 | {'Cu', 'ausf_czas', 'Mo', 'aust_czas', 'Ni', 'grubosc', 'Mn'} | 16 | ['HB', 'ausf_temp', 'aust_temp'] | [0.8739328286529426, -0.8642482168562964, -0.9081902648483866] | [805.0, 1486.0]
603 |  | 1174.916 | {'Cu', 'ausf_czas', 'Mo', 'aust_czas', 'Ni', 'grubosc', 'Mn'} | 15 | ['HB', 'ausf_temp', 'aust_temp'] | [0.8727433523557863, -0.8847839514826278, -0.9080410278240045] | [805.0, 1486.0]
604 |  | 1460.178 | {'Cu', 'ausf_czas', 'Mo', 'aust_czas', 'Ni', 'grubosc', 'Mn'} | 16 | ['HB', 'ausf_temp', 'aust_temp'] | [0.7434598973885379, -0.9292146755913833, -0.7665383430516398] | [805.0, 1520.0]
605 |  | 1459.634 | {'Cu', 'ausf_czas', 'Mo', 'aust_czas', 'Ni', 'grubosc', 'Mn'} | 16 | ['HB', 'ausf_temp', 'aust_temp'] | [0.7527034256191848, -0.9297071511360799, -0.768285358037415] | [805.0, 1520.0]
606 |  | 1428.655 | {'Cu', 'ausf_czas', 'Mo', 'aust_czas', 'Ni', 'grubosc', 'Mn'} | 16 | ['HB', 'ausf_temp', 'aust_temp'] | [0.7150922326140442, -0.9003343708243348, -0.8939209892427947] | [805.0, 1486.0]
607 |  | 1429.247 | {'Cu', 'ausf_czas', 'Mo', 'aust_czas', 'Ni', 'grubosc', 'Mn'} | 16 | ['HB', 'ausf_temp', 'aust_temp'] | [0.7150922326140442, -0.9003343708243348, -0.8939209892427947] | [805.0, 1486.0]
608 |  | 1349.667 | {'Cu', 'ausf_czas', 'Mo', 'aust_czas', 'Ni', 'grubosc', 'Mn'} | 16 | ['HB', 'ausf_temp', 'aust_temp'] | [0.7434598973885379, -0.9292146755913833, -0.7665383430516398] | [805.0, 1520.0]
609 |  | 1348.488 | {'Cu', 'ausf_czas', 'Mo', 'aust_czas', 'Ni', 'grubosc', 'Mn'} | 16 | ['HB', 'ausf_temp', 'aust_temp'] | [0.7527034256191848, -0.9297071511360799, -0.768285358037415] | [805.0, 1520.0]
610 |  | 1330.793 | {'Cu', 'ausf_czas', 'Mo', 'aust_czas', 'Ni', 'grubosc', 'Mn'} | 16 | ['HB', 'ausf_temp', 'aust_temp'] | [0.7150922326140442, -0.9003343708243348, -0.8939209892427947] | [805.0, 1486.0]
611 |  | 1331.227 | {'Cu', 'ausf_czas', 'Mo', 'aust_czas', 'Ni', 'grubosc', 'Mn'} | 16 | ['HB', 'ausf_temp', 'aust_temp'] | [0.7150922326140442, -0.9003343708243348, -0.8939209892427947] | [805.0, 1486.0]
612 |  | 1237.219 | {'Cu', 'ausf_czas', 'Mo', 'aust_czas', 'Ni', 'grubosc', 'Mn'} | 16 | ['HB', 'ausf_temp', 'aust_temp'] | [0.7434598973885379, -0.9292146755913833, -0.7665383430516398] | [805.0, 1520.0]
613 |  | 1236.383 | {'Cu', 'ausf_czas', 'Mo', 'aust_czas', 'Ni', 'grubosc', 'Mn'} | 16 | ['HB', 'ausf_temp', 'aust_temp'] | [0.7527034256191848, -0.9297071511360799, -0.768285358037415] | [805.0, 1520.0]
614 |  | 1231.877 | {'Cu', 'ausf_czas', 'Mo', 'aust_czas', 'Ni', 'grubosc', 'Mn'} | 16 | ['HB', 'ausf_temp', 'aust_temp'] | [0.7150922326140442, -0.9003343708243348, -0.8939209892427947] | [805.0, 1486.0]
615 |  | 1232.479 | {'Cu', 'ausf_czas', 'Mo', 'aust_czas', 'Ni', 'grubosc', 'Mn'} | 16 | ['HB', 'ausf_temp', 'aust_temp'] | [0.7150922326140442, -0.9003343708243348, -0.8939209892427947] | [805.0, 1486.0]
616 |  | 1456.469 | {'Cu', 'ausf_czas', 'Mo', 'aust_czas', 'Ni', 'grubosc', 'Mn'} | 15 | ['HB', 'ausf_temp', 'aust_temp'] | [0.7464130419828386, -0.9326853161371681, -0.7702424943229705] | [805.0, 1520.0]
617 |  | 1453.415 | {'Cu', 'ausf_czas', 'Mo', 'aust_czas', 'Ni', 'grubosc', 'Mn'} | 15 | ['HB', 'ausf_temp', 'aust_temp'] | [0.7464130419828386, -0.9326853161371681, -0.7702424943229704] | [805.0, 1520.0]
618 |  | 1453.429 | {'Cu', 'ausf_czas', 'Mo', 'aust_czas', 'Ni', 'grubosc', 'Mn'} | 15 | ['HB', 'ausf_temp', 'aust_temp'] | [0.7489458928308007, -0.9360733376063497, -0.7678321170507311] | [805.0, 1520.0]
619 |  | 1454.219 | {'Cu', 'ausf_czas', 'Mo', 'aust_czas', 'Ni', 'grubosc', 'Mn'} | 15 | ['HB', 'ausf_temp', 'aust_temp'] | [0.7489458928308007, -0.9360733376063497, -0.7678321170507311] | [805.0, 1520.0]
620 |  | 1344.079 | {'Cu', 'ausf_czas', 'Mo', 'aust_czas', 'Ni', 'grubosc', 'Mn'} | 15 | ['HB', 'ausf_temp', 'aust_temp'] | [0.7464130419828386, -0.9326853161371681, -0.7702424943229705] | [805.0, 1520.0]
621 |  | 1360.066 | {'Cu', 'ausf_czas', 'Mo', 'aust_czas', 'Ni', 'grubosc', 'Mn'} | 15 | ['HB', 'ausf_temp', 'aust_temp'] | [0.7464130419828386, -0.9326853161371681, -0.7702424943229704] | [805.0, 1520.0]
622 |  | 1359.83 | {'Cu', 'ausf_czas', 'Mo', 'aust_czas', 'Ni', 'grubosc', 'Mn'} | 15 | ['HB', 'ausf_temp', 'aust_temp'] | [0.7489458928308007, -0.9360733376063497, -0.7678321170507311] | [805.0, 1520.0]
623 |  | 1341.274 | {'Cu', 'ausf_czas', 'Mo', 'aust_czas', 'Ni', 'grubosc', 'Mn'} | 15 | ['HB', 'ausf_temp', 'aust_temp'] | [0.7489458928308007, -0.9360733376063497, -0.7678321170507311] | [805.0, 1520.0]
624 |  | 1229.893 | {'Cu', 'ausf_czas', 'Mo', 'aust_czas', 'Ni', 'grubosc', 'Mn'} | 15 | ['HB', 'ausf_temp', 'aust_temp'] | [0.7464130419828386, -0.9326853161371681, -0.7702424943229705] | [805.0, 1520.0]
625 |  | 1227.354 | {'Cu', 'ausf_czas', 'Mo', 'aust_czas', 'Ni', 'grubosc', 'Mn'} | 15 | ['HB', 'ausf_temp', 'aust_temp'] | [0.7464130419828386, -0.9326853161371681, -0.7702424943229704] | [805.0, 1520.0]
626 |  | 1225.382 | {'Cu', 'ausf_czas', 'Mo', 'aust_czas', 'Ni', 'grubosc', 'Mn'} | 15 | ['HB', 'ausf_temp', 'aust_temp'] | [0.7489458928308007, -0.9360733376063497, -0.7678321170507311] | [805.0, 1520.0]
627 |  | 1225.812 | {'Cu', 'ausf_czas', 'Mo', 'aust_czas', 'Ni', 'grubosc', 'Mn'} | 15 | ['HB', 'ausf_temp', 'aust_temp'] | [0.7489458928308007, -0.9360733376063497, -0.7678321170507311] | [805.0, 1520.0]
628 |  | 1251.707 | {'Cu', 'ausf_czas', 'Mo', 'aust_czas', 'Ni', 'grubosc', 'Mn'} | 19 | ['HB'] | [0.9438796169019125] | [588.0, 1462.0]
629 |  | 1095.698 | {'Cu', 'ausf_czas', 'Mo', 'aust_czas', 'Ni', 'grubosc', 'Mn'} | 19 | ['HB'] | [0.9187682721022054] | [649.0, 1462.0]
630 |  | 1053.809 | {'Cu', 'ausf_czas', 'Mo', 'aust_czas', 'Ni', 'grubosc', 'Mn'} | 18 | ['HB'] | [0.8168901105814578] | [742.0, 1302.0]
631 |  | 1104.569 | {'Cu', 'ausf_czas', 'Mo', 'aust_czas', 'Ni', 'grubosc', 'Mn'} | 15 | ['HB'] | [0.7751930444431657] | [820.0, 1302.0]
632 |  | 1248.1 | {'Cu', 'ausf_czas', 'Mo', 'aust_czas', 'Ni', 'grubosc', 'Mn'} | 15 | ['HB', 'aust_temp'] | [0.7282442983456803, 0.7129990593789323] | [820.0, 1302.0]
633
634 |  | 1289.407 | {'Cu', 'ausf_czas', 'Mo', 'aust_czas', 'Ni', 'grubosc', 'Mn'} | 15 | ['HB'] | [0.7326976760417865] | [816.0, 1346.0]
635 |  | 1212.919 | {'Cu', 'ausf_czas', 'Mo', 'aust_czas', 'Ni', 'grubosc', 'Mn'} | 16 | ['HB', 'aust_temp'] | [0.86987514902512, 0.7323320168208631] | [828.0, 1360.0]
636 |  | 1294.859 | {'Cu', 'ausf_czas', 'Mo', 'aust_czas', 'Ni', 'grubosc', 'Mn'} | 17 | ['HB'] | [0.8528236596279397] | [828.0, 1360.0]
637 |  | 1201.71 | {'Cu', 'ausf_czas', 'Mo', 'aust_czas', 'Ni', 'grubosc', 'Mn'} | 17 | ['HB'] | [0.8237340564129393] | [828.0, 1360.0]
638 |  | 1165.077 | {'Cu', 'ausf_czas', 'Mo', 'aust_czas', 'Ni', 'grubosc', 'Mn'} | 15 | ['HB', 'aust_temp'] | [0.8442932520666702, 0.7687985650018198] | [820.0, 1360.0]
639 |  | 1156.36 | {'Cu', 'ausf_czas', 'Mo', 'aust_czas', 'Ni', 'grubosc', 'Mn'} | 18 | ['HB', 'aust_temp'] | [0.8387347049063699, 0.7983640101039211] | [820.0, 1360.0]
640 |  | 1263.596 | {'Cu', 'ausf_czas', 'Mo', 'aust_czas', 'Ni', 'grubosc', 'Mn'} | 16 | ['HB'] | [0.8124368467722797] | [820.0, 1360.0]
641
642
643 |  | 1095.769 | {'Cu', 'ausf_czas', 'Mo', 'aust_czas', 'Ni', 'grubosc', 'Mn'} | 15 | ['HB'] | [0.7326976760417865] | [816.0, 1346.0]
644 |  | 1075.527 | {'Cu', 'ausf_czas', 'Mo', 'aust_czas', 'Ni', 'grubosc', 'Mn'} | 16 | ['HB', 'aust_temp'] | [0.86987514902512, 0.7323320168208631] | [828.0, 1360.0]
645
646 |  | 1093.493 | {'Cu', 'ausf_czas', 'Mo', 'aust_czas', 'Ni', 'grubosc', 'Mn'} | 17 | ['HB'] | [0.8237340564129393] | [828.0, 1360.0]
647 |  | 1054.545 | {'Cu', 'ausf_czas', 'Mo', 'aust_czas', 'Ni', 'grubosc', 'Mn'} | 15 | ['HB', 'aust_temp'] | [0.8442932520666702, 0.7687985650018198] | [820.0, 1360.0]
648 |  | 1060.488 | {'Cu', 'ausf_czas', 'Mo', 'aust_czas', 'Ni', 'grubosc', 'Mn'} | 18 | ['HB', 'aust_temp'] | [0.8387347049063699, 0.7983640101039211] | [820.0, 1360.0]
649
650
651 |  | 1239.628 | {'Cu', 'ausf_czas', 'Mo', 'aust_czas', 'Ni', 'grubosc', 'Mn'} | 15 | ['HB'] | [0.7326976760417865] | [816.0, 1346.0]
652 |  | 1235.899 | {'Cu', 'ausf_czas', 'Mo', 'aust_czas', 'Ni', 'grubosc', 'Mn'} | 16 | ['HB', 'aust_temp'] | [0.86987514902512, 0.7323320168208631] | [828.0, 1360.0]
653 |  | 1258.373 | {'Cu', 'ausf_czas', 'Mo', 'aust_czas', 'Ni', 'grubosc', 'Mn'} | 17 | ['HB'] | [0.8528236596279397] | [828.0, 1360.0]
654 |  | 1197.852 | {'Cu', 'ausf_czas', 'Mo', 'aust_czas', 'Ni', 'grubosc', 'Mn'} | 17 | ['HB'] | [0.8237340564129393] | [828.0, 1360.0]
655 |  | 1202.397 | {'Cu', 'ausf_czas', 'Mo', 'aust_czas', 'Ni', 'grubosc', 'Mn'} | 15 | ['HB', 'aust_temp'] | [0.8442932520666702, 0.7687985650018198] | [820.0, 1360.0]
656 |  | 1211.91 | {'Cu', 'ausf_czas', 'Mo', 'aust_czas', 'Ni', 'grubosc', 'Mn'} | 18 | ['HB', 'aust_temp'] | [0.8387347049063699, 0.7983640101039211] | [820.0, 1360.0]
657 |  | 1205.269 | {'Cu', 'ausf_czas', 'Mo', 'aust_czas', 'Ni', 'grubosc', 'Mn'} | 16 | ['HB'] | [0.8124368467722797] | [820.0, 1360.0]
658 | 1136 | 1136
659 | 1136 | 1136
660 |  | 1071.671 | {'Cu', 'ausf_czas', 'Mo', 'aust_czas', 'Ni', 'grubosc', 'Mn'} | 16 | ['HB', 'aust_temp'] | [0.86987514902512, 0.7323320168208631] | [828.0, 1360.0]
661 | 1122 | 1122
662 |  | 1032.977 | {'Cu', 'ausf_czas', 'Mo', 'aust_czas', 'Ni', 'grubosc', 'Mn'} | 17 | ['HB'] | [0.8237340564129393] | [828.0, 1360.0]
663 | 1108 | 1108
664 |  | 1097.609 | {'Cu', 'ausf_czas', 'Mo', 'aust_czas', 'Ni', 'grubosc', 'Mn'} | 18 | ['HB', 'aust_temp'] | [0.8387347049063699, 0.7983640101039211] | [820.0, 1360.0]
665 | 1108 | 1108
666 |  | 1069.438 | {'Cu', 'ausf_czas', 'Mo', 'aust_czas', 'Ni', 'grubosc', 'Mn'} | 18 | ['ausf_temp'] | [-0.8394509579323036] | [813.0, 1657.0]
667 |  | 1096.149 | {'Cu', 'ausf_czas', 'Mo', 'aust_czas', 'Ni', 'grubosc', 'Mn'} | 15 | ['ausf_temp'] | [-0.9656801505482332] | [1058.0, 1657.0]
668 |  | 1092.6 | {'Cu', 'ausf_czas', 'Mo', 'aust_czas', 'Ni', 'grubosc', 'Mn'} | 16 | ['ausf_temp'] | [-0.9617224951709259] | [1058.0, 1657.0]
669 |  | 1157.328 | {'Cu', 'ausf_czas', 'Mo', 'aust_czas', 'Ni', 'grubosc', 'Mn'} | 17 | ['ausf_temp', 'K'] | [-0.8102896979202638, -0.7547422422548518] | [813.0, 1346.0]
670 |  | 1149.46 | {'Cu', 'aust_temp', 'ausf_czas', 'Mo', 'aust_czas', 'Ni', 'grubosc', 'Mn'} | 16 | ['HB', 'ausf_temp'] | [0.9219747079630305, -0.9678936947852586] | [837.0, 1360.0]
671 |  | 1008.076 | {'Cu', 'aust_temp', 'ausf_czas', 'Mo', 'aust_czas', 'Ni', 'grubosc', 'Mn'} | 16 | ['HB', 'ausf_temp'] | [0.9219747079630305, -0.9678936947852586] | [837.0, 1360.0]
672 |  | 869.7147 | {'Cu', 'aust_temp', 'ausf_czas', 'Mo', 'aust_czas', 'Ni', 'grubosc', 'Mn'} | 16 | ['HB', 'ausf_temp'] | [0.9219747079630305, -0.9678936947852586] | [837.0, 1360.0]
673 |  | 1045.495 | {'Cu', 'aust_temp', 'ausf_czas', 'Mo', 'aust_czas', 'Ni', 'grubosc', 'Mn'} | 16 | ['HB', 'K'] | [0.7230689184810003, -0.7932836830662083] | [813.0, 1329.0]
674 |  | 966.4738 | {'Cu', 'aust_temp', 'ausf_czas', 'Mo', 'aust_czas', 'Ni', 'grubosc', 'Mn'} | 16 | ['HB', 'K'] | [0.7230689184810003, -0.7932836830662083] | [813.0, 1329.0]
675 |  | 951.7047 | {'Cu', 'aust_temp', 'ausf_czas', 'Mo', 'aust_czas', 'Ni', 'grubosc', 'Mn'} | 16 | ['HB', 'K'] | [0.7230689184810003, -0.7932836830662083] | [813.0, 1329.0]
676 |  | 1160.32 | {'Cu', 'aust_temp', 'ausf_czas', 'Mo', 'aust_czas', 'Ni', 'grubosc', 'Mn'} | 15 | ['HB', 'ausf_temp'] | [0.8830471102099042, -0.9203105885580518] | [837.0, 1360.0]
677 |  | 1030.223 | {'Cu', 'aust_temp', 'ausf_czas', 'Mo', 'aust_czas', 'Ni', 'grubosc', 'Mn'} | 15 | ['HB', 'ausf_temp'] | [0.8830471102099042, -0.9203105885580518] | [837.0, 1360.0]
678 |  | 900.7296 | {'Cu', 'aust_temp', 'ausf_czas', 'Mo', 'aust_czas', 'Ni', 'grubosc', 'Mn'} | 15 | ['HB', 'ausf_temp'] | [0.8830471102099042, -0.9203105885580518] | [837.0, 1360.0]
679 |  | 1137.737 | {'Cu', 'aust_temp', 'ausf_czas', 'Mo', 'aust_czas', 'Ni', 'grubosc', 'Mn'} | 16 | ['HB', 'K'] | [0.7230689184810005, -0.7932836830662083] | [813.0, 1329.0]
680 |  | 1053.203 | {'Cu', 'aust_temp', 'ausf_czas', 'Mo', 'aust_czas', 'Ni', 'grubosc', 'Mn'} | 16 | ['HB', 'K'] | [0.7230689184810005, -0.7932836830662083] | [813.0, 1329.0]
681 |  | 996.0643 | {'Cu', 'aust_temp', 'ausf_czas', 'Mo', 'aust_czas', 'Ni', 'grubosc', 'Mn'} | 16 | ['HB', 'K'] | [0.7230689184810005, -0.7932836830662083] | [813.0, 1329.0]
682 |  | 1196.716 | {'Cu', 'ausf_czas', 'Mo', 'aust_czas', 'Ni', 'grubosc', 'Mn'} | 17 | ['ausf_temp'] | [-0.7539208440485853] | [816.0, 1346.0]
683 |  | 1101.708 | {'Cu', 'ausf_czas', 'Mo', 'aust_czas', 'Ni', 'grubosc', 'Mn'} | 17 | ['ausf_temp'] | [-0.7539208440485853] | [816.0, 1346.0]
684 |  | 987.6998 | {'Cu', 'ausf_czas', 'Mo', 'aust_czas', 'Ni', 'grubosc', 'Mn'} | 17 | ['ausf_temp'] | [-0.7539208440485853] | [816.0, 1346.0]
685 |  | 873.6911 | {'Cu', 'ausf_czas', 'Mo', 'aust_czas', 'Ni', 'grubosc', 'Mn'} | 17 | ['ausf_temp'] | [-0.7539208440485853] | [816.0, 1346.0]
686 |  | 1084.917 | {'Cu', 'ausf_czas', 'Mo', 'aust_czas', 'Ni', 'grubosc', 'Mn'} | 17 | ['ausf_temp'] | [-0.8226901040964184] | [816.0, 1346.0]
687 |  | 959.1237 | {'Cu', 'ausf_czas', 'Mo', 'aust_czas', 'Ni', 'grubosc', 'Mn'} | 17 | ['ausf_temp'] | [-0.8226901040964184] | [816.0, 1346.0]
688 |  | 833.3306 | {'Cu', 'ausf_czas', 'Mo', 'aust_czas', 'Ni', 'grubosc', 'Mn'} | 17 | ['ausf_temp'] | [-0.8226901040964184] | [816.0, 1346.0]

## imputed_HB_1
| HB | HB_imp | Features to find neighs | Amount of neighs | Correlated features | Correlation coefficients | Min_max
0 | 429 | 429
1 | 388 | 388
2 | 341 | 341
3 | 285 | 285
4 | 296.8 | 296.8
5 | 261.9 | 261.9
6 | 345.9127 | 345.9127
7 | 295.1802 | 295.1802
8 | 367.5591 | 367.5591
9 | 363.6232 | 363.6232
10 | 393.8411 | 393.8411
11 | 402.2437 | 402.2437
12 | 376 | 376
13 | 396 | 396
14 | 259 | 259
15 | 258 | 258
16 | 388 | 388
17 | 311 | 311
18 | 415 | 415
19 | 388 | 388
20 | 331 | 331
21 | 283 | 283
22 | 452 | 452
23 | 437 | 437
24 | 392 | 392
25 | 375 | 375
26 | 371 | 371
27 | 325 | 325
28 | 285 | 285
29 | 270 | 270
30 | 286 | 286
31 | 363.8 | 363.8
32 | 347 | 347
33 | 331.2 | 331.2
34 | 217.2 | 217.2
35 | 260.4 | 260.4
36 | 240 | 240
37 | 251.3333 | 251.3333
38 | 169.2 | 169.2
39 | 217.2 | 217.2
40 | 205.2 | 205.2
41 | 193.2 | 193.2
42 | 299 | 299
43 | 400 | 400
44 | 363.8 | 363.8
45 | 347 | 347
46 | 240 | 240
47 | 272.3333 | 272.3333
48 | 251.3333 | 251.3333
49 | 260.4 | 260.4
50 | 205.2 | 205.2
51 | 251.3333 | 251.3333
52 | 229 | 229
53 | 217.2 | 217.2
54 | 292.6 | 292.6
55 | 382.5 | 382.5
56 | 354.8 | 354.8
57 | 347 | 347
58 | 223.2 | 223.2
59 | 266.3333 | 266.3333
60 | 246 | 246
61 | 254.4 | 254.4
62 | 193.2 | 193.2
63 | 240 | 240
64 | 217.2 | 217.2
65 | 205.2 | 205.2
66 |  | 363.499 | {'Cu', 'aust_temp', 'ausf_czas', 'Mo', 'aust_czas', 'Ni', 'grubosc', 'Mn'} | 15 | ['ausf_temp'] | [-0.7539588617677516] | [296.24, 418.8]
67 |  | 363.499 | {'Cu', 'aust_temp', 'ausf_czas', 'Mo', 'aust_czas', 'Ni', 'grubosc', 'Mn'} | 15 | ['ausf_temp'] | [-0.7539588617677517] | [296.24, 418.8]
68 |  | 363.499 | {'Cu', 'aust_temp', 'ausf_czas', 'Mo', 'aust_czas', 'Ni', 'grubosc', 'Mn'} | 15 | ['ausf_temp'] | [-0.7539588617677516] | [296.24, 418.8]
69 |  | 365.3066 | {'Cu', 'aust_temp', 'ausf_czas', 'Mo', 'aust_czas', 'Ni', 'grubosc', 'Mn'} | 18 | ['ausf_temp'] | [-0.8162312238462761] | [296.24, 418.8]
70 |  | 362.1426 | {'Cu', 'aust_temp', 'ausf_czas', 'Mo', 'aust_czas', 'Ni', 'grubosc', 'Mn'} | 16 | ['ausf_temp'] | [-0.7994796961333338] | [296.24, 415.0]
71 |  | 362.1426 | {'Cu', 'aust_temp', 'ausf_czas', 'Mo', 'aust_czas', 'Ni', 'grubosc', 'Mn'} | 16 | ['ausf_temp'] | [-0.7994796961333339] | [296.24, 415.0]
72 |  | 367.5875 | {'Cu', 'aust_temp', 'ausf_czas', 'Mo', 'aust_czas', 'Ni', 'grubosc', 'Mn'} | 15 | ['ausf_temp'] | [-0.7694397893936328] | [297.01, 445.8]
73 |  | 273.2607 | {'Cu', 'aust_temp', 'ausf_czas', 'Mo', 'aust_czas', 'Ni', 'grubosc', 'Mn'} | 15 | ['ausf_temp'] | [-0.7539588617677517] | [296.24, 418.8]
74 |  | 267.2045 | {'Cu', 'aust_temp', 'ausf_czas', 'Mo', 'aust_czas', 'Ni', 'grubosc', 'Mn'} | 18 | ['ausf_temp'] | [-0.8162312238462761] | [296.24, 418.8]
75 |  | 267.9534 | {'Cu', 'aust_temp', 'ausf_czas', 'Mo', 'aust_czas', 'Ni', 'grubosc', 'Mn'} | 16 | ['ausf_temp'] | [-0.7994796961333338] | [296.24, 415.0]
76 |  | 267.9534 | {'Cu', 'aust_temp', 'ausf_czas', 'Mo', 'aust_czas', 'Ni', 'grubosc', 'Mn'} | 16 | ['ausf_temp'] | [-0.7994796961333339] | [296.24, 415.0]
77 |  | 265.6813 | {'Cu', 'aust_temp', 'ausf_czas', 'Mo', 'aust_czas', 'Ni', 'grubosc', 'Mn'} | 15 | ['ausf_temp'] | [-0.7694397893936328] | [297.01, 445.8]
78 | 398 | 398
79 | 417 | 417
80 | 419 | 419
81 | 408 | 408
82 | 316 | 316
83 | 331 | 331
84 | 318.44 | 318.44
85 | 313.56 | 313.56
86 | 311 | 311
87 | 312.6 | 312.6
88 | 329.97 | 329.97
89 | 324.21 | 324.21
90 | 313.96 | 313.96
91 | 325.92 | 325.92
92 | 315.88 | 315.88
93 | 314.52 | 314.52
94 | 315.4 | 315.4
95 | 316.36 | 316.36
96 | 326.1 | 326.1
97 | 319 | 319
98 | 319.8 | 319.8
99 | 323.4 | 323.4
100 | 309.8 | 309.8
101 | 309.64 | 309.64
102 | 312.84 | 312.84
103 | 320.12 | 320.12
104 | 300.9 | 300.9
105 | 296.24 | 296.24
106 | 297.01 | 297.01
107 | 299.4 | 299.4
108 | 278 | 278
109 | 340 | 340
110 | 383 | 383
111 |  | 287.7221 | {'Cu', 'aust_temp', 'ausf_czas', 'Mo', 'aust_czas', 'Ni', 'grubosc', 'Mn'} | 19 | ['Rm', 'Rp02', 'ausf_temp'] | [0.9559545236894875, 0.8989484152851873, -0.9032762941624143] | [279.0, 451.0]
112 |  | 294.1202 | {'Cu', 'aust_temp', 'ausf_czas', 'Mo', 'aust_czas', 'Ni', 'grubosc', 'Mn'} | 19 | ['Rm', 'Rp02', 'ausf_temp'] | [0.9559545236894875, 0.8989484152851873, -0.9032762941624143] | [279.0, 451.0]
113 |  | 375.4745 | {'Cu', 'aust_temp', 'ausf_czas', 'Mo', 'aust_czas', 'Ni', 'grubosc', 'Mn'} | 19 | ['Rm', 'Rp02', 'ausf_temp'] | [0.9559545236894875, 0.8989484152851873, -0.9032762941624143] | [279.0, 451.0]
114 |  | 404.8974 | {'Cu', 'aust_temp', 'ausf_czas', 'Mo', 'aust_czas', 'Ni', 'grubosc', 'Mn'} | 19 | ['Rm', 'Rp02', 'ausf_temp'] | [0.9559545236894875, 0.8989484152851873, -0.9032762941624143] | [279.0, 451.0]
115 |  | 296.2003 | {'Cu', 'aust_temp', 'ausf_czas', 'Mo', 'aust_czas', 'Ni', 'grubosc', 'Mn'} | 19 | ['Rm', 'Rp02', 'ausf_temp'] | [0.9559545236894875, 0.8989484152851873, -0.9032762941624143] | [279.0, 451.0]
116 | 341 | 341
117 | 336 | 336
118 | 299 | 299
119 | 292 | 292
120
121
122 | 415 | 415
123 | 331 | 331
124 | 302 | 302
125 | 389 | 389
126 | 408.6 | 408.6
127 | 372.6 | 372.6
128 | 345.6 | 345.6
129 | 381.6 | 381.6
130 | 415.8 | 415.8
131 | 373.5 | 373.5
132 | 344.7 | 344.7
133 | 277.2 | 277.2
134 | 315.9 | 315.9
135 | 342 | 342
136 | 289.8 | 289.8
137 | 277.2 | 277.2
138 | 309.6 | 309.6
139 | 324.9 | 324.9
140 | 394.2 | 394.2
141 | 292 | 292
142 | 304 | 304
143 | 312.6 | 312.6
144 | 311 | 311
145 | 319.8 | 319.8
146 | 324.3 | 324.3
147 | 305 | 305
148 | 368 | 368
149 | 362 | 362
150 | 369 | 369
151 | 431 | 431
152 | 430 | 430
153 | 424.3 | 424.3
154 | 417.7 | 417.7
155 | 418.8 | 418.8
156 | 425.4 | 425.4
157 | 332 | 332
158 | 334.4 | 334.4
159 | 336.8 | 336.8
160 | 424.3 | 424.3
161 | 434 | 434
162 | 421 | 421
163 | 332.8 | 332.8
164 | 337.6 | 337.6
165 | 336.8 | 336.8
166 | 418.8 | 418.8
167 | 411.4 | 411.4
168 | 413.8 | 413.8
169 | 322.2 | 322.2
170 | 321.4 | 321.4
171 | 310.2 | 310.2
172 | 380 | 380
173 | 370 | 370
174 | 380 | 380
175 | 380 | 380
176 | 320 | 320
177 | 304 | 304
178 | 310 | 310
179 | 310 | 310
180 | 403.6 | 403.6
181 | 364.7 | 364.7
182 | 340.4 | 340.4
183 | 308.6 | 308.6
184 | 252.5 | 252.5
185 | 231 | 231
186 | 433.5385 | 433.5385
187 | 280.75 | 280.75
188 | 437.5 | 437.5
189 | 448.4 | 448.4
190 | 453.6 | 453.6
191 | 451 | 451
192 | 462.9 | 462.9
193 | 296 | 296
194 | 288.4 | 288.4
195 | 311.8 | 311.8
196 | 283.6 | 283.6
197 | 451 | 451
198 | 353 | 353
199 | 311 | 311
200 | 301 | 301
201 | 279 | 279
202 | 420.0833 | 420.0833
203 | 336 | 336
204 | 311 | 311
205 | 421 | 421
206 | 371 | 371
207 | 327 | 327
208 | 286 | 286
209 | 451 | 451
210 | 421 | 421
211 | 327 | 327
212 | 301 | 301
213 | 327 | 327
214 | 308.3333 | 308.3333
215 | 286 | 286
216 | 297.6667 | 297.6667
217 | 289 | 289
218 | 266 | 266
219 | 286 | 286
220 | 292.25 | 292.25
221 |  | 409.8671 | {'Cu', 'aust_temp', 'ausf_czas', 'Mo', 'aust_czas', 'Ni', 'grubosc', 'Mn'} | 16 | ['Rm', 'Rp02', 'ausf_temp'] | [0.8522423385117253, 0.761468098604169, -0.7532002475572835] | [285.0, 615.0]
222 |  | 332.6577 | {'Cu', 'aust_temp', 'ausf_czas', 'Mo', 'aust_czas', 'Ni', 'grubosc', 'Mn'} | 16 | ['Rm', 'Rp02', 'ausf_temp'] | [0.8522423385117253, 0.761468098604169, -0.7532002475572835] | [285.0, 615.0]
223 |  | 304.8983 | {'Cu', 'aust_temp', 'ausf_czas', 'Mo', 'aust_czas', 'Ni', 'grubosc', 'Mn'} | 16 | ['Rm', 'Rp02', 'ausf_temp'] | [0.8522423385117253, 0.761468098604169, -0.7532002475572835] | [285.0, 615.0]
224 |  | 557.0135 | {'Cu', 'aust_temp', 'ausf_czas', 'Mo', 'aust_czas', 'Ni', 'grubosc', 'Mn'} | 17 | ['Rm', 'Rp02', 'ausf_temp'] | [0.8869855361660732, 0.770548715040263, -0.7714531806692292] | [285.0, 615.0]
225 |  | 467.9347 | {'Cu', 'aust_temp', 'ausf_czas', 'Mo', 'aust_czas', 'Ni', 'grubosc', 'Mn'} | 17 | ['Rm', 'Rp02', 'ausf_temp'] | [0.8869855361660732, 0.770548715040263, -0.7714531806692292] | [285.0, 615.0]
226 |  | 244.1011 | {'Cu', 'aust_temp', 'ausf_czas', 'Mo', 'aust_czas', 'Ni', 'grubosc', 'Mn'} | 17 | ['Rm', 'Rp02', 'ausf_temp'] | [0.8869855361660732, 0.770548715040263, -0.7714531806692292] | [285.0, 615.0]
227 |  | 416.207 | {'Cu', 'aust_temp', 'ausf_czas', 'Mo', 'aust_czas', 'Ni', 'grubosc', 'Mn'} | 19 | ['Rm', 'Rp02', 'ausf_temp'] | [0.8609522648569407, 0.7825248502080452, -0.7666898494740704] | [231.0, 615.0]
228 |  | 317.7419 | {'Cu', 'aust_temp', 'ausf_czas', 'Mo', 'aust_czas', 'Ni', 'grubosc', 'Mn'} | 19 | ['Rm', 'Rp02', 'ausf_temp'] | [0.8609522648569407, 0.7825248502080452, -0.7666898494740704] | [231.0, 615.0]
229 |  | 233.7665 | {'Cu', 'aust_temp', 'ausf_czas', 'Mo', 'aust_czas', 'Ni', 'grubosc', 'Mn'} | 19 | ['Rm', 'Rp02', 'ausf_temp'] | [0.8609522648569407, 0.7825248502080452, -0.7666898494740704] | [231.0, 615.0]
230 | 247 | 247
231 | 237.6667 | 237.6667
232 | 250.5 | 250.5
233 | 234 | 234
234 | 303.2222 | 303.2222
235 | 307.4444 | 307.4444
236 | 293.125 | 293.125
237 | 236.5 | 236.5
238 | 303.2222 | 303.2222
239 | 307.4444 | 307.4444
240 | 293.125 | 293.125
241 | 362.9 | 362.9
242 | 344 | 344
243 | 317.2222 | 317.2222
244 | 279 | 279
245 | 279 | 279
246 | 252.1667 | 252.1667
247 | 250.5 | 250.5
248 | 254.6667 | 254.6667
249 | 267 | 267
250 | 303.2222 | 303.2222
251 | 321.6667 | 321.6667
252 | 321.6667 | 321.6667
253 | 323 | 323
254 | 395.9091 | 395.9091
255 | 404.0909 | 404.0909
256 | 392.7273 | 392.7273
257 | 396.7273 | 396.7273
258 | 492.6875 | 492.6875
259 | 432 | 432
260 | 443.3846 | 443.3846
261 | 431.2308 | 431.2308
262 | 413 | 413
263 | 365.6 | 365.6
264 | 451.9286 | 451.9286
265 | 394.5455 | 394.5455
266 | 445.8 | 445.8
267 | 449.7 | 449.7
268 | 467.85 | 467.85
269 | 356.6 | 356.6
270 | 359.3 | 359.3
271 | 358.4 | 358.4
272 | 615 | 615
273 | 464 | 464
274 | 390 | 390
275 | 344 | 344
276 | 348 | 348
277 | 354 | 354
278
279
280
281 |  | 380.8556 | {'Cu', 'aust_temp', 'ausf_czas', 'Mo', 'aust_czas', 'Ni', 'grubosc', 'Mn'} | 17 | ['ausf_temp'] | [-0.7304660110543132] | [277.2, 462.533333333333]
282
283
284
285
286
287
288 |  | 359.1451 | {'Cu', 'aust_temp', 'ausf_czas', 'Mo', 'aust_czas', 'Ni', 'grubosc', 'Mn'} | 17 | ['ausf_temp'] | [-0.7304660110543132] | [277.2, 462.533333333333]
289
290
291
292
293
294
295 |  | 337.4346 | {'Cu', 'aust_temp', 'ausf_czas', 'Mo', 'aust_czas', 'Ni', 'grubosc', 'Mn'} | 17 | ['ausf_temp'] | [-0.7304660110543132] | [277.2, 462.533333333333]
296 | 336 | 336
297
298
299
300
301
302 |  | 315.7242 | {'Cu', 'aust_temp', 'ausf_czas', 'Mo', 'aust_czas', 'Ni', 'grubosc', 'Mn'} | 17 | ['ausf_temp'] | [-0.7304660110543132] | [277.2, 462.533333333333]
303
304
305
306
307
308
309 |  | 294.0137 | {'Cu', 'aust_temp', 'ausf_czas', 'Mo', 'aust_czas', 'Ni', 'grubosc', 'Mn'} | 17 | ['ausf_temp'] | [-0.7304660110543132] | [277.2, 462.533333333333]
310
311
312
313
314
315
316 |  | 380.9452 | {'Cu', 'aust_temp', 'ausf_czas', 'Mo', 'aust_czas', 'Ni', 'grubosc', 'Mn'} | 16 | ['ausf_temp'] | [-0.7304926055658196] | [277.2, 462.533333333333]
317 | 462.5333 | 462.5333
318
319
320
321
322
323 |  | 359.2348 | {'Cu', 'aust_temp', 'ausf_czas', 'Mo', 'aust_czas', 'Ni', 'grubosc', 'Mn'} | 16 | ['ausf_temp'] | [-0.7304926055658196] | [277.2, 462.533333333333]
324 | 369 | 369
325
326
327
328 | 332.4444 | 332.4444
329 | 333.3333 | 333.3333
330 | 330 | 330
331 | 332.4444 | 332.4444
332
333 | 341 | 341
334
335
336
337 |  | 315.8138 | {'Cu', 'aust_temp', 'ausf_czas', 'Mo', 'aust_czas', 'Ni', 'grubosc', 'Mn'} | 16 | ['ausf_temp'] | [-0.7304926055658196] | [277.2, 462.533333333333]
338 | 315.4444 | 315.4444
339
340
341 | 370 | 370
342
343
344 |  | 294.1034 | {'Cu', 'aust_temp', 'ausf_czas', 'Mo', 'aust_czas', 'Ni', 'grubosc', 'Mn'} | 16 | ['ausf_temp'] | [-0.7304926055658196] | [277.2, 462.533333333333]
345 | 308.3333 | 308.3333
346
347
348
349
350
351
352
353
354
355
356
357
358
359
360
361
362
363
364
365
366 | 418.25 | 418.25
367
368
369
370
371
372
373
374
375
376
377
378
379
380
381
382
383 |  | 305.6919 | {'Cu', 'aust_temp', 'ausf_czas', 'Mo', 'aust_czas', 'Ni', 'grubosc', 'Mn'} | 15 | ['Rm', 'ausf_temp'] | [0.9880646952936728, -0.9118424770170893] | [304.0, 431.0]
384 |  | 329.9312 | {'Cu', 'aust_temp', 'ausf_czas', 'Mo', 'aust_czas', 'Ni', 'grubosc', 'Mn'} | 17 | ['Rm', 'ausf_temp'] | [0.980230444169833, -0.9196737362229479] | [304.0, 431.0]
385 |  | 337.0686 | {'Cu', 'aust_temp', 'ausf_czas', 'Mo', 'aust_czas', 'Ni', 'grubosc', 'Mn'} | 15 | ['Rm', 'ausf_temp', 'A5'] | [0.9424525758825729, -0.9568637797545875, -0.7980627318226057] | [283.6, 451.0]
386 |  | 322.9886 | {'Cu', 'aust_temp', 'ausf_czas', 'Mo', 'aust_czas', 'Ni', 'grubosc', 'Mn'} | 15 | ['Rm', 'ausf_temp'] | [0.9880646952936728, -0.9118424770170893] | [304.0, 431.0]
387 |  | 321.1491 | {'Cu', 'aust_temp', 'ausf_czas', 'Mo', 'aust_czas', 'Ni', 'grubosc', 'Mn'} | 17 | ['Rm', 'ausf_temp'] | [0.980230444169833, -0.9196737362229479] | [304.0, 431.0]
388 |  | 316.8485 | {'Cu', 'aust_temp', 'ausf_czas', 'Mo', 'aust_czas', 'Ni', 'grubosc', 'Mn'} | 15 | ['Rm', 'ausf_temp', 'A5'] | [0.9424525758825729, -0.9568637797545875, -0.7980627318226057] | [283.6, 451.0]
389 |  | 335.6298 | {'Cu', 'aust_temp', 'ausf_czas', 'Mo', 'aust_czas', 'Ni', 'grubosc', 'Mn'} | 16 | ['Rm', 'ausf_temp'] | [0.9388173321624436, -0.8843609891779313] | [304.0, 431.0]
390 |  | 337.8555 | {'Cu', 'aust_temp', 'ausf_czas', 'Mo', 'aust_czas', 'Ni', 'grubosc', 'Mn'} | 16 | ['Rm', 'ausf_temp'] | [0.9388173321624439, -0.8843609891779315] | [304.0, 431.0]
391 |  | 341.4262 | {'Cu', 'aust_temp', 'ausf_czas', 'Mo', 'aust_czas', 'Ni', 'grubosc', 'Mn'} | 16 | ['Rm', 'ausf_temp'] | [0.9403035258983966, -0.9263311584272068] | [304.0, 431.0]
392 |  | 331.9215 | {'Cu', 'aust_temp', 'ausf_czas', 'Mo', 'aust_czas', 'Ni', 'grubosc', 'Mn'} | 16 | ['Rm', 'ausf_temp'] | [0.9388173321624436, -0.8843609891779313] | [304.0, 431.0]
393 |  | 334.1472 | {'Cu', 'aust_temp', 'ausf_czas', 'Mo', 'aust_czas', 'Ni', 'grubosc', 'Mn'} | 16 | ['Rm', 'ausf_temp'] | [0.9388173321624439, -0.8843609891779315] | [304.0, 431.0]
394 |  | 328.3786 | {'Cu', 'aust_temp', 'ausf_czas', 'Mo', 'aust_czas', 'Ni', 'grubosc', 'Mn'} | 16 | ['Rm', 'ausf_temp'] | [0.9403035258983966, -0.9263311584272068] | [304.0, 431.0]
395 |  | 338.5465 | {'Cu', 'aust_temp', 'ausf_czas', 'Mo', 'aust_czas', 'Ni', 'grubosc', 'Mn'} | 16 | ['Rm', 'ausf_temp'] | [0.7686669642329774, -0.815142381900535] | [261.9, 462.533333333333]
396 |  | 336.0167 | {'Cu', 'aust_temp', 'ausf_czas', 'Mo', 'aust_czas', 'Ni', 'grubosc', 'Mn'} | 17 | ['Rm', 'ausf_temp'] | [0.7648586483893551, -0.8083359230133718] | [261.9, 462.533333333333]
397 |  | 339.6981 | {'Cu', 'aust_temp', 'ausf_czas', 'Mo', 'aust_czas', 'Ni', 'grubosc', 'Mn'} | 16 | ['Rm', 'ausf_temp'] | [0.7439342075767251, -0.802041362900755] | [261.9, 462.533333333333]
398 |  | 317.4922 | {'Cu', 'aust_temp', 'ausf_czas', 'Mo', 'aust_czas', 'Ni', 'grubosc', 'Mn'} | 16 | ['Rm', 'ausf_temp'] | [0.7686669642329774, -0.815142381900535] | [261.9, 462.533333333333]
399 |  | 317.517 | {'Cu', 'aust_temp', 'ausf_czas', 'Mo', 'aust_czas', 'Ni', 'grubosc', 'Mn'} | 17 | ['Rm', 'ausf_temp'] | [0.7648586483893551, -0.8083359230133718] | [261.9, 462.533333333333]
400 |  | 322.0553 | {'Cu', 'aust_temp', 'ausf_czas', 'Mo', 'aust_czas', 'Ni', 'grubosc', 'Mn'} | 16 | ['Rm', 'ausf_temp'] | [0.7439342075767251, -0.802041362900755] | [261.9, 462.533333333333]
401 |  | 291.1903 | {'Cu', 'aust_temp', 'ausf_czas', 'Mo', 'aust_czas', 'Ni', 'grubosc', 'Mn'} | 19 | ['Rm', 'ausf_temp'] | [0.9542771667497559, -0.9191055200579621] | [261.9, 451.0]
402 |  | 305.9986 | {'Cu', 'aust_temp', 'ausf_czas', 'Mo', 'aust_czas', 'Ni', 'grubosc', 'Mn'} | 15 | ['Rm', 'ausf_temp'] | [0.9656475495784047, -0.8966076109149692] | [261.9, 451.0]
403 |  | 297.2942 | {'Cu', 'aust_temp', 'ausf_czas', 'Mo', 'aust_czas', 'Ni', 'grubosc', 'Mn'} | 16 | ['Rm', 'ausf_temp'] | [0.9673034725892611, -0.8835195878435137] | [261.9, 451.0]
404 |  | 272.5175 | {'Cu', 'aust_temp', 'ausf_czas', 'Mo', 'aust_czas', 'Ni', 'grubosc', 'Mn'} | 19 | ['Rm', 'ausf_temp'] | [0.9542771667497559, -0.9191055200579621] | [261.9, 451.0]
405 |  | 304.8769 | {'Cu', 'aust_temp', 'ausf_czas', 'Mo', 'aust_czas', 'Ni', 'grubosc', 'Mn'} | 15 | ['Rm', 'ausf_temp'] | [0.9656475495784047, -0.8966076109149692] | [261.9, 451.0]
406 |  | 295.8701 | {'Cu', 'aust_temp', 'ausf_czas', 'Mo', 'aust_czas', 'Ni', 'grubosc', 'Mn'} | 16 | ['Rm', 'ausf_temp'] | [0.9673034725892611, -0.8835195878435137] | [261.9, 451.0]
407 | 271 | 271
408 | 353 | 353
409 | 409 | 409
410 | 264 | 264
411 | 336 | 336
412 | 400 | 400
413 |  | 454.2147 | {'Cu', 'aust_temp', 'ausf_czas', 'Mo', 'aust_czas', 'Ni', 'grubosc', 'Mn'} | 18 | ['Rm', 'Rp02'] | [0.9381463779913889, 0.9066131525234793] | [193.2, 433.538461538462]
414 |  | 449.2748 | {'Cu', 'aust_temp', 'ausf_czas', 'Mo', 'aust_czas', 'Ni', 'grubosc', 'Mn'} | 18 | ['Rm', 'Rp02'] | [0.9381463779913889, 0.9066131525234793] | [193.2, 433.538461538462]
415 |  | 430.2797 | {'Cu', 'aust_temp', 'ausf_czas', 'Mo', 'aust_czas', 'Ni', 'grubosc', 'Mn'} | 18 | ['Rm', 'Rp02'] | [0.9381463779913889, 0.9066131525234793] | [193.2, 433.538461538462]
416 |  | 382.3158 | {'Cu', 'aust_temp', 'ausf_czas', 'Mo', 'aust_czas', 'Ni', 'grubosc', 'Mn'} | 18 | ['Rm', 'Rp02'] | [0.9381463779913889, 0.9066131525234793] | [193.2, 433.538461538462]
417 |  | 363.835 | {'Cu', 'aust_temp', 'ausf_czas', 'Mo', 'aust_czas', 'Ni', 'grubosc', 'Mn'} | 18 | ['Rm', 'Rp02'] | [0.9381463779913889, 0.9066131525234793] | [193.2, 433.538461538462]
418 |  | 333.4352 | {'Cu', 'aust_temp', 'ausf_czas', 'Mo', 'aust_czas', 'Ni', 'grubosc', 'Mn'} | 18 | ['Rm', 'Rp02'] | [0.9381463779913889, 0.9066131525234793] | [193.2, 433.538461538462]
419 |  | 310.5303 | {'Cu', 'aust_temp', 'ausf_czas', 'Mo', 'aust_czas', 'Ni', 'grubosc', 'Mn'} | 18 | ['Rm', 'Rp02'] | [0.9381463779913889, 0.9066131525234793] | [193.2, 433.538461538462]
420 |  | 292.315 | {'Cu', 'aust_temp', 'ausf_czas', 'Mo', 'aust_czas', 'Ni', 'grubosc', 'Mn'} | 18 | ['Rm', 'Rp02'] | [0.9381463779913889, 0.9066131525234793] | [193.2, 433.538461538462]
421 | 441.1 | 441.1
422 | 382.8 | 382.8
423 | 286.8 | 286.8
424
425
426
427 |  | 342.7153 | {'Cu', 'aust_temp', 'ausf_czas', 'Mo', 'aust_czas', 'Ni', 'grubosc', 'Mn'} | 19 | ['Rm', 'ausf_temp', 'K'] | [0.9344318203024409, -0.8916416877753676, -0.7673729045083914] | [280.75, 451.928571428571]
428 |  | 341.9664 | {'Cu', 'aust_temp', 'ausf_czas', 'Mo', 'aust_czas', 'Ni', 'grubosc', 'Mn'} | 17 | ['Rm', 'ausf_temp', 'K'] | [0.9222202417567771, -0.9008154379611129, -0.7607056294338468] | [280.75, 451.928571428571]
429 |  | 343.762 | {'Cu', 'aust_temp', 'ausf_czas', 'Mo', 'aust_czas', 'Ni', 'grubosc', 'Mn'} | 18 | ['Rm', 'ausf_temp', 'K'] | [0.9104761984969597, -0.901610452175597, -0.7123131565584909] | [280.75, 451.928571428571]
430 |  | 355.4826 | {'Cu', 'aust_temp', 'ausf_czas', 'Mo', 'aust_czas', 'Ni', 'grubosc', 'Mn'} | 19 | ['Rm', 'ausf_temp', 'K'] | [0.9097632974733367, -0.8934890088021283, -0.7027445656606132] | [280.75, 451.928571428571]
431 |  | 361.4518 | {'Cu', 'aust_temp', 'ausf_czas', 'Mo', 'aust_czas', 'Ni', 'grubosc', 'Mn'} | 15 | ['Rm', 'ausf_temp'] | [0.8983270337346217, -0.8502137713547129] | [305.0, 451.928571428571]
432
433 |  | 341.9115 | {'Cu', 'aust_temp', 'ausf_czas', 'Mo', 'aust_czas', 'Ni', 'grubosc', 'Mn'} | 15 | ['Rm'] | [0.7055104341786026] | [277.2, 408.6]
434 |  | 337.958 | {'Cu', 'aust_temp', 'ausf_czas', 'Mo', 'aust_czas', 'Ni', 'grubosc', 'Mn'} | 18 | ['Rm', 'ausf_temp'] | [0.7376750321716689, -0.7652112132250182] | [277.2, 462.533333333333]
435 |  | 339.8598 | {'Cu', 'aust_temp', 'ausf_czas', 'Mo', 'aust_czas', 'Ni', 'grubosc', 'Mn'} | 16 | ['Rm', 'ausf_temp'] | [0.7307404981858263, -0.7670352894533308] | [277.2, 462.533333333333]
436
437 | 398.2 | 398.2
438 | 375 | 375
439 | 366 | 366
440 | 337.6 | 337.6
441 | 330.6 | 330.6
442 | 276.2 | 276.2
443 | 279.7 | 279.7
444 | 261.9 | 261.9
445 | 260.5 | 260.5
446 | 238.6 | 238.6
447 | 229.2 | 229.2
448 | 336 | 336
449 | 390 | 390
450 | 442 | 442
451 | 266 | 266
452 | 266 | 266
453 | 285 | 285
454 | 272 | 272
455 | 293.125 | 293.125
456 |  | 414.703 | {'Cu', 'aust_temp', 'ausf_czas', 'Mo', 'aust_czas', 'Ni', 'grubosc', 'Mn'} | 17 | ['Rm', 'Rp02'] | [0.9407455844032715, 0.9645449359079101] | [169.2, 396.0]
457 |  | 436.2153 | {'Cu', 'aust_temp', 'ausf_czas', 'Mo', 'aust_czas', 'Ni', 'grubosc', 'Mn'} | 17 | ['Rm', 'Rp02'] | [0.9407455844032715, 0.9645449359079101] | [169.2, 396.0]
458 |  | 374.2727 | {'Cu', 'aust_temp', 'ausf_czas', 'Mo', 'aust_czas', 'Ni', 'grubosc', 'Mn'} | 17 | ['Rm', 'Rp02'] | [0.9407455844032715, 0.9645449359079101] | [169.2, 396.0]
459 |  | 369.2428 | {'Cu', 'aust_temp', 'ausf_czas', 'Mo', 'aust_czas', 'Ni', 'grubosc', 'Mn'} | 17 | ['Rm', 'Rp02'] | [0.9407455844032715, 0.9645449359079101] | [169.2, 396.0]
460 |  | 344.5053 | {'Cu', 'aust_temp', 'ausf_czas', 'Mo', 'aust_czas', 'Ni', 'grubosc', 'Mn'} | 17 | ['Rm', 'Rp02'] | [0.9407455844032715, 0.9645449359079101] | [169.2, 396.0]
461 |  | 300.7429 | {'Cu', 'aust_temp', 'ausf_czas', 'Mo', 'aust_czas', 'Ni', 'grubosc', 'Mn'} | 17 | ['Rm', 'Rp02'] | [0.9407455844032715, 0.9645449359079101] | [169.2, 396.0]
462 |  | 254.5908 | {'Cu', 'aust_temp', 'ausf_czas', 'Mo', 'aust_czas', 'Ni', 'grubosc', 'Mn'} | 17 | ['Rm', 'Rp02'] | [0.9407455844032715, 0.9645449359079101] | [169.2, 396.0]
463 |  | 225.3894 | {'Cu', 'aust_temp', 'ausf_czas', 'Mo', 'aust_czas', 'Ni', 'grubosc', 'Mn'} | 17 | ['Rm', 'Rp02'] | [0.9407455844032715, 0.9645449359079101] | [169.2, 396.0]
464 |  | 219.9895 | {'Cu', 'aust_temp', 'ausf_czas', 'Mo', 'aust_czas', 'Ni', 'grubosc', 'Mn'} | 17 | ['Rm', 'Rp02'] | [0.9407455844032715, 0.9645449359079101] | [169.2, 396.0]
465 | 204.4444 | 204.4444
466 | 259.7143 | 259.7143
467 | 307.4444 | 307.4444
468 | 252.1667 | 252.1667
469 | 282 | 282
470 | 301 | 301
471 | 375 | 375
472 |  | 338.1526 | {'Cu', 'aust_temp', 'ausf_czas', 'Mo', 'aust_czas', 'Ni', 'grubosc', 'Mn'} | 19 | ['Rm', 'Rp02'] | [0.9076196734696008, 0.9031287509555126] | [205.2, 421.0]
473 | 421 | 421
474 | 353 | 353
475 | 366 | 366
476 | 330.6 | 330.6
477 | 279.7 | 279.7
478 | 260.5 | 260.5
479 | 238.6 | 238.6
480 | 327 | 327
481 | 302.1111 | 302.1111
482 | 286 | 286
483 | 368 | 368
484 | 357.5 | 357.5
485 | 347 | 347
486 | 326 | 326
487 | 297.6667 | 297.6667
488 | 498 | 498
489 | 456 | 456
490 | 420 | 420
491 | 356 | 356
492 | 314 | 314
493 | 415 | 415
494 | 331 | 331
495 | 190 | 190
496 | 266.8 | 266.8
497 | 240 | 240
498 | 176 | 176
499 | 255 | 255
500 | 228 | 228
501 | 169 | 169
502 | 228 | 228
503 | 216 | 216
504 | 135 | 135
505 | 190 | 190
506 | 169 | 169
507 | 255 | 255
508 | 418.8 | 418.8
509 | 382.5 | 382.5
510 | 216 | 216
511 | 345.8 | 345.8
512 |  | 274.0108 | {'Cu', 'aust_temp', 'ausf_czas', 'Mo', 'aust_czas', 'Ni', 'grubosc', 'Mn'} | 18 | ['Rm', 'Rp02'] | [0.7863024906259957, 0.788616516435367] | [169.0, 418.8]
513 | 190 | 190
514 | 313.6667 | 313.6667
515 | 281.2 | 281.2
516 | 176 | 176
517 | 255 | 255
518 | 216 | 216
519 | 329.7 | 329.7
520 | 355.7 | 355.7
521 | 319 | 319
522 | 327.9 | 327.9
523 | 324.3 | 324.3
524 | 413.5 | 413.5
525 | 395.9091 | 395.9091
526 | 402.4545 | 402.4545
527 | 394.5455 | 394.5455
528 | 326 | 326
529 | 269 | 269
530 | 262 | 262
531 | 281.625 | 281.625
532 | 484.15625 | 484.15625
533 | 465.4667 | 465.4667
534 | 462.5333 | 462.5333
535 | 464 | 464
536 | 461.0667 | 461.0667
537 | 442 | 442
538 | 439.2308 | 439.2308
539 | 440.2692 | 440.2692
540 | 425.125 | 425.125
541 | 404.5 | 404.5
542 | 402.0455 | 402.0455
543 | 403.5 | 403.5
544 | 476.6 | 476.6
545 | 462.1667 | 462.1667
546 | 461.4333 | 461.4333
547 | 462.9 | 462.9
548 | 449.6071 | 449.6071
549 | 436.2308 | 436.2308
550 | 435.0769 | 435.0769
551 | 437.5 | 437.5
552 | 412.5 | 412.5
553 | 397.5455 | 397.5455
554 | 396.3182 | 396.3182
555 | 397.9545 | 397.9545
556 | 469.4 | 469.4
557 | 453.7857 | 453.7857
558 | 452.3929 | 452.3929
559 | 456.5714 | 456.5714
560 | 441.6538 | 441.6538
561 | 428.1538 | 428.1538
562 | 425.5833 | 425.5833
563 | 429.6923 | 429.6923
564 | 400.8182 | 400.8182
565 | 385.4545 | 385.4545
566 | 384.15 | 384.15
567 | 386.8182 | 386.8182
568 | 451 | 451
569 | 442 | 442
570 | 440.6154 | 440.6154
571 | 444.4231 | 444.4231
572 | 424.6667 | 424.6667
573 | 412 | 412
574 | 409.5 | 409.5
575 | 413.5 | 413.5
576 | 383.7 | 383.7
577 | 371.5 | 371.5
578 | 368 | 368
579 | 371.5 | 371.5
580 | 471 | 471
581 | 455.6429 | 455.6429
582 | 452.3929 | 452.3929
583 | 453.7857 | 453.7857
584 | 445.4615 | 445.4615
585 | 426.0417 | 426.0417
586 | 422.8333 | 422.8333
587 | 424.6667 | 424.6667
588 | 404.5 | 404.5
589 | 388.1818 | 388.1818
590 | 385.05 | 385.05
591 | 387.2727 | 387.2727
592 | 459.6 | 459.6
593 | 441.6538 | 441.6538
594 | 439.2308 | 439.2308
595 | 440.6154 | 440.6154
596 | 432 | 432
597 | 409.5 | 409.5
598 | 406 | 406
599 | 408.5 | 408.5
600 | 392.7273 | 392.7273
601 | 375.5 | 375.5
602 | 371.5 | 371.5
603 | 375.5 | 375.5
604 | 441.6538 | 441.6538
605 | 428.1538 | 428.1538
606 | 424.6667 | 424.6667
607 | 427.7692 | 427.7692
608 | 412 | 412
609 | 395.9091 | 395.9091
610 | 391.8182 | 391.8182
611 | 394.0909 | 394.0909
612 | 372.5 | 372.5
613 | 357.05 | 357.05
614 | 353.45 | 353.45
615 | 356.6 | 356.6
616 | 418.25 | 418.25
617 | 403.6818 | 403.6818
618 | 399.5909 | 399.5909
619 | 403.2727 | 403.2727
620 | 385.9091 | 385.9091
621 | 462.1667 | 462.1667
622 | 459.9667 | 459.9667
623 | 373.5 | 373.5
624 | 345 | 345
625 | 332.8889 | 332.8889
626 | 330 | 330
627 | 332 | 332
628 | 361.1 | 361.1
629 | 303.2222 | 303.2222
630 | 329 | 329
631 | 357.5 | 357.5
632 | 395.9091 | 395.9091
633 | 409 | 409
634 | 402.4545 | 402.4545
635 | 403.2727 | 403.2727
636 | 400.8182 | 400.8182
637 | 386.3636 | 386.3636
638 | 408 | 408
639 | 410 | 410
640 | 413 | 413
641 | 332.4444 | 332.4444
642 |  | 323.6475 | {'aust_temp', 'ausf_czas', 'Mo', 'aust_czas', 'Ni', 'grubosc', 'Mn'} | 16 | ['Cu'] | [0.7024606274637034] | [266.0, 442.0]
643 | 326 | 326
644 | 333.3333 | 333.3333
645 | 332.4444 | 332.4444
646 | 336.8889 | 336.8889
647 | 334.2222 | 334.2222
648 | 344 | 344
649 | 336.8889 | 336.8889
650 | 385.4545 | 385.4545
651 | 382.8 | 382.8
652 | 384.6 | 384.6
653 | 386.3636 | 386.3636
654 | 384.6 | 384.6
655 | 389.0909 | 389.0909
656 | 395.9091 | 395.9091
657 | 384.6 | 384.6
658 | 313.6667 | 313.6667
659 | 307.4444 | 307.4444
660 | 301 | 301
661 | 311.8889 | 311.8889
662 | 309.2222 | 309.2222
663 | 312.7778 | 312.7778
664 | 317.2222 | 317.2222
665 | 311.8889 | 311.8889
666 |  | 290.8332 | {'Cu', 'aust_temp', 'ausf_czas', 'Mo', 'aust_czas', 'Ni', 'grubosc', 'Mn'} | 16 | ['Rm', 'ausf_temp'] | [0.762024700548041, -0.9265615588308186] | [286.0, 492.6875]
667 |  | 307.8869 | {'Cu', 'aust_temp', 'ausf_czas', 'Mo', 'aust_czas', 'Ni', 'grubosc', 'Mn'} | 16 | ['Rm', 'ausf_temp'] | [0.886295396304587, -0.9623676189026058] | [250.5, 432.0]
668 |  | 305.6462 | {'Cu', 'aust_temp', 'ausf_czas', 'Mo', 'aust_czas', 'Ni', 'grubosc', 'Mn'} | 15 | ['Rm', 'ausf_temp'] | [0.9032825836279783, -0.9521961237611839] | [254.666666666667, 443.384615384615]
669 |  | 426.8312 | {'Cu', 'aust_temp', 'ausf_czas', 'Mo', 'aust_czas', 'Ni', 'grubosc', 'Mn'} | 15 | ['Rm', 'ausf_temp'] | [0.8982752620047377, -0.947955785491605] | [250.5, 492.6875]
670 | 340 | 340
671 | 310 | 310
672 | 272 | 272
673 | 294.5 | 294.5
674 | 274.5 | 274.5
675 | 257 | 257
676 | 334.5 | 334.5
677 | 302.5 | 302.5
678 | 267.5 | 267.5
679 | 330 | 330
680 | 292.5 | 292.5
681 | 262.5 | 262.5
682 |  | 312.8744 | {'Cu', 'aust_temp', 'ausf_czas', 'Mo', 'aust_czas', 'Ni', 'grubosc', 'Mn'} | 18 | ['ausf_temp'] | [-0.810396060675872] | [237.666666666667, 344.0]
683 |  | 296.6608 | {'Cu', 'aust_temp', 'ausf_czas', 'Mo', 'aust_czas', 'Ni', 'grubosc', 'Mn'} | 18 | ['ausf_temp'] | [-0.810396060675872] | [237.666666666667, 344.0]
684 |  | 277.2045 | {'Cu', 'aust_temp', 'ausf_czas', 'Mo', 'aust_czas', 'Ni', 'grubosc', 'Mn'} | 18 | ['ausf_temp'] | [-0.810396060675872] | [237.666666666667, 344.0]
685 |  | 257.7481 | {'Cu', 'aust_temp', 'ausf_czas', 'Mo', 'aust_czas', 'Ni', 'grubosc', 'Mn'} | 18 | ['ausf_temp'] | [-0.810396060675872] | [237.666666666667, 344.0]
686 |  | 371.5297 | {'Cu', 'aust_temp', 'ausf_czas', 'Mo', 'aust_czas', 'Ni', 'grubosc', 'Mn'} | 18 | ['Rm', 'ausf_temp'] | [0.9108353479638878, -0.9539961008911472] | [250.5, 492.6875]
687 |  | 313.241 | {'Cu', 'aust_temp', 'ausf_czas', 'Mo', 'aust_czas', 'Ni', 'grubosc', 'Mn'} | 18 | ['Rm', 'ausf_temp'] | [0.9108353479638878, -0.9539961008911472] | [250.5, 492.6875]
688 |  | 254.9523 | {'Cu', 'aust_temp', 'ausf_czas', 'Mo', 'aust_czas', 'Ni', 'grubosc', 'Mn'} | 18 | ['Rm', 'ausf_temp'] | [0.9108353479638878, -0.9539961008911472] | [250.5, 492.6875]

## imputed_Rp02_1
| Rp02 | Rp02_imp | Features to find neighs | Amount of neighs | Correlated features | Correlation coefficients | Min_max
0 | 1072 | 1072
1 | 936 | 936
2 | 804 | 804
3 | 652 | 652
4 |  | 813.1538 | {'Cu', 'aust_temp', 'ausf_czas', 'Mo', 'aust_czas', 'Ni', 'grubosc', 'Mn'} | 16 | ['Rm', 'HB', 'ausf_temp'] | [0.920348105010252, 0.9111711835492154, -0.8642027976471228] | [575.0, 1418.0]
5 |  | 704.8407 | {'Cu', 'aust_temp', 'ausf_czas', 'Mo', 'aust_czas', 'Ni', 'grubosc', 'Mn'} | 16 | ['Rm', 'HB', 'ausf_temp'] | [0.920348105010252, 0.9111711835492158, -0.8642027976471228] | [575.0, 1418.0]
6 |  | 940.6232 | {'Cu', 'aust_temp', 'ausf_czas', 'Mo', 'aust_czas', 'Ni', 'grubosc', 'Mn'} | 15 | ['Rm', 'HB', 'ausf_temp'] | [0.8930308522600373, 0.8835788889710328, -0.8783156386457297] | [575.0, 1390.0]
7 |  | 765.935 | {'Cu', 'aust_temp', 'ausf_czas', 'Mo', 'aust_czas', 'Ni', 'grubosc', 'Mn'} | 17 | ['Rm', 'HB', 'ausf_temp'] | [0.9195283735787312, 0.8936814075834263, -0.8924473475623512] | [575.0, 1418.0]
8 |  | 1035.705 | {'Cu', 'aust_temp', 'ausf_czas', 'Mo', 'aust_czas', 'Ni', 'grubosc', 'Mn'} | 15 | ['Rm', 'HB', 'ausf_temp'] | [0.8930308522600374, 0.8835788889710326, -0.8783156386457298] | [575.0, 1390.0]
9 |  | 1067.512 | {'Cu', 'aust_temp', 'ausf_czas', 'Mo', 'aust_czas', 'Ni', 'grubosc', 'Mn'} | 15 | ['Rm', 'HB', 'ausf_temp'] | [0.8930308522600374, 0.8835788889710328, -0.8783156386457298] | [575.0, 1390.0]
10 |  | 1157.564 | {'Cu', 'aust_temp', 'ausf_czas', 'Mo', 'aust_czas', 'Ni', 'grubosc', 'Mn'} | 16 | ['Rm', 'HB', 'ausf_temp'] | [0.9222663008622307, 0.9220244564188009, -0.9217079473758014] | [575.0, 1390.0]
11 |  | 1184.344 | {'Cu', 'aust_temp', 'ausf_czas', 'Mo', 'aust_czas', 'Ni', 'grubosc', 'Mn'} | 15 | ['Rm', 'HB', 'ausf_temp'] | [0.9079749881154981, 0.9282333216247975, -0.9069770455518306] | [575.0, 1390.0]
12 | 1030 | 1030
13 | 1146 | 1146
14 | 711 | 711
15 | 717 | 717
16 | 1111 | 1111
17 | 772 | 772
18 | 1072 | 1072
19 | 936 | 936
20 | 804 | 804
21 | 652 | 652
22 | 1343 | 1343
23 | 835 | 835
24 | 1017 | 1017
25 | 779 | 779
26 | 968 | 968
27 | 783 | 783
28 | 681 | 681
29 | 597 | 597
30 | 795 | 795
31 | 957 | 957
32 | 927 | 927
33 | 906 | 906
34 | 693 | 693
35 | 806 | 806
36 | 759 | 759
37 | 788 | 788
38 | 539 | 539
39 | 691 | 691
40 | 673 | 673
41 | 687 | 687
42 | 834 | 834
43 | 995 | 995
44 | 967 | 967
45 | 978 | 978
46 | 685 | 685
47 | 825 | 825
48 | 858 | 858
49 | 851 | 851
50 | 591 | 591
51 | 735 | 735
52 | 733 | 733
53 | 716 | 716
54 | 815 | 815
55 | 985 | 985
56 | 945 | 945
57 | 942 | 942
58 | 667 | 667
59 | 822 | 822
60 | 828 | 828
61 | 805 | 805
62 | 565 | 565
63 | 711 | 711
64 | 698 | 698
65 | 702 | 702
66 |  | 984.3387 | {'Cu', 'aust_temp', 'ausf_czas', 'Mo', 'aust_czas', 'Ni', 'grubosc', 'Mn'} | 15 | ['Rm', 'ausf_temp'] | [0.9418203901345961, -0.868284266015188] | [565.0, 1418.0]
67 |  | 998.499 | {'Cu', 'aust_temp', 'ausf_czas', 'Mo', 'aust_czas', 'Ni', 'grubosc', 'Mn'} | 16 | ['Rm', 'ausf_temp'] | [0.9410048373621889, -0.8708501648346897] | [565.0, 1418.0]
68 |  | 1021.736 | {'Cu', 'aust_temp', 'ausf_czas', 'Mo', 'aust_czas', 'Ni', 'grubosc', 'Mn'} | 17 | ['Rm', 'ausf_temp'] | [0.9178258394320383, -0.8741240962354612] | [565.0, 1418.0]
69 |  | 1031.671 | {'Cu', 'aust_temp', 'ausf_czas', 'Mo', 'aust_czas', 'Ni', 'grubosc', 'Mn'} | 15 | ['Rm', 'ausf_temp'] | [0.9220367612418421, -0.8696288290233131] | [565.0, 1418.0]
70 |  | 1029.641 | {'Cu', 'aust_temp', 'ausf_czas', 'Mo', 'aust_czas', 'Ni', 'grubosc', 'Mn'} | 18 | ['Rm', 'ausf_temp'] | [0.9195482934945788, -0.8746001567153632] | [565.0, 1418.0]
71 |  | 1028.715 | {'Cu', 'aust_temp', 'ausf_czas', 'Mo', 'aust_czas', 'Ni', 'grubosc', 'Mn'} | 16 | ['Rm', 'ausf_temp'] | [0.9443571013769332, -0.8673221876507305] | [565.0, 1418.0]
72 |  | 1026.187 | {'Cu', 'aust_temp', 'ausf_czas', 'Mo', 'aust_czas', 'Ni', 'grubosc', 'Mn'} | 16 | ['Rm', 'ausf_temp'] | [0.9012270463410073, -0.8362518144753939] | [652.0, 1418.0]
73 |  | 488.99 | {'Cu', 'aust_temp', 'ausf_czas', 'Mo', 'aust_czas', 'Ni', 'grubosc', 'Mn'} | 16 | ['Rm', 'ausf_temp'] | [0.9410048373621889, -0.8708501648346897] | [565.0, 1418.0]
74 |  | 530.3385 | {'Cu', 'aust_temp', 'ausf_czas', 'Mo', 'aust_czas', 'Ni', 'grubosc', 'Mn'} | 15 | ['Rm', 'ausf_temp'] | [0.9220367612418421, -0.8696288290233131] | [565.0, 1418.0]
75 |  | 481.2904 | {'Cu', 'aust_temp', 'ausf_czas', 'Mo', 'aust_czas', 'Ni', 'grubosc', 'Mn'} | 18 | ['Rm', 'ausf_temp'] | [0.9195482934945788, -0.8746001567153632] | [565.0, 1418.0]
76 |  | 478.7415 | {'Cu', 'aust_temp', 'ausf_czas', 'Mo', 'aust_czas', 'Ni', 'grubosc', 'Mn'} | 16 | ['Rm', 'ausf_temp'] | [0.9443571013769332, -0.8673221876507305] | [565.0, 1418.0]
77 |  | 828.9921 | {'Cu', 'aust_temp', 'ausf_czas', 'Mo', 'aust_czas', 'Ni', 'grubosc', 'Mn'} | 16 | ['Rm', 'ausf_temp'] | [0.9012270463410073, -0.8362518144753939] | [652.0, 1418.0]
78 | 774 | 774
79 | 977 | 977
80 | 1036 | 1036
81 | 1092.2 | 1092.2
82 | 871.6 | 871.6
83 | 854.4 | 854.4
84 | 781 | 781
85 | 774 | 774
86 | 817 | 817
87 | 828 | 828
88 | 861 | 861
89 | 843 | 843
90 | 834 | 834
91 | 858 | 858
92 | 821 | 821
93 | 784 | 784
94 | 828 | 828
95 | 830 | 830
96 | 833 | 833
97 | 828 | 828
98 | 867 | 867
99 | 888 | 888
100 | 831 | 831
101 | 813 | 813
102 | 808 | 808
103 | 810 | 810
104 | 784 | 784
105 | 782 | 782
106 | 790 | 790
107 | 832 | 832
108 | 712 | 712
109 | 830 | 830
110 | 952 | 952
111 | 683 | 683
112 | 888 | 888
113 | 1229 | 1229
114 | 1317 | 1317
115 | 722 | 722
116 | 800 | 800
117 | 851 | 851
118 | 620 | 620
119 | 660 | 660
120 |  | 1265.032 | {'Cu', 'aust_temp', 'ausf_czas', 'Mo', 'aust_czas', 'Ni', 'grubosc', 'Mn'} | 17 | ['Rm'] | [0.9503698073995331] | [539.0, 1140.0]
121 |  | 898.0658 | {'Cu', 'aust_temp', 'ausf_czas', 'Mo', 'aust_czas', 'Ni', 'grubosc', 'Mn'} | 17 | ['Rm'] | [0.9503698073995331] | [539.0, 1140.0]
122 | 1215 | 1215
123 | 721 | 721
124 | 686 | 686
125 | 652 | 652
126 | 1180 | 1180
127 | 1176 | 1176
128 | 1159 | 1159
129 | 1182 | 1182
130 | 1205 | 1205
131 | 824 | 824
132 | 931 | 931
133 | 901 | 901
134 | 892 | 892
135 | 822 | 822
136 | 642 | 642
137 | 708 | 708
138 | 677 | 677
139 | 723 | 723
140 | 695 | 695
141 |  | 859.2644 | {'Cu', 'aust_temp', 'ausf_czas', 'Mo', 'aust_czas', 'Ni', 'grubosc', 'Mn'} | 16 | ['ausf_temp'] | [-0.7442356991260822] | [712.0, 1178.0]
142 | 805 | 805
143 | 823 | 823
144 | 818 | 818
145 | 833 | 833
146 | 832 | 832
147 | 840 | 840
148 | 1010 | 1010
149 | 1023 | 1023
150 | 1041 | 1041
151 | 1188 | 1188
152 | 1240 | 1240
153 | 1272 | 1272
154 | 1235 | 1235
155 | 1250 | 1250
156 | 1268 | 1268
157 | 890 | 890
158 | 905 | 905
159 | 913 | 913
160 | 1249 | 1249
161 | 1313 | 1313
162 | 1339 | 1339
163 | 901 | 901
164 | 921 | 921
165 | 924 | 924
166 | 1108 | 1108
167 | 1181 | 1181
168 | 1195 | 1195
169 | 778 | 778
170 | 813 | 813
171 | 821 | 821
172 |  | 863.41 | {'Cu', 'aust_temp', 'ausf_czas', 'Mo', 'aust_czas', 'Ni', 'grubosc', 'Mn'} | 15 | ['Rm', 'HB'] | [0.9723564713644696, 0.7450899497097208] | [539.0, 1146.0]
173 |  | 933.3103 | {'Cu', 'aust_temp', 'ausf_czas', 'Mo', 'aust_czas', 'Ni', 'grubosc', 'Mn'} | 16 | ['Rm', 'HB'] | [0.9718744947825374, 0.7444635946979984] | [539.0, 1146.0]
174 |  | 844.8116 | {'Cu', 'aust_temp', 'ausf_czas', 'Mo', 'aust_czas', 'Ni', 'grubosc', 'Mn'} | 16 | ['Rm', 'HB'] | [0.9840353878966432, 0.7344678990200235] | [539.0, 1146.0]
175 |  | 823.5453 | {'Cu', 'aust_temp', 'ausf_czas', 'Mo', 'aust_czas', 'Ni', 'grubosc', 'Mn'} | 15 | ['Rm'] | [0.9706058670284486] | [673.0, 1146.0]
176 |  | 681.7187 | {'Cu', 'aust_temp', 'ausf_czas', 'Mo', 'aust_czas', 'Ni', 'grubosc', 'Mn'} | 15 | ['Rm', 'HB'] | [0.9723564713644696, 0.7450899497097208] | [539.0, 1146.0]
177 |  | 786.7517 | {'Cu', 'aust_temp', 'ausf_czas', 'Mo', 'aust_czas', 'Ni', 'grubosc', 'Mn'} | 16 | ['Rm', 'HB'] | [0.9718744947825374, 0.7444635946979984] | [539.0, 1146.0]
178 |  | 799.7027 | {'Cu', 'aust_temp', 'ausf_czas', 'Mo', 'aust_czas', 'Ni', 'grubosc', 'Mn'} | 16 | ['Rm', 'HB'] | [0.9840353878966432, 0.7344678990200235] | [539.0, 1146.0]
179 |  | 801.1429 | {'Cu', 'aust_temp', 'ausf_czas', 'Mo', 'aust_czas', 'Ni', 'grubosc', 'Mn'} | 15 | ['Rm'] | [0.9706058670284486] | [673.0, 1146.0]
180 | 1418 | 1418
181 | 1283 | 1283
182 | 1178 | 1178
183 | 1025 | 1025
184 | 780 | 780
185 | 635 | 635
186 | 1395 | 1395
187 | 759 | 759
188 | 821 | 821
189 | 1156 | 1156
190 | 1240 | 1240
191 | 1353 | 1353
192 | 1375 | 1375
193 | 847 | 847
194 | 883 | 883
195 | 922 | 922
196 | 897 | 897
197 | 1390 | 1390
198 | 1199 | 1199
199 | 898 | 898
200 | 819 | 819
201 | 779 | 779
202 | 1276 | 1276
203 | 881 | 881
204 | 701 | 701
205 | 1137 | 1137
206 | 1103 | 1103
207 | 970 | 970
208 | 595 | 595
209 | 1250 | 1250
210 | 990 | 990
211 | 750 | 750
212 | 650 | 650
213 | 816 | 816
214 | 784 | 784
215 | 778 | 778
216 | 810 | 810
217 | 565 | 565
218 | 553 | 553
219 | 732 | 732
220 | 693 | 693
221 | 1123 | 1123
222 | 873 | 873
223 | 645 | 645
224 | 1385 | 1385
225 | 1100 | 1100
226 | 510 | 510
227 | 1099 | 1099
228 | 537 | 537
229 | 458 | 458
230 |  | 573.2812 | {'Cu', 'aust_temp', 'ausf_czas', 'Mo', 'aust_czas', 'Ni', 'grubosc', 'Mn'} | 17 | ['Rm', 'HB', 'ausf_temp'] | [0.9958123865012299, 0.827861819951367, -0.8758933336277047] | [379.0, 884.0]
231 |  | 603.916 | {'Cu', 'aust_temp', 'ausf_czas', 'Mo', 'aust_czas', 'Ni', 'grubosc', 'Mn'} | 15 | ['Rm', 'HB', 'ausf_temp'] | [0.9965419758293338, 0.7684499322133632, -0.8246726444520669] | [379.0, 884.0]
232 |  | 572.7137 | {'Cu', 'aust_temp', 'ausf_czas', 'Mo', 'aust_czas', 'Ni', 'grubosc', 'Mn'} | 15 | ['Rm', 'HB', 'ausf_temp'] | [0.9954312642079057, 0.7906958238635423, -0.8726375415880607] | [379.0, 851.0]
233 |  | 576.5452 | {'Cu', 'aust_temp', 'ausf_czas', 'Mo', 'aust_czas', 'Ni', 'grubosc', 'Mn'} | 16 | ['Rm', 'HB', 'ausf_temp'] | [0.994672089351372, 0.7910144348830882, -0.8429755725800255] | [379.0, 851.0]
234 |  | 588.3263 | {'Cu', 'aust_temp', 'ausf_czas', 'Mo', 'aust_czas', 'Ni', 'grubosc', 'Mn'} | 17 | ['Rm', 'HB', 'ausf_temp'] | [0.9958123865012299, 0.827861819951367, -0.8758933336277047] | [379.0, 884.0]
235 |  | 683.6932 | {'Cu', 'aust_temp', 'ausf_czas', 'Mo', 'aust_czas', 'Ni', 'grubosc', 'Mn'} | 15 | ['Rm', 'HB', 'ausf_temp'] | [0.9965419758293338, 0.7684499322133632, -0.8246726444520669] | [379.0, 884.0]
236 |  | 687.7561 | {'Cu', 'aust_temp', 'ausf_czas', 'Mo', 'aust_czas', 'Ni', 'grubosc', 'Mn'} | 15 | ['Rm', 'HB', 'ausf_temp'] | [0.9954312642079057, 0.7906958238635423, -0.8726375415880607] | [379.0, 851.0]
237 |  | 666.7352 | {'Cu', 'aust_temp', 'ausf_czas', 'Mo', 'aust_czas', 'Ni', 'grubosc', 'Mn'} | 16 | ['Rm', 'HB', 'ausf_temp'] | [0.994672089351372, 0.7910144348830882, -0.8429755725800255] | [379.0, 851.0]
238 |  | 900.1297 | {'Cu', 'aust_temp', 'ausf_czas', 'Mo', 'aust_czas', 'Ni', 'grubosc', 'Mn'} | 17 | ['Rm', 'HB', 'ausf_temp'] | [0.9958123865012299, 0.827861819951367, -0.8758933336277047] | [379.0, 884.0]
239 |  | 681.7271 | {'Cu', 'aust_temp', 'ausf_czas', 'Mo', 'aust_czas', 'Ni', 'grubosc', 'Mn'} | 15 | ['Rm', 'HB', 'ausf_temp'] | [0.9965419758293338, 0.7684499322133632, -0.8246726444520669] | [379.0, 884.0]
240 |  | 686.0884 | {'Cu', 'aust_temp', 'ausf_czas', 'Mo', 'aust_czas', 'Ni', 'grubosc', 'Mn'} | 15 | ['Rm', 'HB', 'ausf_temp'] | [0.9954312642079057, 0.7906958238635423, -0.8726375415880607] | [379.0, 851.0]
241 |  | 622.7972 | {'Cu', 'aust_temp', 'ausf_czas', 'Mo', 'aust_czas', 'Ni', 'grubosc', 'Mn'} | 16 | ['Rm', 'HB', 'ausf_temp'] | [0.994672089351372, 0.7910144348830882, -0.8429755725800255] | [379.0, 851.0]
242 |  | 1005.097 | {'Cu', 'aust_temp', 'ausf_czas', 'Mo', 'aust_czas', 'Ni', 'grubosc', 'Mn'} | 17 | ['Rm', 'HB', 'ausf_temp'] | [0.9958123865012299, 0.827861819951367, -0.8758933336277047] | [379.0, 884.0]
243 |  | 1058.438 | {'Cu', 'aust_temp', 'ausf_czas', 'Mo', 'aust_czas', 'Ni', 'grubosc', 'Mn'} | 15 | ['Rm', 'HB', 'ausf_temp'] | [0.9965419758293338, 0.7684499322133632, -0.8246726444520669] | [379.0, 884.0]
244 |  | 765.1588 | {'Cu', 'aust_temp', 'ausf_czas', 'Mo', 'aust_czas', 'Ni', 'grubosc', 'Mn'} | 15 | ['Rm', 'HB', 'ausf_temp'] | [0.9954312642079057, 0.7906958238635423, -0.8726375415880607] | [379.0, 851.0]
245 |  | 724.2124 | {'Cu', 'aust_temp', 'ausf_czas', 'Mo', 'aust_czas', 'Ni', 'grubosc', 'Mn'} | 16 | ['Rm', 'HB', 'ausf_temp'] | [0.994672089351372, 0.7910144348830882, -0.8429755725800255] | [379.0, 851.0]
246 |  | 712.6546 | {'Cu', 'aust_temp', 'ausf_czas', 'Mo', 'aust_czas', 'Ni', 'grubosc', 'Mn'} | 16 | ['Rm', 'HB'] | [0.9430670406858263, 0.9495032712137177] | [539.0, 957.0]
247 |  | 712.16 | {'Cu', 'aust_temp', 'ausf_czas', 'Mo', 'aust_czas', 'Ni', 'grubosc', 'Mn'} | 16 | ['Rm', 'HB'] | [0.9430670406858263, 0.9495032712137176] | [539.0, 957.0]
248 |  | 765.4219 | {'Cu', 'aust_temp', 'ausf_czas', 'Mo', 'aust_czas', 'Ni', 'grubosc', 'Mn'} | 16 | ['Rm', 'HB'] | [0.9104422896996294, 0.9571099854302725] | [673.0, 957.0]
249 |  | 791.8553 | {'Cu', 'aust_temp', 'ausf_czas', 'Mo', 'aust_czas', 'Ni', 'grubosc', 'Mn'} | 15 | ['Rm', 'HB'] | [0.8816496578274554, 0.9340321315211622] | [673.0, 927.0]
250 |  | 846.8106 | {'Cu', 'aust_temp', 'ausf_czas', 'Mo', 'aust_czas', 'Ni', 'grubosc', 'Mn'} | 16 | ['Rm', 'HB'] | [0.9430670406858263, 0.9495032712137177] | [539.0, 957.0]
251 |  | 872.2912 | {'Cu', 'aust_temp', 'ausf_czas', 'Mo', 'aust_czas', 'Ni', 'grubosc', 'Mn'} | 16 | ['Rm', 'HB'] | [0.9430670406858263, 0.9495032712137176] | [539.0, 957.0]
252 |  | 885.2403 | {'Cu', 'aust_temp', 'ausf_czas', 'Mo', 'aust_czas', 'Ni', 'grubosc', 'Mn'} | 16 | ['Rm', 'HB'] | [0.9104422896996294, 0.9571099854302725] | [673.0, 957.0]
253 |  | 887.932 | {'Cu', 'aust_temp', 'ausf_czas', 'Mo', 'aust_czas', 'Ni', 'grubosc', 'Mn'} | 15 | ['Rm', 'HB'] | [0.8816496578274554, 0.9340321315211622] | [673.0, 927.0]
254 |  | 974.3901 | {'Cu', 'aust_temp', 'ausf_czas', 'Mo', 'aust_czas', 'Ni', 'grubosc', 'Mn'} | 16 | ['Rm', 'HB'] | [0.9430670406858263, 0.9495032712137177] | [539.0, 957.0]
255 |  | 1016.866 | {'Cu', 'aust_temp', 'ausf_czas', 'Mo', 'aust_czas', 'Ni', 'grubosc', 'Mn'} | 16 | ['Rm', 'HB'] | [0.9430670406858263, 0.9495032712137176] | [539.0, 957.0]
256 |  | 1005.597 | {'Cu', 'aust_temp', 'ausf_czas', 'Mo', 'aust_czas', 'Ni', 'grubosc', 'Mn'} | 16 | ['Rm', 'HB'] | [0.9104422896996294, 0.9571099854302725] | [673.0, 957.0]
257 |  | 1012.508 | {'Cu', 'aust_temp', 'ausf_czas', 'Mo', 'aust_czas', 'Ni', 'grubosc', 'Mn'} | 15 | ['Rm', 'HB'] | [0.8816496578274554, 0.9340321315211622] | [673.0, 927.0]
258 |  | 1109.537 | {'Cu', 'aust_temp', 'ausf_czas', 'Mo', 'aust_czas', 'Ni', 'grubosc', 'Mn'} | 16 | ['Rm', 'HB'] | [0.9430670406858263, 0.9495032712137177] | [539.0, 957.0]
259 |  | 1083.542 | {'Cu', 'aust_temp', 'ausf_czas', 'Mo', 'aust_czas', 'Ni', 'grubosc', 'Mn'} | 16 | ['Rm', 'HB'] | [0.9430670406858263, 0.9495032712137176] | [539.0, 957.0]
260 |  | 1092.809 | {'Cu', 'aust_temp', 'ausf_czas', 'Mo', 'aust_czas', 'Ni', 'grubosc', 'Mn'} | 16 | ['Rm', 'HB'] | [0.9104422896996294, 0.9571099854302725] | [673.0, 957.0]
261 |  | 1070.953 | {'Cu', 'aust_temp', 'ausf_czas', 'Mo', 'aust_czas', 'Ni', 'grubosc', 'Mn'} | 15 | ['Rm', 'HB'] | [0.8816496578274554, 0.9340321315211622] | [673.0, 927.0]
262 |  | 1150.786 | {'Cu', 'aust_temp', 'ausf_czas', 'Mo', 'aust_czas', 'Ni', 'grubosc', 'Mn'} | 15 | ['Rm', 'HB', 'ausf_temp'] | [0.8895192750042106, 0.9469047904182653, -0.8991315264543809] | [813.0, 1313.0]
263 |  | 956.838 | {'Cu', 'aust_temp', 'ausf_czas', 'Mo', 'aust_czas', 'Ni', 'grubosc', 'Mn'} | 15 | ['Rm', 'HB', 'ausf_temp'] | [0.8895192750042106, 0.9469047904182653, -0.8991315264543809] | [813.0, 1313.0]
264 |  | 1121.425 | {'Cu', 'aust_temp', 'ausf_czas', 'Mo', 'aust_czas', 'Ni', 'grubosc', 'Mn'} | 19 | ['Rm'] | [0.9191314868788357] | [673.0, 1395.0]
265 |  | 919.8188 | {'Cu', 'aust_temp', 'ausf_czas', 'Mo', 'aust_czas', 'Ni', 'grubosc', 'Mn'} | 19 | ['Rm'] | [0.9191314868788357] | [673.0, 1395.0]
266 | 1320 | 1320
267 | 975 | 975
268 | 1039.5 | 1039.5
269 | 901 | 901
270 | 898 | 898
271 | 905 | 905
272 | 1410 | 1410
273 | 880 | 880
274 | 695 | 695
275 | 565 | 565
276 | 619 | 619
277 | 643 | 643
278 |  | 1122.295 | {'Cu', 'aust_temp', 'ausf_czas', 'Mo', 'aust_czas', 'Ni', 'grubosc', 'Mn'} | 16 | ['Rm', 'ausf_temp'] | [0.969542400692892, -0.9480921271019248] | [642.0, 1205.0]
279 |  | 1122.295 | {'Cu', 'aust_temp', 'ausf_czas', 'Mo', 'aust_czas', 'Ni', 'grubosc', 'Mn'} | 16 | ['Rm', 'ausf_temp'] | [0.969542400692892, -0.9480921271019248] | [642.0, 1205.0]
280 |  | 1121.176 | {'Cu', 'aust_temp', 'ausf_czas', 'Mo', 'aust_czas', 'Ni', 'grubosc', 'Mn'} | 16 | ['Rm', 'ausf_temp'] | [0.969542400692892, -0.9480921271019248] | [642.0, 1205.0]
281 |  | 1096.274 | {'Cu', 'aust_temp', 'ausf_czas', 'Mo', 'aust_czas', 'Ni', 'grubosc', 'Mn'} | 16 | ['Rm', 'ausf_temp'] | [0.969542400692892, -0.9480921271019248] | [642.0, 1205.0]
282 |  | 1100.135 | {'Cu', 'aust_temp', 'ausf_czas', 'Mo', 'aust_czas', 'Ni', 'grubosc', 'Mn'} | 16 | ['Rm', 'ausf_temp'] | [0.969542400692892, -0.9480921271019248] | [642.0, 1205.0]
283 |  | 1089.669 | {'Cu', 'aust_temp', 'ausf_czas', 'Mo', 'aust_czas', 'Ni', 'grubosc', 'Mn'} | 16 | ['Rm', 'ausf_temp'] | [0.969542400692892, -0.9480921271019248] | [642.0, 1205.0]
284 |  | 1089.669 | {'Cu', 'aust_temp', 'ausf_czas', 'Mo', 'aust_czas', 'Ni', 'grubosc', 'Mn'} | 16 | ['Rm', 'ausf_temp'] | [0.969542400692892, -0.9480921271019248] | [642.0, 1205.0]
285 |  | 1004.794 | {'Cu', 'aust_temp', 'ausf_czas', 'Mo', 'aust_czas', 'Ni', 'grubosc', 'Mn'} | 16 | ['Rm', 'ausf_temp'] | [0.969542400692892, -0.9480921271019248] | [642.0, 1205.0]
286 |  | 1004.794 | {'Cu', 'aust_temp', 'ausf_czas', 'Mo', 'aust_czas', 'Ni', 'grubosc', 'Mn'} | 16 | ['Rm', 'ausf_temp'] | [0.969542400692892, -0.9480921271019248] | [642.0, 1205.0]
287 |  | 1004.796 | {'Cu', 'aust_temp', 'ausf_czas', 'Mo', 'aust_czas', 'Ni', 'grubosc', 'Mn'} | 16 | ['Rm', 'ausf_temp'] | [0.969542400692892, -0.9480921271019248] | [642.0, 1205.0]
288 |  | 980.2084 | {'Cu', 'aust_temp', 'ausf_czas', 'Mo', 'aust_czas', 'Ni', 'grubosc', 'Mn'} | 16 | ['Rm', 'ausf_temp'] | [0.969542400692892, -0.9480921271019248] | [642.0, 1205.0]
289 |  | 977.2451 | {'Cu', 'aust_temp', 'ausf_czas', 'Mo', 'aust_czas', 'Ni', 'grubosc', 'Mn'} | 16 | ['Rm', 'ausf_temp'] | [0.969542400692892, -0.9480921271019248] | [642.0, 1205.0]
290 |  | 970.2876 | {'Cu', 'aust_temp', 'ausf_czas', 'Mo', 'aust_czas', 'Ni', 'grubosc', 'Mn'} | 16 | ['Rm', 'ausf_temp'] | [0.969542400692892, -0.9480921271019248] | [642.0, 1205.0]
291 |  | 970.2876 | {'Cu', 'aust_temp', 'ausf_czas', 'Mo', 'aust_czas', 'Ni', 'grubosc', 'Mn'} | 16 | ['Rm', 'ausf_temp'] | [0.969542400692892, -0.9480921271019248] | [642.0, 1205.0]
292 |  | 887.2927 | {'Cu', 'aust_temp', 'ausf_czas', 'Mo', 'aust_czas', 'Ni', 'grubosc', 'Mn'} | 16 | ['Rm', 'ausf_temp'] | [0.969542400692892, -0.9480921271019248] | [642.0, 1205.0]
293 |  | 887.2927 | {'Cu', 'aust_temp', 'ausf_czas', 'Mo', 'aust_czas', 'Ni', 'grubosc', 'Mn'} | 16 | ['Rm', 'ausf_temp'] | [0.969542400692892, -0.9480921271019248] | [642.0, 1205.0]
294 |  | 888.4149 | {'Cu', 'aust_temp', 'ausf_czas', 'Mo', 'aust_czas', 'Ni', 'grubosc', 'Mn'} | 16 | ['Rm', 'ausf_temp'] | [0.969542400692892, -0.9480921271019248] | [642.0, 1205.0]
295 |  | 864.1427 | {'Cu', 'aust_temp', 'ausf_czas', 'Mo', 'aust_czas', 'Ni', 'grubosc', 'Mn'} | 16 | ['Rm', 'ausf_temp'] | [0.969542400692892, -0.9480921271019248] | [642.0, 1205.0]
296 |  | 793.8221 | {'Cu', 'aust_temp', 'ausf_czas', 'Mo', 'aust_czas', 'Ni', 'grubosc', 'Mn'} | 16 | ['Rm', 'ausf_temp'] | [0.969542400692892, -0.9480921271019248] | [642.0, 1205.0]
297 |  | 850.9058 | {'Cu', 'aust_temp', 'ausf_czas', 'Mo', 'aust_czas', 'Ni', 'grubosc', 'Mn'} | 16 | ['Rm', 'ausf_temp'] | [0.969542400692892, -0.9480921271019248] | [642.0, 1205.0]
298 |  | 850.9058 | {'Cu', 'aust_temp', 'ausf_czas', 'Mo', 'aust_czas', 'Ni', 'grubosc', 'Mn'} | 16 | ['Rm', 'ausf_temp'] | [0.969542400692892, -0.9480921271019248] | [642.0, 1205.0]
299 |  | 769.7917 | {'Cu', 'aust_temp', 'ausf_czas', 'Mo', 'aust_czas', 'Ni', 'grubosc', 'Mn'} | 16 | ['Rm', 'ausf_temp'] | [0.969542400692892, -0.9480921271019248] | [642.0, 1205.0]
300 |  | 769.7917 | {'Cu', 'aust_temp', 'ausf_czas', 'Mo', 'aust_czas', 'Ni', 'grubosc', 'Mn'} | 16 | ['Rm', 'ausf_temp'] | [0.969542400692892, -0.9480921271019248] | [642.0, 1205.0]
301 |  | 772.0342 | {'Cu', 'aust_temp', 'ausf_czas', 'Mo', 'aust_czas', 'Ni', 'grubosc', 'Mn'} | 16 | ['Rm', 'ausf_temp'] | [0.969542400692892, -0.9480921271019248] | [642.0, 1205.0]
302 |  | 748.077 | {'Cu', 'aust_temp', 'ausf_czas', 'Mo', 'aust_czas', 'Ni', 'grubosc', 'Mn'} | 16 | ['Rm', 'ausf_temp'] | [0.969542400692892, -0.9480921271019248] | [642.0, 1205.0]
303 |  | 731.4657 | {'Cu', 'aust_temp', 'ausf_czas', 'Mo', 'aust_czas', 'Ni', 'grubosc', 'Mn'} | 16 | ['Rm', 'ausf_temp'] | [0.969542400692892, -0.9480921271019248] | [642.0, 1205.0]
304 |  | 731.524 | {'Cu', 'aust_temp', 'ausf_czas', 'Mo', 'aust_czas', 'Ni', 'grubosc', 'Mn'} | 16 | ['Rm', 'ausf_temp'] | [0.969542400692892, -0.9480921271019248] | [642.0, 1205.0]
305 |  | 731.524 | {'Cu', 'aust_temp', 'ausf_czas', 'Mo', 'aust_czas', 'Ni', 'grubosc', 'Mn'} | 16 | ['Rm', 'ausf_temp'] | [0.969542400692892, -0.9480921271019248] | [642.0, 1205.0]
306 |  | 652.2907 | {'Cu', 'aust_temp', 'ausf_czas', 'Mo', 'aust_czas', 'Ni', 'grubosc', 'Mn'} | 16 | ['Rm', 'ausf_temp'] | [0.969542400692892, -0.9480921271019248] | [642.0, 1205.0]
307 |  | 652.2907 | {'Cu', 'aust_temp', 'ausf_czas', 'Mo', 'aust_czas', 'Ni', 'grubosc', 'Mn'} | 16 | ['Rm', 'ausf_temp'] | [0.969542400692892, -0.9480921271019248] | [642.0, 1205.0]
308 |  | 655.6535 | {'Cu', 'aust_temp', 'ausf_czas', 'Mo', 'aust_czas', 'Ni', 'grubosc', 'Mn'} | 16 | ['Rm', 'ausf_temp'] | [0.969542400692892, -0.9480921271019248] | [642.0, 1205.0]
309 |  | 632.0112 | {'Cu', 'aust_temp', 'ausf_czas', 'Mo', 'aust_czas', 'Ni', 'grubosc', 'Mn'} | 16 | ['Rm', 'ausf_temp'] | [0.969542400692892, -0.9480921271019248] | [642.0, 1205.0]
310 |  | 608.576 | {'Cu', 'aust_temp', 'ausf_czas', 'Mo', 'aust_czas', 'Ni', 'grubosc', 'Mn'} | 16 | ['Rm', 'ausf_temp'] | [0.969542400692892, -0.9480921271019248] | [642.0, 1205.0]
311 |  | 612.1421 | {'Cu', 'aust_temp', 'ausf_czas', 'Mo', 'aust_czas', 'Ni', 'grubosc', 'Mn'} | 16 | ['Rm', 'ausf_temp'] | [0.969542400692892, -0.9480921271019248] | [642.0, 1205.0]
312 |  | 612.1421 | {'Cu', 'aust_temp', 'ausf_czas', 'Mo', 'aust_czas', 'Ni', 'grubosc', 'Mn'} | 16 | ['Rm', 'ausf_temp'] | [0.969542400692892, -0.9480921271019248] | [642.0, 1205.0]
313 |  | 1119.738 | {'Cu', 'aust_temp', 'ausf_czas', 'Mo', 'aust_czas', 'Ni', 'grubosc', 'Mn'} | 16 | ['Rm', 'ausf_temp'] | [0.969542400692892, -0.9480921271019248] | [642.0, 1205.0]
314 |  | 1119.738 | {'Cu', 'aust_temp', 'ausf_czas', 'Mo', 'aust_czas', 'Ni', 'grubosc', 'Mn'} | 16 | ['Rm', 'ausf_temp'] | [0.969542400692892, -0.9480921271019248] | [642.0, 1205.0]
315 |  | 1111.84 | {'Cu', 'aust_temp', 'ausf_czas', 'Mo', 'aust_czas', 'Ni', 'grubosc', 'Mn'} | 16 | ['Rm', 'ausf_temp'] | [0.969542400692892, -0.9480921271019248] | [642.0, 1205.0]
316 |  | 1145.102 | {'Cu', 'aust_temp', 'ausf_czas', 'Mo', 'aust_czas', 'Ni', 'grubosc', 'Mn'} | 15 | ['Rm', 'ausf_temp'] | [0.9733836222732697, -0.9785321560413268] | [642.0, 1205.0]
317 |  | 1118.165 | {'Cu', 'aust_temp', 'ausf_czas', 'Mo', 'aust_czas', 'Ni', 'grubosc', 'Mn'} | 16 | ['Rm', 'ausf_temp'] | [0.969542400692892, -0.9480921271019248] | [642.0, 1205.0]
318 |  | 1093.475 | {'Cu', 'aust_temp', 'ausf_czas', 'Mo', 'aust_czas', 'Ni', 'grubosc', 'Mn'} | 16 | ['Rm', 'ausf_temp'] | [0.969542400692892, -0.9480921271019248] | [642.0, 1205.0]
319 |  | 1093.475 | {'Cu', 'aust_temp', 'ausf_czas', 'Mo', 'aust_czas', 'Ni', 'grubosc', 'Mn'} | 16 | ['Rm', 'ausf_temp'] | [0.969542400692892, -0.9480921271019248] | [642.0, 1205.0]
320 |  | 1004.732 | {'Cu', 'aust_temp', 'ausf_czas', 'Mo', 'aust_czas', 'Ni', 'grubosc', 'Mn'} | 16 | ['Rm', 'ausf_temp'] | [0.969542400692892, -0.9480921271019248] | [642.0, 1205.0]
321 |  | 1004.732 | {'Cu', 'aust_temp', 'ausf_czas', 'Mo', 'aust_czas', 'Ni', 'grubosc', 'Mn'} | 16 | ['Rm', 'ausf_temp'] | [0.969542400692892, -0.9480921271019248] | [642.0, 1205.0]
322 |  | 996.9874 | {'Cu', 'aust_temp', 'ausf_czas', 'Mo', 'aust_czas', 'Ni', 'grubosc', 'Mn'} | 16 | ['Rm', 'ausf_temp'] | [0.969542400692892, -0.9480921271019248] | [642.0, 1205.0]
323 |  | 1014.82 | {'Cu', 'aust_temp', 'ausf_czas', 'Mo', 'aust_czas', 'Ni', 'grubosc', 'Mn'} | 15 | ['Rm', 'ausf_temp'] | [0.9733836222732697, -0.9785321560413268] | [642.0, 1205.0]
324 |  | 966.7487 | {'Cu', 'aust_temp', 'ausf_czas', 'Mo', 'aust_czas', 'Ni', 'grubosc', 'Mn'} | 16 | ['Rm', 'ausf_temp'] | [0.969542400692892, -0.9480921271019248] | [642.0, 1205.0]
325 |  | 974.0932 | {'Cu', 'aust_temp', 'ausf_czas', 'Mo', 'aust_czas', 'Ni', 'grubosc', 'Mn'} | 16 | ['Rm', 'ausf_temp'] | [0.969542400692892, -0.9480921271019248] | [642.0, 1205.0]
326 |  | 974.0932 | {'Cu', 'aust_temp', 'ausf_czas', 'Mo', 'aust_czas', 'Ni', 'grubosc', 'Mn'} | 16 | ['Rm', 'ausf_temp'] | [0.969542400692892, -0.9480921271019248] | [642.0, 1205.0]
327 |  | 889.7266 | {'Cu', 'aust_temp', 'ausf_czas', 'Mo', 'aust_czas', 'Ni', 'grubosc', 'Mn'} | 16 | ['Rm', 'ausf_temp'] | [0.969542400692892, -0.9480921271019248] | [642.0, 1205.0]
328 |  | 770.5907 | {'Cu', 'aust_temp', 'ausf_czas', 'Mo', 'aust_czas', 'Ni', 'grubosc', 'Mn'} | 16 | ['Rm', 'ausf_temp'] | [0.969542400692892, -0.9480921271019248] | [642.0, 1205.0]
329 |  | 798.1242 | {'Cu', 'aust_temp', 'ausf_czas', 'Mo', 'aust_czas', 'Ni', 'grubosc', 'Mn'} | 16 | ['Rm', 'ausf_temp'] | [0.969542400692892, -0.9480921271019248] | [642.0, 1205.0]
330 | 705 | 705
331 |  | 809.3097 | {'Cu', 'aust_temp', 'ausf_czas', 'Mo', 'aust_czas', 'Ni', 'grubosc', 'Mn'} | 16 | ['Rm', 'ausf_temp'] | [0.969542400692892, -0.9480921271019248] | [642.0, 1205.0]
332 |  | 854.7114 | {'Cu', 'aust_temp', 'ausf_czas', 'Mo', 'aust_czas', 'Ni', 'grubosc', 'Mn'} | 16 | ['Rm', 'ausf_temp'] | [0.969542400692892, -0.9480921271019248] | [642.0, 1205.0]
333 |  | 778.3345 | {'Cu', 'aust_temp', 'ausf_czas', 'Mo', 'aust_czas', 'Ni', 'grubosc', 'Mn'} | 16 | ['Rm', 'ausf_temp'] | [0.969542400692892, -0.9480921271019248] | [642.0, 1205.0]
334 |  | 774.7211 | {'Cu', 'aust_temp', 'ausf_czas', 'Mo', 'aust_czas', 'Ni', 'grubosc', 'Mn'} | 16 | ['Rm', 'ausf_temp'] | [0.969542400692892, -0.9480921271019248] | [642.0, 1205.0]
335 |  | 774.7211 | {'Cu', 'aust_temp', 'ausf_czas', 'Mo', 'aust_czas', 'Ni', 'grubosc', 'Mn'} | 16 | ['Rm', 'ausf_temp'] | [0.969542400692892, -0.9480921271019248] | [642.0, 1205.0]
336 |  | 767.283 | {'Cu', 'aust_temp', 'ausf_czas', 'Mo', 'aust_czas', 'Ni', 'grubosc', 'Mn'} | 16 | ['Rm', 'ausf_temp'] | [0.969542400692892, -0.9480921271019248] | [642.0, 1205.0]
337 |  | 754.2569 | {'Cu', 'aust_temp', 'ausf_czas', 'Mo', 'aust_czas', 'Ni', 'grubosc', 'Mn'} | 15 | ['Rm', 'ausf_temp'] | [0.9733836222732697, -0.9785321560413268] | [642.0, 1205.0]
338 |  | 744.7964 | {'Cu', 'aust_temp', 'ausf_czas', 'Mo', 'aust_czas', 'Ni', 'grubosc', 'Mn'} | 16 | ['Rm', 'ausf_temp'] | [0.969542400692892, -0.9480921271019248] | [642.0, 1205.0]
339 |  | 735.3296 | {'Cu', 'aust_temp', 'ausf_czas', 'Mo', 'aust_czas', 'Ni', 'grubosc', 'Mn'} | 16 | ['Rm', 'ausf_temp'] | [0.969542400692892, -0.9480921271019248] | [642.0, 1205.0]
340 |  | 735.3296 | {'Cu', 'aust_temp', 'ausf_czas', 'Mo', 'aust_czas', 'Ni', 'grubosc', 'Mn'} | 16 | ['Rm', 'ausf_temp'] | [0.969542400692892, -0.9480921271019248] | [642.0, 1205.0]
341 |  | 756.8607 | {'Cu', 'aust_temp', 'ausf_czas', 'Mo', 'aust_czas', 'Ni', 'grubosc', 'Mn'} | 16 | ['Rm', 'ausf_temp'] | [0.969542400692892, -0.9480921271019248] | [642.0, 1205.0]
342 |  | 659.7157 | {'Cu', 'aust_temp', 'ausf_czas', 'Mo', 'aust_czas', 'Ni', 'grubosc', 'Mn'} | 16 | ['Rm', 'ausf_temp'] | [0.969542400692892, -0.9480921271019248] | [642.0, 1205.0]
343 |  | 652.4308 | {'Cu', 'aust_temp', 'ausf_czas', 'Mo', 'aust_czas', 'Ni', 'grubosc', 'Mn'} | 16 | ['Rm', 'ausf_temp'] | [0.969542400692892, -0.9480921271019248] | [642.0, 1205.0]
344 |  | 623.9752 | {'Cu', 'aust_temp', 'ausf_czas', 'Mo', 'aust_czas', 'Ni', 'grubosc', 'Mn'} | 15 | ['Rm', 'ausf_temp'] | [0.9733836222732697, -0.9785321560413268] | [642.0, 1205.0]
345 |  | 636.4015 | {'Cu', 'aust_temp', 'ausf_czas', 'Mo', 'aust_czas', 'Ni', 'grubosc', 'Mn'} | 16 | ['Rm', 'ausf_temp'] | [0.969542400692892, -0.9480921271019248] | [642.0, 1205.0]
346 |  | 615.9477 | {'Cu', 'aust_temp', 'ausf_czas', 'Mo', 'aust_czas', 'Ni', 'grubosc', 'Mn'} | 16 | ['Rm', 'ausf_temp'] | [0.969542400692892, -0.9480921271019248] | [642.0, 1205.0]
347 |  | 615.9477 | {'Cu', 'aust_temp', 'ausf_czas', 'Mo', 'aust_czas', 'Ni', 'grubosc', 'Mn'} | 16 | ['Rm', 'ausf_temp'] | [0.969542400692892, -0.9480921271019248] | [642.0, 1205.0]
348 |  | 1119.738 | {'Cu', 'aust_temp', 'ausf_czas', 'Mo', 'aust_czas', 'Ni', 'grubosc', 'Mn'} | 16 | ['Rm', 'ausf_temp'] | [0.969542400692892, -0.9480921271019248] | [642.0, 1205.0]
349 |  | 1119.738 | {'Cu', 'aust_temp', 'ausf_czas', 'Mo', 'aust_czas', 'Ni', 'grubosc', 'Mn'} | 16 | ['Rm', 'ausf_temp'] | [0.969542400692892, -0.9480921271019248] | [642.0, 1205.0]
350 |  | 1111.84 | {'Cu', 'aust_temp', 'ausf_czas', 'Mo', 'aust_czas', 'Ni', 'grubosc', 'Mn'} | 16 | ['Rm', 'ausf_temp'] | [0.969542400692892, -0.9480921271019248] | [642.0, 1205.0]
351 |  | 1128.568 | {'Cu', 'aust_temp', 'ausf_czas', 'Mo', 'aust_czas', 'Ni', 'grubosc', 'Mn'} | 16 | ['Rm', 'ausf_temp'] | [0.969542400692892, -0.9480921271019248] | [642.0, 1205.0]
352 |  | 1103.918 | {'Cu', 'aust_temp', 'ausf_czas', 'Mo', 'aust_czas', 'Ni', 'grubosc', 'Mn'} | 16 | ['Rm', 'ausf_temp'] | [0.969542400692892, -0.9480921271019248] | [642.0, 1205.0]
353 |  | 1093.475 | {'Cu', 'aust_temp', 'ausf_czas', 'Mo', 'aust_czas', 'Ni', 'grubosc', 'Mn'} | 16 | ['Rm', 'ausf_temp'] | [0.969542400692892, -0.9480921271019248] | [642.0, 1205.0]
354 |  | 1093.475 | {'Cu', 'aust_temp', 'ausf_czas', 'Mo', 'aust_czas', 'Ni', 'grubosc', 'Mn'} | 16 | ['Rm', 'ausf_temp'] | [0.969542400692892, -0.9480921271019248] | [642.0, 1205.0]
355 |  | 1004.732 | {'Cu', 'aust_temp', 'ausf_czas', 'Mo', 'aust_czas', 'Ni', 'grubosc', 'Mn'} | 16 | ['Rm', 'ausf_temp'] | [0.969542400692892, -0.9480921271019248] | [642.0, 1205.0]
356 |  | 1004.732 | {'Cu', 'aust_temp', 'ausf_czas', 'Mo', 'aust_czas', 'Ni', 'grubosc', 'Mn'} | 16 | ['Rm', 'ausf_temp'] | [0.969542400692892, -0.9480921271019248] | [642.0, 1205.0]
357 |  | 996.9874 | {'Cu', 'aust_temp', 'ausf_czas', 'Mo', 'aust_czas', 'Ni', 'grubosc', 'Mn'} | 16 | ['Rm', 'ausf_temp'] | [0.969542400692892, -0.9480921271019248] | [642.0, 1205.0]
358 |  | 993.8997 | {'Cu', 'aust_temp', 'ausf_czas', 'Mo', 'aust_czas', 'Ni', 'grubosc', 'Mn'} | 16 | ['Rm', 'ausf_temp'] | [0.969542400692892, -0.9480921271019248] | [642.0, 1205.0]
359 |  | 981.0285 | {'Cu', 'aust_temp', 'ausf_czas', 'Mo', 'aust_czas', 'Ni', 'grubosc', 'Mn'} | 16 | ['Rm', 'ausf_temp'] | [0.969542400692892, -0.9480921271019248] | [642.0, 1205.0]
360 |  | 974.0932 | {'Cu', 'aust_temp', 'ausf_czas', 'Mo', 'aust_czas', 'Ni', 'grubosc', 'Mn'} | 16 | ['Rm', 'ausf_temp'] | [0.969542400692892, -0.9480921271019248] | [642.0, 1205.0]
361 |  | 974.0932 | {'Cu', 'aust_temp', 'ausf_czas', 'Mo', 'aust_czas', 'Ni', 'grubosc', 'Mn'} | 16 | ['Rm', 'ausf_temp'] | [0.969542400692892, -0.9480921271019248] | [642.0, 1205.0]
362 |  | 889.7266 | {'Cu', 'aust_temp', 'ausf_czas', 'Mo', 'aust_czas', 'Ni', 'grubosc', 'Mn'} | 16 | ['Rm', 'ausf_temp'] | [0.969542400692892, -0.9480921271019248] | [642.0, 1205.0]
363 |  | 889.7266 | {'Cu', 'aust_temp', 'ausf_czas', 'Mo', 'aust_czas', 'Ni', 'grubosc', 'Mn'} | 16 | ['Rm', 'ausf_temp'] | [0.969542400692892, -0.9480921271019248] | [642.0, 1205.0]
364 |  | 882.1352 | {'Cu', 'aust_temp', 'ausf_czas', 'Mo', 'aust_czas', 'Ni', 'grubosc', 'Mn'} | 16 | ['Rm', 'ausf_temp'] | [0.969542400692892, -0.9480921271019248] | [642.0, 1205.0]
365 |  | 859.2314 | {'Cu', 'aust_temp', 'ausf_czas', 'Mo', 'aust_czas', 'Ni', 'grubosc', 'Mn'} | 16 | ['Rm', 'ausf_temp'] | [0.969542400692892, -0.9480921271019248] | [642.0, 1205.0]
366 |  | 751.6614 | {'Cu', 'aust_temp', 'ausf_czas', 'Mo', 'aust_czas', 'Ni', 'grubosc', 'Mn'} | 16 | ['Rm', 'ausf_temp'] | [0.969542400692892, -0.9480921271019248] | [642.0, 1205.0]
367 |  | 854.7114 | {'Cu', 'aust_temp', 'ausf_czas', 'Mo', 'aust_czas', 'Ni', 'grubosc', 'Mn'} | 16 | ['Rm', 'ausf_temp'] | [0.969542400692892, -0.9480921271019248] | [642.0, 1205.0]
368 |  | 854.7114 | {'Cu', 'aust_temp', 'ausf_czas', 'Mo', 'aust_czas', 'Ni', 'grubosc', 'Mn'} | 16 | ['Rm', 'ausf_temp'] | [0.969542400692892, -0.9480921271019248] | [642.0, 1205.0]
369 |  | 774.7211 | {'Cu', 'aust_temp', 'ausf_czas', 'Mo', 'aust_czas', 'Ni', 'grubosc', 'Mn'} | 16 | ['Rm', 'ausf_temp'] | [0.969542400692892, -0.9480921271019248] | [642.0, 1205.0]
370 |  | 774.7211 | {'Cu', 'aust_temp', 'ausf_czas', 'Mo', 'aust_czas', 'Ni', 'grubosc', 'Mn'} | 16 | ['Rm', 'ausf_temp'] | [0.969542400692892, -0.9480921271019248] | [642.0, 1205.0]
371 |  | 767.283 | {'Cu', 'aust_temp', 'ausf_czas', 'Mo', 'aust_czas', 'Ni', 'grubosc', 'Mn'} | 16 | ['Rm', 'ausf_temp'] | [0.969542400692892, -0.9480921271019248] | [642.0, 1205.0]
372 |  | 724.5632 | {'Cu', 'aust_temp', 'ausf_czas', 'Mo', 'aust_czas', 'Ni', 'grubosc', 'Mn'} | 16 | ['Rm', 'ausf_temp'] | [0.969542400692892, -0.9480921271019248] | [642.0, 1205.0]
373 |  | 735.249 | {'Cu', 'aust_temp', 'ausf_czas', 'Mo', 'aust_czas', 'Ni', 'grubosc', 'Mn'} | 16 | ['Rm', 'ausf_temp'] | [0.969542400692892, -0.9480921271019248] | [642.0, 1205.0]
374 |  | 735.3296 | {'Cu', 'aust_temp', 'ausf_czas', 'Mo', 'aust_czas', 'Ni', 'grubosc', 'Mn'} | 16 | ['Rm', 'ausf_temp'] | [0.969542400692892, -0.9480921271019248] | [642.0, 1205.0]
375 |  | 735.3296 | {'Cu', 'aust_temp', 'ausf_czas', 'Mo', 'aust_czas', 'Ni', 'grubosc', 'Mn'} | 16 | ['Rm', 'ausf_temp'] | [0.969542400692892, -0.9480921271019248] | [642.0, 1205.0]
376 |  | 659.7157 | {'Cu', 'aust_temp', 'ausf_czas', 'Mo', 'aust_czas', 'Ni', 'grubosc', 'Mn'} | 16 | ['Rm', 'ausf_temp'] | [0.969542400692892, -0.9480921271019248] | [642.0, 1205.0]
377 |  | 659.7157 | {'Cu', 'aust_temp', 'ausf_czas', 'Mo', 'aust_czas', 'Ni', 'grubosc', 'Mn'} | 16 | ['Rm', 'ausf_temp'] | [0.969542400692892, -0.9480921271019248] | [642.0, 1205.0]
378 |  | 652.4308 | {'Cu', 'aust_temp', 'ausf_czas', 'Mo', 'aust_czas', 'Ni', 'grubosc', 'Mn'} | 16 | ['Rm', 'ausf_temp'] | [0.969542400692892, -0.9480921271019248] | [642.0, 1205.0]
379 |  | 589.8949 | {'Cu', 'aust_temp', 'ausf_czas', 'Mo', 'aust_czas', 'Ni', 'grubosc', 'Mn'} | 16 | ['Rm', 'ausf_temp'] | [0.969542400692892, -0.9480921271019248] | [642.0, 1205.0]
380 |  | 612.3593 | {'Cu', 'aust_temp', 'ausf_czas', 'Mo', 'aust_czas', 'Ni', 'grubosc', 'Mn'} | 16 | ['Rm', 'ausf_temp'] | [0.969542400692892, -0.9480921271019248] | [642.0, 1205.0]
381 |  | 615.9477 | {'Cu', 'aust_temp', 'ausf_czas', 'Mo', 'aust_czas', 'Ni', 'grubosc', 'Mn'} | 16 | ['Rm', 'ausf_temp'] | [0.969542400692892, -0.9480921271019248] | [642.0, 1205.0]
382 |  | 615.9477 | {'Cu', 'aust_temp', 'ausf_czas', 'Mo', 'aust_czas', 'Ni', 'grubosc', 'Mn'} | 16 | ['Rm', 'ausf_temp'] | [0.969542400692892, -0.9480921271019248] | [642.0, 1205.0]
383 |  | 787.2526 | {'Cu', 'aust_temp', 'ausf_czas', 'Mo', 'aust_czas', 'Ni', 'grubosc', 'Mn'} | 17 | ['Rm', 'HB', 'ausf_temp'] | [0.987494372028296, 0.9405105582170771, -0.9016154843178025] | [683.0, 1317.0]
384 |  | 864.8683 | {'Cu', 'aust_temp', 'ausf_czas', 'Mo', 'aust_czas', 'Ni', 'grubosc', 'Mn'} | 17 | ['Rm', 'HB', 'ausf_temp'] | [0.9874943720282959, 0.9405105582170767, -0.9016154843178023] | [683.0, 1317.0]
385 |  | 836.5905 | {'Cu', 'aust_temp', 'ausf_czas', 'Mo', 'aust_czas', 'Ni', 'grubosc', 'Mn'} | 15 | ['Rm', 'HB', 'ausf_temp'] | [0.9886322729939471, 0.9513491940822844, -0.9163779037171971] | [722.0, 1317.0]
386 |  | 857.2885 | {'Cu', 'aust_temp', 'ausf_czas', 'Mo', 'aust_czas', 'Ni', 'grubosc', 'Mn'} | 17 | ['Rm', 'HB', 'ausf_temp'] | [0.987494372028296, 0.9405105582170771, -0.9016154843178025] | [683.0, 1317.0]
387 |  | 844.6703 | {'Cu', 'aust_temp', 'ausf_czas', 'Mo', 'aust_czas', 'Ni', 'grubosc', 'Mn'} | 17 | ['Rm', 'HB', 'ausf_temp'] | [0.9874943720282959, 0.9405105582170767, -0.9016154843178023] | [683.0, 1317.0]
388 |  | 854.9782 | {'Cu', 'aust_temp', 'ausf_czas', 'Mo', 'aust_czas', 'Ni', 'grubosc', 'Mn'} | 15 | ['Rm', 'HB', 'ausf_temp'] | [0.9886322729939471, 0.9513491940822844, -0.9163779037171971] | [722.0, 1317.0]
389 |  | 850.9071 | {'Cu', 'aust_temp', 'ausf_czas', 'Mo', 'aust_czas', 'Ni', 'grubosc', 'Mn'} | 17 | ['Rm', 'HB', 'ausf_temp'] | [0.987494372028296, 0.9405105582170769, -0.9016154843178021] | [683.0, 1317.0]
390 |  | 864.2934 | {'Cu', 'aust_temp', 'ausf_czas', 'Mo', 'aust_czas', 'Ni', 'grubosc', 'Mn'} | 16 | ['Rm', 'HB', 'ausf_temp'] | [0.9882278909157085, 0.9527984503407525, -0.9367009978035259] | [683.0, 1317.0]
391 |  | 857.5413 | {'Cu', 'aust_temp', 'ausf_czas', 'Mo', 'aust_czas', 'Ni', 'grubosc', 'Mn'} | 15 | ['Rm', 'HB', 'ausf_temp'] | [0.9903277098720416, 0.9589468770770306, -0.9227111519922122] | [683.0, 1272.0]
392 |  | 852.5287 | {'Cu', 'aust_temp', 'ausf_czas', 'Mo', 'aust_czas', 'Ni', 'grubosc', 'Mn'} | 17 | ['Rm', 'HB', 'ausf_temp'] | [0.987494372028296, 0.9405105582170769, -0.9016154843178021] | [683.0, 1317.0]
393 |  | 862.5761 | {'Cu', 'aust_temp', 'ausf_czas', 'Mo', 'aust_czas', 'Ni', 'grubosc', 'Mn'} | 16 | ['Rm', 'HB', 'ausf_temp'] | [0.9882278909157085, 0.9527984503407525, -0.9367009978035259] | [683.0, 1317.0]
394 |  | 847.4358 | {'Cu', 'aust_temp', 'ausf_czas', 'Mo', 'aust_czas', 'Ni', 'grubosc', 'Mn'} | 15 | ['Rm', 'HB', 'ausf_temp'] | [0.9903277098720416, 0.9589468770770306, -0.9227111519922122] | [683.0, 1272.0]
395 |  | 816.8764 | {'Cu', 'aust_temp', 'ausf_czas', 'Mo', 'aust_czas', 'Ni', 'grubosc', 'Mn'} | 16 | ['Rm', 'HB', 'ausf_temp'] | [0.9388328528552239, 0.8525920351921967, -0.8396712396232917] | [575.0, 1317.0]
396 |  | 779.0697 | {'Cu', 'aust_temp', 'ausf_czas', 'Mo', 'aust_czas', 'Ni', 'grubosc', 'Mn'} | 15 | ['Rm', 'HB', 'ausf_temp'] | [0.9442615842786712, 0.83209398872116, -0.8365977696374152] | [575.0, 1317.0]
397 |  | 802.0598 | {'Cu', 'aust_temp', 'ausf_czas', 'Mo', 'aust_czas', 'Ni', 'grubosc', 'Mn'} | 18 | ['Rm', 'HB', 'ausf_temp'] | [0.9456687458256108, 0.8520596927419805, -0.8528861911458976] | [575.0, 1317.0]
398 |  | 777.3449 | {'Cu', 'aust_temp', 'ausf_czas', 'Mo', 'aust_czas', 'Ni', 'grubosc', 'Mn'} | 16 | ['Rm', 'HB', 'ausf_temp'] | [0.9388328528552239, 0.8525920351921967, -0.8396712396232917] | [575.0, 1317.0]
399 |  | 779.9128 | {'Cu', 'aust_temp', 'ausf_czas', 'Mo', 'aust_czas', 'Ni', 'grubosc', 'Mn'} | 15 | ['Rm', 'HB', 'ausf_temp'] | [0.9442615842786712, 0.83209398872116, -0.8365977696374152] | [575.0, 1317.0]
400 |  | 802.0176 | {'Cu', 'aust_temp', 'ausf_czas', 'Mo', 'aust_czas', 'Ni', 'grubosc', 'Mn'} | 18 | ['Rm', 'HB', 'ausf_temp'] | [0.9456687458256108, 0.8520596927419805, -0.8528861911458976] | [575.0, 1317.0]
401 |  | 656.732 | {'Cu', 'aust_temp', 'ausf_czas', 'Mo', 'aust_czas', 'Ni', 'grubosc', 'Mn'} | 17 | ['Rm', 'HB', 'ausf_temp'] | [0.9156308537131075, 0.8353883329018864, -0.716008038979202] | [652.0, 1418.0]
402 |  | 909.3266 | {'Cu', 'aust_temp', 'ausf_czas', 'Mo', 'aust_czas', 'Ni', 'grubosc', 'Mn'} | 18 | ['Rm', 'HB', 'ausf_temp'] | [0.9904316876359572, 0.9410884014491872, -0.9084843436461938] | [683.0, 1390.0]
403 |  | 876.9518 | {'Cu', 'aust_temp', 'ausf_czas', 'Mo', 'aust_czas', 'Ni', 'grubosc', 'Mn'} | 15 | ['Rm', 'HB', 'ausf_temp'] | [0.9902462659824162, 0.9441780434157123, -0.9108091346903411] | [683.0, 1390.0]
404 |  | 609.9281 | {'Cu', 'aust_temp', 'ausf_czas', 'Mo', 'aust_czas', 'Ni', 'grubosc', 'Mn'} | 17 | ['Rm', 'HB', 'ausf_temp'] | [0.9156308537131075, 0.8353883329018864, -0.716008038979202] | [652.0, 1418.0]
405 |  | 889.6868 | {'Cu', 'aust_temp', 'ausf_czas', 'Mo', 'aust_czas', 'Ni', 'grubosc', 'Mn'} | 18 | ['Rm', 'HB', 'ausf_temp'] | [0.9904316876359572, 0.9410884014491872, -0.9084843436461938] | [683.0, 1390.0]
406 |  | 857.7001 | {'Cu', 'aust_temp', 'ausf_czas', 'Mo', 'aust_czas', 'Ni', 'grubosc', 'Mn'} | 15 | ['Rm', 'HB', 'ausf_temp'] | [0.9902462659824162, 0.9441780434157123, -0.9108091346903411] | [683.0, 1390.0]
407 | 460 | 460
408 | 512 | 512
409 | 687 | 687
410 | 575 | 575
411 | 827 | 827
412 | 1133 | 1133
413 | 1410 | 1410
414 | 1373 | 1373
415 | 1302 | 1302
416 | 1154 | 1154
417 | 1081 | 1081
418 | 989 | 989
419 | 946 | 946
420 | 861 | 861
421 | 1126.2 | 1126.2
422 | 1031.3 | 1031.3
423 | 776.1 | 776.1
424 |  | 896.2408 | {'Cu', 'aust_temp', 'ausf_czas', 'Mo', 'aust_czas', 'Ni', 'grubosc', 'Mn'} | 18 | ['Rm'] | [0.9464458489397559] | [673.0, 1190.7]
425 |  | 891.3635 | {'Cu', 'aust_temp', 'ausf_czas', 'Mo', 'aust_czas', 'Ni', 'grubosc', 'Mn'} | 18 | ['Rm'] | [0.9468126330272026] | [675.0, 1190.7]
426 |  | 914.8537 | {'Cu', 'aust_temp', 'ausf_czas', 'Mo', 'aust_czas', 'Ni', 'grubosc', 'Mn'} | 18 | ['Rm'] | [0.9495491363061461] | [673.0, 1190.7]
427 |  | 918.6541 | {'Cu', 'aust_temp', 'ausf_czas', 'Mo', 'aust_czas', 'Ni', 'grubosc', 'Mn'} | 17 | ['Rm', 'HB', 'ausf_temp'] | [0.8143627027789329, 0.798962703387703, -0.8799738043544113] | [702.0, 1395.0]
428 |  | 908.8895 | {'Cu', 'aust_temp', 'ausf_czas', 'Mo', 'aust_czas', 'Ni', 'grubosc', 'Mn'} | 17 | ['Rm', 'HB', 'ausf_temp'] | [0.8101979389765398, 0.8009928649116319, -0.877326282537338] | [702.0, 1395.0]
429 |  | 914.6477 | {'Cu', 'aust_temp', 'ausf_czas', 'Mo', 'aust_czas', 'Ni', 'grubosc', 'Mn'} | 17 | ['Rm', 'HB', 'ausf_temp'] | [0.8283788358708511, 0.8267478656187198, -0.8716385250191971] | [702.0, 1395.0]
430 |  | 951.0374 | {'Cu', 'aust_temp', 'ausf_czas', 'Mo', 'aust_czas', 'Ni', 'grubosc', 'Mn'} | 17 | ['Rm', 'HB', 'ausf_temp'] | [0.8299512490696834, 0.8134179176334849, -0.8680693162345747] | [702.0, 1395.0]
431 |  | 924.8803 | {'Cu', 'aust_temp', 'ausf_czas', 'Mo', 'aust_czas', 'Ni', 'grubosc', 'Mn'} | 15 | ['Rm', 'HB', 'ausf_temp'] | [0.788286249481468, 0.7649141640207993, -0.8938081900683269] | [702.0, 1272.0]
432 |  | 904.1581 | {'Cu', 'aust_temp', 'ausf_czas', 'Mo', 'aust_czas', 'Ni', 'grubosc', 'Mn'} | 15 | ['Rm', 'ausf_temp'] | [0.9667191612589792, -0.9417300029291966] | [642.0, 1205.0]
433 |  | 899.6643 | {'Cu', 'aust_temp', 'ausf_czas', 'Mo', 'aust_czas', 'Ni', 'grubosc', 'Mn'} | 15 | ['Rm', 'ausf_temp'] | [0.9680413820606388, -0.9474538752668157] | [642.0, 1205.0]
434 |  | 853.0816 | {'Cu', 'aust_temp', 'ausf_czas', 'Mo', 'aust_czas', 'Ni', 'grubosc', 'Mn'} | 15 | ['Rm', 'ausf_temp'] | [0.9738703005418987, -0.9480922329791728] | [642.0, 1205.0]
435 |  | 805.7532 | {'Cu', 'aust_temp', 'ausf_czas', 'Mo', 'aust_czas', 'Ni', 'grubosc', 'Mn'} | 15 | ['Rm', 'ausf_temp'] | [0.977236433082695, -0.9481583072995314] | [642.0, 1205.0]
436 |  | 823.8427 | {'Cu', 'aust_temp', 'ausf_czas', 'Mo', 'aust_czas', 'Ni', 'grubosc', 'Mn'} | 15 | ['Rm', 'ausf_temp', 'A5'] | [0.967296594356697, -0.9457753395504961, -0.709672412673147] | [642.0, 1205.0]
437 | 1210 | 1210
438 | 1185 | 1185
439 | 1180 | 1180
440 | 1161 | 1161
441 | 1099 | 1099
442 | 950 | 950
443 | 911 | 911
444 | 794 | 794
445 | 731 | 731
446 | 647 | 647
447 | 592 | 592
448 | 1140 | 1140
449 |  | 1039.376 | {'Cu', 'aust_temp', 'ausf_czas', 'Mo', 'aust_czas', 'Ni', 'grubosc', 'Mn'} | 16 | ['Rm', 'HB'] | [0.9846001827988217, 0.9283128914380302] | [539.0, 1146.0]
450 | 760 | 760
451 | 780 | 780
452 | 780 | 780
453 | 812 | 812
454 |  | 779.1269 | {'Cu', 'aust_temp', 'ausf_czas', 'Mo', 'aust_czas', 'Ni', 'grubosc', 'Mn'} | 17 | ['Rm', 'HB'] | [0.953237608768766, 0.9900161444309498] | [539.0, 1190.7]
455 |  | 834.2998 | {'Cu', 'aust_temp', 'ausf_czas', 'Mo', 'aust_czas', 'Ni', 'grubosc', 'Mn'} | 16 | ['Rm', 'HB'] | [0.946170969991863, 0.9859350933746347] | [675.0, 1190.7]
456 | 1125 | 1125
457 | 1190.7 | 1190.7
458 | 1040.7 | 1040.7
459 | 1031.2 | 1031.2
460 | 975 | 975
461 | 871.2 | 871.2
462 | 750 | 750
463 | 676.2 | 676.2
464 | 675 | 675
465 |  | 549.1327 | {'Cu', 'aust_temp', 'ausf_czas', 'Mo', 'aust_czas', 'Ni', 'grubosc', 'Mn'} | 18 | ['Rm', 'HB', 'ausf_temp'] | [0.9956703624911876, 0.8167902106001091, -0.8386477348332405] | [379.0, 884.0]
466 |  | 759.1633 | {'Cu', 'aust_temp', 'ausf_czas', 'Mo', 'aust_czas', 'Ni', 'grubosc', 'Mn'} | 19 | ['Rm', 'HB'] | [0.9547507873282021, 0.9881100170638829] | [539.0, 1190.7]
467 |  | 875.0036 | {'Cu', 'aust_temp', 'ausf_czas', 'Mo', 'aust_czas', 'Ni', 'grubosc', 'Mn'} | 17 | ['Rm', 'HB'] | [0.9549185540913773, 0.9908356561253903] | [539.0, 1190.7]
468 |  | 742.8929 | {'Cu', 'aust_temp', 'ausf_czas', 'Mo', 'aust_czas', 'Ni', 'grubosc', 'Mn'} | 18 | ['Rm', 'HB'] | [0.9568744226170891, 0.9904672709752236] | [539.0, 1190.7]
469 |  | 800.1983 | {'Cu', 'aust_temp', 'ausf_czas', 'Mo', 'aust_czas', 'Ni', 'grubosc', 'Mn'} | 17 | ['Rm', 'HB'] | [0.953237608768766, 0.9900161444309498] | [539.0, 1190.7]
470 |  | 826.1677 | {'Cu', 'aust_temp', 'ausf_czas', 'Mo', 'aust_czas', 'Ni', 'grubosc', 'Mn'} | 17 | ['Rm', 'HB', 'ausf_temp'] | [0.970578762544947, 0.9756629471674614, -0.9651322187309331] | [675.0, 1410.0]
471 |  | 902.7858 | {'Cu', 'aust_temp', 'ausf_czas', 'Mo', 'aust_czas', 'Ni', 'grubosc', 'Mn'} | 16 | ['Rm'] | [0.9648748764880578] | [673.0, 1146.0]
472 | 925.9 | 925.9
473 | 1191 | 1191
474 | 914 | 914
475 | 1180 | 1180
476 | 1099 | 1099
477 | 911 | 911
478 | 731 | 731
479 | 650 | 650
480 | 816 | 816
481 | 790 | 790
482 | 778 | 778
483 |  | 982.5016 | {'Cu', 'aust_temp', 'ausf_czas', 'Mo', 'aust_czas', 'Ni', 'grubosc', 'Mn'} | 18 | ['Rm', 'HB'] | [0.9719420228550744, 0.7591492437989451] | [539.0, 1146.0]
484 |  | 914.146 | {'Cu', 'aust_temp', 'ausf_czas', 'Mo', 'aust_czas', 'Ni', 'grubosc', 'Mn'} | 18 | ['Rm', 'HB'] | [0.9719420228550744, 0.7591492437989451] | [539.0, 1146.0]
485 |  | 871.0153 | {'Cu', 'aust_temp', 'ausf_czas', 'Mo', 'aust_czas', 'Ni', 'grubosc', 'Mn'} | 18 | ['Rm', 'HB'] | [0.9719420228550744, 0.7591492437989451] | [539.0, 1146.0]
486 |  | 829.5978 | {'Cu', 'aust_temp', 'ausf_czas', 'Mo', 'aust_czas', 'Ni', 'grubosc', 'Mn'} | 18 | ['Rm', 'HB'] | [0.9719420228550744, 0.7591492437989451] | [539.0, 1146.0]
487 |  | 778.3105 | {'Cu', 'aust_temp', 'ausf_czas', 'Mo', 'aust_czas', 'Ni', 'grubosc', 'Mn'} | 18 | ['Rm', 'HB'] | [0.9719420228550744, 0.7591492437989451] | [539.0, 1146.0]
488 | 1185 | 1185
489 | 1102 | 1102
490 | 982 | 982
491 | 715 | 715
492 |  | 891.0446 | {'Cu', 'aust_temp', 'ausf_czas', 'Mo', 'aust_czas', 'Ni', 'grubosc', 'Mn'} | 15 | ['Rm', 'HB'] | [0.9112765641948326, 0.8957751038001521] | [685.0, 1092.2]
493 | 1045 | 1045
494 | 702 | 702
495 | 689 | 689
496 | 847 | 847
497 | 821 | 821
498 | 529 | 529
499 | 686 | 686
500 | 648 | 648
501 | 434 | 434
502 | 561 | 561
503 | 539 | 539
504 | 379 | 379
505 | 521 | 521
506 | 497 | 497
507 | 719 | 719
508 | 884 | 884
509 | 851 | 851
510 | 579 | 579
511 | 732 | 732
512 | 684 | 684
513 | 502 | 502
514 | 634 | 634
515 | 608 | 608
516 | 451 | 451
517 | 592 | 592
518 | 576 | 576
519 | 1048 | 1048
520 | 1051 | 1051
521 | 1050 | 1050
522 | 1092 | 1092
523 | 1057 | 1057
524 |  | 1129.613 | {'Cu', 'aust_temp', 'ausf_czas', 'Mo', 'aust_czas', 'Ni', 'grubosc', 'Mn'} | 18 | ['Rm', 'HB', 'ausf_temp'] | [0.9368024446230041, 0.9331527904698059, -0.9705944305803546] | [592.0, 1210.0]
525 |  | 1214.702 | {'Cu', 'aust_temp', 'ausf_czas', 'Mo', 'aust_czas', 'Ni', 'grubosc', 'Mn'} | 18 | ['Rm', 'HB', 'ausf_temp'] | [0.9419073686883777, 0.955307256118805, -0.9645603400749957] | [592.0, 1210.0]
526 |  | 1131.171 | {'Cu', 'aust_temp', 'ausf_czas', 'Mo', 'aust_czas', 'Ni', 'grubosc', 'Mn'} | 18 | ['Rm', 'HB', 'ausf_temp'] | [0.9368024446230042, 0.9331527904698061, -0.9705944305803548] | [592.0, 1210.0]
527 |  | 1068.931 | {'Cu', 'aust_temp', 'ausf_czas', 'Mo', 'aust_czas', 'Ni', 'grubosc', 'Mn'} | 16 | ['Rm', 'HB', 'ausf_temp'] | [0.9460417347920426, 0.9568792897487837, -0.9668854206000929] | [592.0, 1210.0]
528 |  | 551.005 | {'Cu', 'aust_temp', 'ausf_czas', 'Mo', 'aust_czas', 'Ni', 'grubosc', 'Mn'} | 18 | ['Rm', 'HB', 'ausf_temp'] | [0.9368024446230041, 0.9331527904698059, -0.9705944305803546] | [592.0, 1210.0]
529 |  | 568.9007 | {'Cu', 'aust_temp', 'ausf_czas', 'Mo', 'aust_czas', 'Ni', 'grubosc', 'Mn'} | 18 | ['Rm', 'HB', 'ausf_temp'] | [0.9419073686883777, 0.955307256118805, -0.9645603400749957] | [592.0, 1210.0]
530 |  | 509.8916 | {'Cu', 'aust_temp', 'ausf_czas', 'Mo', 'aust_czas', 'Ni', 'grubosc', 'Mn'} | 18 | ['Rm', 'HB', 'ausf_temp'] | [0.9368024446230042, 0.9331527904698061, -0.9705944305803548] | [592.0, 1210.0]
531 |  | 456.779 | {'Cu', 'aust_temp', 'ausf_czas', 'Mo', 'aust_czas', 'Ni', 'grubosc', 'Mn'} | 16 | ['Rm', 'HB', 'ausf_temp'] | [0.9460417347920426, 0.9568792897487837, -0.9668854206000929] | [592.0, 1210.0]
532 |  | 1443 | {'Cu', 'aust_temp', 'ausf_czas', 'Mo', 'aust_czas', 'Ni', 'grubosc', 'Mn'} | 16 | ['ausf_temp'] | [-0.8418815365474728] | [782.0, 1178.0]
533 |  | 1443 | {'Cu', 'aust_temp', 'ausf_czas', 'Mo', 'aust_czas', 'Ni', 'grubosc', 'Mn'} | 16 | ['ausf_temp'] | [-0.8418815365474728] | [782.0, 1178.0]
534 |  | 1334.979 | {'Cu', 'aust_temp', 'ausf_czas', 'Mo', 'aust_czas', 'Ni', 'grubosc', 'Mn'} | 16 | ['ausf_temp'] | [-0.8613820711381458] | [782.0, 1178.0]
535 |  | 1484.123 | {'Cu', 'aust_temp', 'ausf_czas', 'Mo', 'aust_czas', 'Ni', 'grubosc', 'Mn'} | 16 | ['Rm', 'HB', 'ausf_temp'] | [0.745848543091292, 0.8322866289220078, -0.9405442545318481] | [782.0, 1320.0]
536 |  | 1273 | {'Cu', 'aust_temp', 'ausf_czas', 'Mo', 'aust_czas', 'Ni', 'grubosc', 'Mn'} | 16 | ['ausf_temp'] | [-0.8418815365474728] | [782.0, 1178.0]
537 |  | 1273 | {'Cu', 'aust_temp', 'ausf_czas', 'Mo', 'aust_czas', 'Ni', 'grubosc', 'Mn'} | 16 | ['ausf_temp'] | [-0.8418815365474728] | [782.0, 1178.0]
538 |  | 1196.251 | {'Cu', 'aust_temp', 'ausf_czas', 'Mo', 'aust_czas', 'Ni', 'grubosc', 'Mn'} | 16 | ['ausf_temp'] | [-0.8613820711381458] | [782.0, 1178.0]
539 |  | 1310.173 | {'Cu', 'aust_temp', 'ausf_czas', 'Mo', 'aust_czas', 'Ni', 'grubosc', 'Mn'} | 16 | ['Rm', 'HB', 'ausf_temp'] | [0.745848543091292, 0.8322866289220078, -0.9405442545318481] | [782.0, 1320.0]
540 |  | 1103 | {'Cu', 'aust_temp', 'ausf_czas', 'Mo', 'aust_czas', 'Ni', 'grubosc', 'Mn'} | 16 | ['ausf_temp'] | [-0.8418815365474728] | [782.0, 1178.0]
541 |  | 1103 | {'Cu', 'aust_temp', 'ausf_czas', 'Mo', 'aust_czas', 'Ni', 'grubosc', 'Mn'} | 16 | ['ausf_temp'] | [-0.8418815365474728] | [782.0, 1178.0]
542 |  | 1057.523 | {'Cu', 'aust_temp', 'ausf_czas', 'Mo', 'aust_czas', 'Ni', 'grubosc', 'Mn'} | 16 | ['ausf_temp'] | [-0.8613820711381458] | [782.0, 1178.0]
543 |  | 1131.432 | {'Cu', 'aust_temp', 'ausf_czas', 'Mo', 'aust_czas', 'Ni', 'grubosc', 'Mn'} | 16 | ['Rm', 'HB', 'ausf_temp'] | [0.745848543091292, 0.8322866289220078, -0.9405442545318481] | [782.0, 1320.0]
544 |  | 1467.928 | {'Cu', 'aust_temp', 'ausf_czas', 'Mo', 'aust_czas', 'Ni', 'grubosc', 'Mn'} | 15 | ['ausf_temp'] | [-0.8583152084858652] | [712.0, 1178.0]
545 |  | 1463.363 | {'Cu', 'aust_temp', 'ausf_czas', 'Mo', 'aust_czas', 'Ni', 'grubosc', 'Mn'} | 15 | ['Rm', 'HB', 'ausf_temp'] | [0.784555199332742, 0.8202062636500173, -0.9296198252460898] | [712.0, 1320.0]
546 |  | 1492.329 | {'Cu', 'aust_temp', 'ausf_czas', 'Mo', 'aust_czas', 'Ni', 'grubosc', 'Mn'} | 15 | ['Rm', 'HB', 'ausf_temp'] | [0.7947636576556343, 0.8203043708620954, -0.9305894153641578] | [712.0, 1320.0]
547 |  | 1492.828 | {'Cu', 'aust_temp', 'ausf_czas', 'Mo', 'aust_czas', 'Ni', 'grubosc', 'Mn'} | 15 | ['Rm', 'HB', 'ausf_temp'] | [0.7947636576556343, 0.8203043708620954, -0.9305894153641578] | [712.0, 1320.0]
548 |  | 1290.17 | {'Cu', 'aust_temp', 'ausf_czas', 'Mo', 'aust_czas', 'Ni', 'grubosc', 'Mn'} | 15 | ['ausf_temp'] | [-0.8583152084858652] | [712.0, 1178.0]
549 |  | 1286.265 | {'Cu', 'aust_temp', 'ausf_czas', 'Mo', 'aust_czas', 'Ni', 'grubosc', 'Mn'} | 15 | ['Rm', 'HB', 'ausf_temp'] | [0.784555199332742, 0.8202062636500173, -0.9296198252460898] | [712.0, 1320.0]
550 |  | 1314.425 | {'Cu', 'aust_temp', 'ausf_czas', 'Mo', 'aust_czas', 'Ni', 'grubosc', 'Mn'} | 15 | ['Rm', 'HB', 'ausf_temp'] | [0.7947636576556343, 0.8203043708620954, -0.9305894153641578] | [712.0, 1320.0]
551 |  | 1315.251 | {'Cu', 'aust_temp', 'ausf_czas', 'Mo', 'aust_czas', 'Ni', 'grubosc', 'Mn'} | 15 | ['Rm', 'HB', 'ausf_temp'] | [0.7947636576556343, 0.8203043708620954, -0.9305894153641578] | [712.0, 1320.0]
552 |  | 1112.412 | {'Cu', 'aust_temp', 'ausf_czas', 'Mo', 'aust_czas', 'Ni', 'grubosc', 'Mn'} | 15 | ['ausf_temp'] | [-0.8583152084858652] | [712.0, 1178.0]
553 |  | 1108.81 | {'Cu', 'aust_temp', 'ausf_czas', 'Mo', 'aust_czas', 'Ni', 'grubosc', 'Mn'} | 15 | ['Rm', 'HB', 'ausf_temp'] | [0.784555199332742, 0.8202062636500173, -0.9296198252460898] | [712.0, 1320.0]
554 |  | 1132.297 | {'Cu', 'aust_temp', 'ausf_czas', 'Mo', 'aust_czas', 'Ni', 'grubosc', 'Mn'} | 15 | ['Rm', 'HB', 'ausf_temp'] | [0.7947636576556343, 0.8203043708620954, -0.9305894153641578] | [712.0, 1320.0]
555 |  | 1132.854 | {'Cu', 'aust_temp', 'ausf_czas', 'Mo', 'aust_czas', 'Ni', 'grubosc', 'Mn'} | 15 | ['Rm', 'HB', 'ausf_temp'] | [0.7947636576556343, 0.8203043708620954, -0.9305894153641578] | [712.0, 1320.0]
556 |  | 1517.191 | {'Cu', 'aust_temp', 'ausf_czas', 'Mo', 'aust_czas', 'Ni', 'grubosc', 'Mn'} | 15 | ['Rm', 'HB', 'ausf_temp'] | [0.8604051521776362, 0.8356992322480805, -0.9158236678120155] | [553.0, 1320.0]
557 |  | 1515.188 | {'Cu', 'aust_temp', 'ausf_czas', 'Mo', 'aust_czas', 'Ni', 'grubosc', 'Mn'} | 15 | ['Rm', 'HB', 'ausf_temp'] | [0.8604051521776362, 0.8356992322480806, -0.9158236678120157] | [553.0, 1320.0]
558 |  | 1494.048 | {'Cu', 'aust_temp', 'ausf_czas', 'Mo', 'aust_czas', 'Ni', 'grubosc', 'Mn'} | 15 | ['Rm', 'HB', 'ausf_temp'] | [0.833768387471115, 0.8429917529916983, -0.9095718014313742] | [553.0, 1320.0]
559 |  | 1473.072 | {'Cu', 'aust_temp', 'ausf_czas', 'Mo', 'aust_czas', 'Ni', 'grubosc', 'Mn'} | 17 | ['Rm', 'HB', 'ausf_temp'] | [0.8407185732466192, 0.8526321172501238, -0.9172010944819586] | [553.0, 1320.0]
560 |  | 1319.657 | {'Cu', 'aust_temp', 'ausf_czas', 'Mo', 'aust_czas', 'Ni', 'grubosc', 'Mn'} | 15 | ['Rm', 'HB', 'ausf_temp'] | [0.8604051521776362, 0.8356992322480805, -0.9158236678120155] | [553.0, 1320.0]
561 |  | 1317.925 | {'Cu', 'aust_temp', 'ausf_czas', 'Mo', 'aust_czas', 'Ni', 'grubosc', 'Mn'} | 15 | ['Rm', 'HB', 'ausf_temp'] | [0.8604051521776362, 0.8356992322480806, -0.9158236678120157] | [553.0, 1320.0]
562 |  | 1296.655 | {'Cu', 'aust_temp', 'ausf_czas', 'Mo', 'aust_czas', 'Ni', 'grubosc', 'Mn'} | 15 | ['Rm', 'HB', 'ausf_temp'] | [0.833768387471115, 0.8429917529916983, -0.9095718014313742] | [553.0, 1320.0]
563 |  | 1286.176 | {'Cu', 'aust_temp', 'ausf_czas', 'Mo', 'aust_czas', 'Ni', 'grubosc', 'Mn'} | 17 | ['Rm', 'HB', 'ausf_temp'] | [0.8407185732466192, 0.8526321172501238, -0.9172010944819586] | [553.0, 1320.0]
564 |  | 1120.444 | {'Cu', 'aust_temp', 'ausf_czas', 'Mo', 'aust_czas', 'Ni', 'grubosc', 'Mn'} | 15 | ['Rm', 'HB', 'ausf_temp'] | [0.8604051521776362, 0.8356992322480805, -0.9158236678120155] | [553.0, 1320.0]
565 |  | 1118.473 | {'Cu', 'aust_temp', 'ausf_czas', 'Mo', 'aust_czas', 'Ni', 'grubosc', 'Mn'} | 15 | ['Rm', 'HB', 'ausf_temp'] | [0.8604051521776362, 0.8356992322480806, -0.9158236678120157] | [553.0, 1320.0]
566 |  | 1101.862 | {'Cu', 'aust_temp', 'ausf_czas', 'Mo', 'aust_czas', 'Ni', 'grubosc', 'Mn'} | 15 | ['Rm', 'HB', 'ausf_temp'] | [0.833768387471115, 0.8429917529916983, -0.9095718014313742] | [553.0, 1320.0]
567 |  | 1100.556 | {'Cu', 'aust_temp', 'ausf_czas', 'Mo', 'aust_czas', 'Ni', 'grubosc', 'Mn'} | 17 | ['Rm', 'HB', 'ausf_temp'] | [0.8407185732466192, 0.8526321172501238, -0.9172010944819586] | [553.0, 1320.0]
568 |  | 1132.009 | {'Cu', 'aust_temp', 'ausf_czas', 'Mo', 'aust_czas', 'Ni', 'grubosc', 'Mn'} | 17 | ['Rm', 'HB'] | [0.7585243934809861, 0.7007793983945384] | [652.0, 1178.0]
569 |  | 1124.597 | {'Cu', 'aust_temp', 'ausf_czas', 'Mo', 'aust_czas', 'Ni', 'grubosc', 'Mn'} | 17 | ['Rm', 'HB'] | [0.7585243934809862, 0.7007793983945384] | [652.0, 1178.0]
570 |  | 1249.035 | {'Cu', 'aust_temp', 'ausf_czas', 'Mo', 'aust_czas', 'Ni', 'grubosc', 'Mn'} | 17 | ['Rm', 'HB', 'ausf_temp'] | [0.7729464226343813, 0.8176867293387541, -0.709407980451111] | [652.0, 1320.0]
571 |  | 1386.14 | {'Cu', 'aust_temp', 'ausf_czas', 'Mo', 'aust_czas', 'Ni', 'grubosc', 'Mn'} | 15 | ['Rm', 'HB', 'ausf_temp'] | [0.8419740001512008, 0.8310828357182544, -0.7721641167358141] | [652.0, 1320.0]
572 |  | 1043.837 | {'Cu', 'aust_temp', 'ausf_czas', 'Mo', 'aust_czas', 'Ni', 'grubosc', 'Mn'} | 17 | ['Rm', 'HB'] | [0.7585243934809861, 0.7007793983945384] | [652.0, 1178.0]
573 |  | 1036.988 | {'Cu', 'aust_temp', 'ausf_czas', 'Mo', 'aust_czas', 'Ni', 'grubosc', 'Mn'} | 17 | ['Rm', 'HB'] | [0.7585243934809862, 0.7007793983945384] | [652.0, 1178.0]
574 |  | 1141.873 | {'Cu', 'aust_temp', 'ausf_czas', 'Mo', 'aust_czas', 'Ni', 'grubosc', 'Mn'} | 17 | ['Rm', 'HB', 'ausf_temp'] | [0.7729464226343813, 0.8176867293387541, -0.709407980451111] | [652.0, 1320.0]
575 |  | 1238.26 | {'Cu', 'aust_temp', 'ausf_czas', 'Mo', 'aust_czas', 'Ni', 'grubosc', 'Mn'} | 15 | ['Rm', 'HB', 'ausf_temp'] | [0.8419740001512008, 0.8310828357182544, -0.7721641167358141] | [652.0, 1320.0]
576 |  | 949.7175 | {'Cu', 'aust_temp', 'ausf_czas', 'Mo', 'aust_czas', 'Ni', 'grubosc', 'Mn'} | 17 | ['Rm', 'HB'] | [0.7585243934809861, 0.7007793983945384] | [652.0, 1178.0]
577 |  | 945.6098 | {'Cu', 'aust_temp', 'ausf_czas', 'Mo', 'aust_czas', 'Ni', 'grubosc', 'Mn'} | 17 | ['Rm', 'HB'] | [0.7585243934809862, 0.7007793983945384] | [652.0, 1178.0]
578 |  | 1008.241 | {'Cu', 'aust_temp', 'ausf_czas', 'Mo', 'aust_czas', 'Ni', 'grubosc', 'Mn'} | 17 | ['Rm', 'HB', 'ausf_temp'] | [0.7729464226343813, 0.8176867293387541, -0.709407980451111] | [652.0, 1320.0]
579 |  | 1067.838 | {'Cu', 'aust_temp', 'ausf_czas', 'Mo', 'aust_czas', 'Ni', 'grubosc', 'Mn'} | 15 | ['Rm', 'HB', 'ausf_temp'] | [0.8419740001512008, 0.8310828357182544, -0.7721641167358141] | [652.0, 1320.0]
580 |  | 1643.994 | {'Cu', 'aust_temp', 'ausf_czas', 'Mo', 'aust_czas', 'Ni', 'grubosc', 'Mn'} | 15 | ['Rm', 'HB', 'ausf_temp'] | [0.8490694471137024, 0.8313077165020959, -0.9089610806261906] | [553.0, 1178.0]
581 |  | 1649.342 | {'Cu', 'aust_temp', 'ausf_czas', 'Mo', 'aust_czas', 'Ni', 'grubosc', 'Mn'} | 15 | ['Rm', 'HB', 'ausf_temp'] | [0.8524153434869183, 0.8314993994416795, -0.8950855240209118] | [553.0, 1178.0]
582 |  | 1709.518 | {'Cu', 'aust_temp', 'ausf_czas', 'Mo', 'aust_czas', 'Ni', 'grubosc', 'Mn'} | 15 | ['Rm', 'HB', 'ausf_temp'] | [0.8555415711176336, 0.8299503469512688, -0.8969389867990136] | [553.0, 1178.0]
583 |  | 1711.172 | {'Cu', 'aust_temp', 'ausf_czas', 'Mo', 'aust_czas', 'Ni', 'grubosc', 'Mn'} | 15 | ['Rm', 'HB', 'ausf_temp'] | [0.8555415711176335, 0.8299503469512688, -0.8969389867990137] | [553.0, 1178.0]
584 |  | 1442.304 | {'Cu', 'aust_temp', 'ausf_czas', 'Mo', 'aust_czas', 'Ni', 'grubosc', 'Mn'} | 15 | ['Rm', 'HB', 'ausf_temp'] | [0.8490694471137024, 0.8313077165020959, -0.9089610806261906] | [553.0, 1178.0]
585 |  | 1440.201 | {'Cu', 'aust_temp', 'ausf_czas', 'Mo', 'aust_czas', 'Ni', 'grubosc', 'Mn'} | 15 | ['Rm', 'HB', 'ausf_temp'] | [0.8524153434869183, 0.8314993994416795, -0.8950855240209118] | [553.0, 1178.0]
586 |  | 1477.167 | {'Cu', 'aust_temp', 'ausf_czas', 'Mo', 'aust_czas', 'Ni', 'grubosc', 'Mn'} | 15 | ['Rm', 'HB', 'ausf_temp'] | [0.8555415711176336, 0.8299503469512688, -0.8969389867990136] | [553.0, 1178.0]
587 |  | 1479.344 | {'Cu', 'aust_temp', 'ausf_czas', 'Mo', 'aust_czas', 'Ni', 'grubosc', 'Mn'} | 15 | ['Rm', 'HB', 'ausf_temp'] | [0.8555415711176335, 0.8299503469512688, -0.8969389867990137] | [553.0, 1178.0]
588 |  | 1222.319 | {'Cu', 'aust_temp', 'ausf_czas', 'Mo', 'aust_czas', 'Ni', 'grubosc', 'Mn'} | 15 | ['Rm', 'HB', 'ausf_temp'] | [0.8490694471137024, 0.8313077165020959, -0.9089610806261906] | [553.0, 1178.0]
589 |  | 1219.082 | {'Cu', 'aust_temp', 'ausf_czas', 'Mo', 'aust_czas', 'Ni', 'grubosc', 'Mn'} | 15 | ['Rm', 'HB', 'ausf_temp'] | [0.8524153434869183, 0.8314993994416795, -0.8950855240209118] | [553.0, 1178.0]
590 |  | 1235.052 | {'Cu', 'aust_temp', 'ausf_czas', 'Mo', 'aust_czas', 'Ni', 'grubosc', 'Mn'} | 15 | ['Rm', 'HB', 'ausf_temp'] | [0.8555415711176336, 0.8299503469512688, -0.8969389867990136] | [553.0, 1178.0]
591 |  | 1237.691 | {'Cu', 'aust_temp', 'ausf_czas', 'Mo', 'aust_czas', 'Ni', 'grubosc', 'Mn'} | 15 | ['Rm', 'HB', 'ausf_temp'] | [0.8555415711176335, 0.8299503469512688, -0.8969389867990137] | [553.0, 1178.0]
592 |  | 1411.41 | {'Cu', 'aust_temp', 'ausf_czas', 'Mo', 'aust_czas', 'Ni', 'grubosc', 'Mn'} | 16 | ['Rm', 'HB', 'ausf_temp'] | [0.9181779879868607, 0.8208868739729676, -0.9216916317004593] | [553.0, 1410.0]
593 |  | 1403.945 | {'Cu', 'aust_temp', 'ausf_czas', 'Mo', 'aust_czas', 'Ni', 'grubosc', 'Mn'} | 15 | ['Rm', 'HB', 'ausf_temp'] | [0.8481733666152274, 0.7575472465880202, -0.8506309038846079] | [553.0, 1178.0]
594 |  | 1386.514 | {'Cu', 'aust_temp', 'ausf_czas', 'Mo', 'aust_czas', 'Ni', 'grubosc', 'Mn'} | 15 | ['Rm', 'HB', 'ausf_temp'] | [0.8545281609920012, 0.761528622250119, -0.8366699103397017] | [553.0, 1178.0]
595 |  | 1360.169 | {'Cu', 'aust_temp', 'ausf_czas', 'Mo', 'aust_czas', 'Ni', 'grubosc', 'Mn'} | 16 | ['Rm', 'HB', 'ausf_temp'] | [0.8527272647924832, 0.7611583300889998, -0.8346094661813191] | [553.0, 1178.0]
596 |  | 1226.078 | {'Cu', 'aust_temp', 'ausf_czas', 'Mo', 'aust_czas', 'Ni', 'grubosc', 'Mn'} | 16 | ['Rm', 'HB', 'ausf_temp'] | [0.9181779879868607, 0.8208868739729676, -0.9216916317004593] | [553.0, 1410.0]
597 |  | 1229.886 | {'Cu', 'aust_temp', 'ausf_czas', 'Mo', 'aust_czas', 'Ni', 'grubosc', 'Mn'} | 15 | ['Rm', 'HB', 'ausf_temp'] | [0.8481733666152274, 0.7575472465880202, -0.8506309038846079] | [553.0, 1178.0]
598 |  | 1222.955 | {'Cu', 'aust_temp', 'ausf_czas', 'Mo', 'aust_czas', 'Ni', 'grubosc', 'Mn'} | 15 | ['Rm', 'HB', 'ausf_temp'] | [0.8545281609920012, 0.761528622250119, -0.8366699103397017] | [553.0, 1178.0]
599 |  | 1197.417 | {'Cu', 'aust_temp', 'ausf_czas', 'Mo', 'aust_czas', 'Ni', 'grubosc', 'Mn'} | 16 | ['Rm', 'HB', 'ausf_temp'] | [0.8527272647924832, 0.7611583300889998, -0.8346094661813191] | [553.0, 1178.0]
600 |  | 1052.949 | {'Cu', 'aust_temp', 'ausf_czas', 'Mo', 'aust_czas', 'Ni', 'grubosc', 'Mn'} | 16 | ['Rm', 'HB', 'ausf_temp'] | [0.9181779879868607, 0.8208868739729676, -0.9216916317004593] | [553.0, 1410.0]
601 |  | 1058.186 | {'Cu', 'aust_temp', 'ausf_czas', 'Mo', 'aust_czas', 'Ni', 'grubosc', 'Mn'} | 15 | ['Rm', 'HB', 'ausf_temp'] | [0.8481733666152274, 0.7575472465880202, -0.8506309038846079] | [553.0, 1178.0]
602 |  | 1060.891 | {'Cu', 'aust_temp', 'ausf_czas', 'Mo', 'aust_czas', 'Ni', 'grubosc', 'Mn'} | 15 | ['Rm', 'HB', 'ausf_temp'] | [0.8545281609920012, 0.761528622250119, -0.8366699103397017] | [553.0, 1178.0]
603 |  | 1036.117 | {'Cu', 'aust_temp', 'ausf_czas', 'Mo', 'aust_czas', 'Ni', 'grubosc', 'Mn'} | 16 | ['Rm', 'HB', 'ausf_temp'] | [0.8527272647924832, 0.7611583300889998, -0.8346094661813191] | [553.0, 1178.0]
604 |  | 1333.658 | {'Cu', 'aust_temp', 'ausf_czas', 'Mo', 'aust_czas', 'Ni', 'grubosc', 'Mn'} | 16 | ['Rm', 'ausf_temp'] | [0.9119874959181618, -0.9156369623508952] | [553.0, 1410.0]
605 |  | 1333.222 | {'Cu', 'aust_temp', 'ausf_czas', 'Mo', 'aust_czas', 'Ni', 'grubosc', 'Mn'} | 15 | ['Rm', 'ausf_temp'] | [0.9166283890837362, -0.9189912715904336] | [553.0, 1410.0]
606 |  | 1314.811 | {'Cu', 'aust_temp', 'ausf_czas', 'Mo', 'aust_czas', 'Ni', 'grubosc', 'Mn'} | 15 | ['Rm', 'ausf_temp'] | [0.9166283890837362, -0.9189912715904335] | [553.0, 1410.0]
607 |  | 1315.162 | {'Cu', 'aust_temp', 'ausf_czas', 'Mo', 'aust_czas', 'Ni', 'grubosc', 'Mn'} | 15 | ['Rm', 'ausf_temp'] | [0.9166283890837363, -0.9189912715904336] | [553.0, 1410.0]
608 |  | 1180.044 | {'Cu', 'aust_temp', 'ausf_czas', 'Mo', 'aust_czas', 'Ni', 'grubosc', 'Mn'} | 16 | ['Rm', 'ausf_temp'] | [0.9119874959181618, -0.9156369623508952] | [553.0, 1410.0]
609 |  | 1179.383 | {'Cu', 'aust_temp', 'ausf_czas', 'Mo', 'aust_czas', 'Ni', 'grubosc', 'Mn'} | 15 | ['Rm', 'ausf_temp'] | [0.9166283890837362, -0.9189912715904336] | [553.0, 1410.0]
610 |  | 1168.866 | {'Cu', 'aust_temp', 'ausf_czas', 'Mo', 'aust_czas', 'Ni', 'grubosc', 'Mn'} | 15 | ['Rm', 'ausf_temp'] | [0.9166283890837362, -0.9189912715904335] | [553.0, 1410.0]
611 |  | 1169.124 | {'Cu', 'aust_temp', 'ausf_czas', 'Mo', 'aust_czas', 'Ni', 'grubosc', 'Mn'} | 15 | ['Rm', 'ausf_temp'] | [0.9166283890837363, -0.9189912715904336] | [553.0, 1410.0]
612 |  | 1025.29 | {'Cu', 'aust_temp', 'ausf_czas', 'Mo', 'aust_czas', 'Ni', 'grubosc', 'Mn'} | 16 | ['Rm', 'ausf_temp'] | [0.9119874959181618, -0.9156369623508952] | [553.0, 1410.0]
613 |  | 1024.973 | {'Cu', 'aust_temp', 'ausf_czas', 'Mo', 'aust_czas', 'Ni', 'grubosc', 'Mn'} | 15 | ['Rm', 'ausf_temp'] | [0.9166283890837362, -0.9189912715904336] | [553.0, 1410.0]
614 |  | 1022.295 | {'Cu', 'aust_temp', 'ausf_czas', 'Mo', 'aust_czas', 'Ni', 'grubosc', 'Mn'} | 15 | ['Rm', 'ausf_temp'] | [0.9166283890837362, -0.9189912715904335] | [553.0, 1410.0]
615 |  | 1022.652 | {'Cu', 'aust_temp', 'ausf_czas', 'Mo', 'aust_czas', 'Ni', 'grubosc', 'Mn'} | 15 | ['Rm', 'ausf_temp'] | [0.9166283890837363, -0.9189912715904336] | [553.0, 1410.0]
616 |  | 1196.486 | {'Cu', 'aust_temp', 'ausf_czas', 'Mo', 'aust_czas', 'Ni', 'grubosc', 'Mn'} | 16 | ['Rm', 'HB', 'ausf_temp'] | [0.8977427250299691, 0.7298955874709675, -0.8652068314480533] | [553.0, 1410.0]
617 |  | 1226.209 | {'Cu', 'aust_temp', 'ausf_czas', 'Mo', 'aust_czas', 'Ni', 'grubosc', 'Mn'} | 16 | ['Rm', 'ausf_temp'] | [0.9055411860106121, -0.8290157251994162] | [553.0, 1410.0]
618 |  | 1320.257 | {'Cu', 'aust_temp', 'ausf_czas', 'Mo', 'aust_czas', 'Ni', 'grubosc', 'Mn'} | 16 | ['Rm', 'ausf_temp'] | [0.9121562335635883, -0.9053011444176989] | [553.0, 1410.0]
619 |  | 1320.768 | {'Cu', 'aust_temp', 'ausf_czas', 'Mo', 'aust_czas', 'Ni', 'grubosc', 'Mn'} | 16 | ['Rm', 'ausf_temp'] | [0.9121562335635883, -0.9053011444176989] | [553.0, 1410.0]
620 |  | 1077.034 | {'Cu', 'aust_temp', 'ausf_czas', 'Mo', 'aust_czas', 'Ni', 'grubosc', 'Mn'} | 16 | ['Rm', 'HB', 'ausf_temp'] | [0.8977427250299691, 0.7298955874709675, -0.8652068314480533] | [553.0, 1410.0]
621 |  | 1117.681 | {'Cu', 'aust_temp', 'ausf_czas', 'Mo', 'aust_czas', 'Ni', 'grubosc', 'Mn'} | 16 | ['Rm', 'ausf_temp'] | [0.9055411860106121, -0.8290157251994162] | [553.0, 1410.0]
622 |  | 1178.258 | {'Cu', 'aust_temp', 'ausf_czas', 'Mo', 'aust_czas', 'Ni', 'grubosc', 'Mn'} | 16 | ['Rm', 'ausf_temp'] | [0.9121562335635883, -0.9053011444176989] | [553.0, 1410.0]
623 |  | 1166.242 | {'Cu', 'aust_temp', 'ausf_czas', 'Mo', 'aust_czas', 'Ni', 'grubosc', 'Mn'} | 16 | ['Rm', 'ausf_temp'] | [0.9121562335635883, -0.9053011444176989] | [553.0, 1410.0]
624 |  | 955.062 | {'Cu', 'aust_temp', 'ausf_czas', 'Mo', 'aust_czas', 'Ni', 'grubosc', 'Mn'} | 16 | ['Rm', 'HB', 'ausf_temp'] | [0.8977427250299691, 0.7298955874709675, -0.8652068314480533] | [553.0, 1410.0]
625 |  | 971.7842 | {'Cu', 'aust_temp', 'ausf_czas', 'Mo', 'aust_czas', 'Ni', 'grubosc', 'Mn'} | 16 | ['Rm', 'ausf_temp'] | [0.9055411860106121, -0.8290157251994162] | [553.0, 1410.0]
626 |  | 1009.808 | {'Cu', 'aust_temp', 'ausf_czas', 'Mo', 'aust_czas', 'Ni', 'grubosc', 'Mn'} | 16 | ['Rm', 'ausf_temp'] | [0.9121562335635883, -0.9053011444176989] | [553.0, 1410.0]
627 |  | 1010.086 | {'Cu', 'aust_temp', 'ausf_czas', 'Mo', 'aust_czas', 'Ni', 'grubosc', 'Mn'} | 16 | ['Rm', 'ausf_temp'] | [0.9121562335635883, -0.9053011444176989] | [553.0, 1410.0]
628 |  | 1023.171 | {'Cu', 'aust_temp', 'ausf_czas', 'Mo', 'aust_czas', 'Ni', 'grubosc', 'Mn'} | 16 | ['Rm', 'HB', 'ausf_temp'] | [0.9576908873234071, 0.9777542034558625, -0.9600898577240662] | [675.0, 1302.0]
629 |  | 869.8161 | {'Cu', 'aust_temp', 'ausf_czas', 'Mo', 'aust_czas', 'Ni', 'grubosc', 'Mn'} | 19 | ['Rm', 'HB', 'ausf_temp'] | [0.965547219328885, 0.9745723133261833, -0.9650384683360045] | [675.0, 1410.0]
630 |  | 905.9063 | {'Cu', 'aust_temp', 'ausf_czas', 'Mo', 'aust_czas', 'Ni', 'grubosc', 'Mn'} | 18 | ['Rm', 'HB', 'ausf_temp'] | [0.9677776853290234, 0.9751927919220089, -0.9656171881519422] | [675.0, 1410.0]
631 |  | 1005.166 | {'Cu', 'aust_temp', 'ausf_czas', 'Mo', 'aust_czas', 'Ni', 'grubosc', 'Mn'} | 18 | ['Rm', 'HB', 'ausf_temp'] | [0.9736586157265479, 0.9770335940059599, -0.9666059575564531] | [675.0, 1410.0]
632 |  | 1083.706 | {'Cu', 'aust_temp', 'ausf_czas', 'Mo', 'aust_czas', 'Ni', 'grubosc', 'Mn'} | 16 | ['Rm', 'HB', 'ausf_temp'] | [0.9613574514230018, 0.9754473374364895, -0.9536811289048294] | [810.0, 1410.0]
633
634 |  | 972.5569 | {'Cu', 'aust_temp', 'ausf_czas', 'Mo', 'aust_czas', 'Ni', 'grubosc', 'Mn'} | 19 | ['Rm'] | [0.9287085656672378] | [539.0, 1140.0]
635 |  | 921.3792 | {'Cu', 'aust_temp', 'ausf_czas', 'Mo', 'aust_czas', 'Ni', 'grubosc', 'Mn'} | 19 | ['Rm'] | [0.908579210913673] | [673.0, 1140.0]
636 |  | 966.9116 | {'Cu', 'aust_temp', 'ausf_czas', 'Mo', 'aust_czas', 'Ni', 'grubosc', 'Mn'} | 16 | ['Rm'] | [0.9204881240302814] | [673.0, 1140.0]
637 |  | 904.5669 | {'Cu', 'aust_temp', 'ausf_czas', 'Mo', 'aust_czas', 'Ni', 'grubosc', 'Mn'} | 16 | ['Rm'] | [0.9204881240302815] | [673.0, 1140.0]
638 |  | 878.789 | {'Cu', 'aust_temp', 'ausf_czas', 'Mo', 'aust_czas', 'Ni', 'grubosc', 'Mn'} | 18 | ['Rm'] | [0.9099277288128117] | [673.0, 1140.0]
639 |  | 866.9162 | {'Cu', 'aust_temp', 'ausf_czas', 'Mo', 'aust_czas', 'Ni', 'grubosc', 'Mn'} | 17 | ['Rm'] | [0.7792009531145435] | [673.0, 927.0]
640 |  | 1033.424 | {'Cu', 'aust_temp', 'ausf_czas', 'Mo', 'aust_czas', 'Ni', 'grubosc', 'Mn'} | 16 | ['Rm', 'HB'] | [0.8015123446584733, 0.9083537671381905] | [673.0, 927.0]
641
642
643 |  | 838.5136 | {'Cu', 'aust_temp', 'ausf_czas', 'Mo', 'aust_czas', 'Ni', 'grubosc', 'Mn'} | 19 | ['Rm'] | [0.9287085656672378] | [539.0, 1140.0]
644 |  | 828.206 | {'Cu', 'aust_temp', 'ausf_czas', 'Mo', 'aust_czas', 'Ni', 'grubosc', 'Mn'} | 19 | ['Rm'] | [0.908579210913673] | [673.0, 1140.0]
645
646 |  | 832.1368 | {'Cu', 'aust_temp', 'ausf_czas', 'Mo', 'aust_czas', 'Ni', 'grubosc', 'Mn'} | 16 | ['Rm'] | [0.9204881240302815] | [673.0, 1140.0]
647 |  | 805.7006 | {'Cu', 'aust_temp', 'ausf_czas', 'Mo', 'aust_czas', 'Ni', 'grubosc', 'Mn'} | 18 | ['Rm'] | [0.9099277288128117] | [673.0, 1140.0]
648 |  | 811.5197 | {'Cu', 'aust_temp', 'ausf_czas', 'Mo', 'aust_czas', 'Ni', 'grubosc', 'Mn'} | 17 | ['Rm'] | [0.7792009531145435] | [673.0, 927.0]
649 |  | 893.7384 | {'Cu', 'aust_temp', 'ausf_czas', 'Mo', 'aust_czas', 'Ni', 'grubosc', 'Mn'} | 16 | ['HB'] | [0.9083537671381905] | [673.0, 927.0]
650
651 |  | 939.2076 | {'Cu', 'aust_temp', 'ausf_czas', 'Mo', 'aust_czas', 'Ni', 'grubosc', 'Mn'} | 17 | ['Rm'] | [0.8958684198619816] | [691.0, 1140.0]
652 |  | 933.7812 | {'Cu', 'aust_temp', 'ausf_czas', 'Mo', 'aust_czas', 'Ni', 'grubosc', 'Mn'} | 18 | ['Rm'] | [0.9246021076355159] | [673.0, 1140.0]
653 |  | 948.5908 | {'Cu', 'aust_temp', 'ausf_czas', 'Mo', 'aust_czas', 'Ni', 'grubosc', 'Mn'} | 16 | ['Rm'] | [0.9155653575646666] | [687.0, 1140.0]
654 |  | 889.9033 | {'Cu', 'aust_temp', 'ausf_czas', 'Mo', 'aust_czas', 'Ni', 'grubosc', 'Mn'} | 16 | ['Rm'] | [0.7551139323328246] | [687.0, 906.0]
655 |  | 957.4445 | {'Cu', 'aust_temp', 'ausf_czas', 'Mo', 'aust_czas', 'Ni', 'grubosc', 'Mn'} | 16 | ['Rm', 'HB'] | [0.725824005500337, 0.7807223876887665] | [687.0, 906.0]
656 |  | 1015.292 | {'Cu', 'aust_temp', 'ausf_czas', 'Mo', 'aust_czas', 'Ni', 'grubosc', 'Mn'} | 15 | ['Rm', 'HB'] | [0.7382413079199747, 0.8428903539842246] | [687.0, 906.0]
657 |  | 983.3492 | {'Cu', 'aust_temp', 'ausf_czas', 'Mo', 'aust_czas', 'Ni', 'grubosc', 'Mn'} | 17 | ['Rm', 'HB'] | [0.8238440914217564, 0.9107930108431833] | [673.0, 927.0]
658 | 885 | 885
659 | 892 | 892
660 |  | 819.7627 | {'Cu', 'aust_temp', 'ausf_czas', 'Mo', 'aust_czas', 'Ni', 'grubosc', 'Mn'} | 18 | ['Rm'] | [0.9246021076355159] | [673.0, 1140.0]
661 | 892 | 892
662 |  | 795.7832 | {'Cu', 'aust_temp', 'ausf_czas', 'Mo', 'aust_czas', 'Ni', 'grubosc', 'Mn'} | 16 | ['Rm'] | [0.7551139323328246] | [687.0, 906.0]
663 | 885 | 885
664 |  | 874.8618 | {'Cu', 'aust_temp', 'ausf_czas', 'Mo', 'aust_czas', 'Ni', 'grubosc', 'Mn'} | 15 | ['Rm', 'HB'] | [0.7382413079199747, 0.8428903539842246] | [687.0, 906.0]
665 | 906 | 906
666 |  | 774.5428 | {'Cu', 'aust_temp', 'ausf_czas', 'Mo', 'aust_czas', 'Ni', 'grubosc', 'Mn'} | 15 | ['Rm'] | [0.7288146239323515] | [774.0, 892.0]
667 |  | 808.738 | {'Cu', 'aust_temp', 'ausf_czas', 'Mo', 'aust_czas', 'Ni', 'grubosc', 'Mn'} | 15 | ['Rm'] | [0.7288146239323515] | [774.0, 892.0]
668 |  | 804.194 | {'Cu', 'aust_temp', 'ausf_czas', 'Mo', 'aust_czas', 'Ni', 'grubosc', 'Mn'} | 15 | ['Rm'] | [0.7288146239323515] | [774.0, 892.0]
669 |  | 912.1077 | {'Cu', 'aust_temp', 'ausf_czas', 'Mo', 'aust_czas', 'Ni', 'grubosc', 'Mn'} | 16 | ['Rm', 'ausf_temp'] | [0.9095424693107784, -0.7049631616964447] | [760.0, 1140.0]
670 |  | 882.198 | {'Cu', 'aust_temp', 'ausf_czas', 'Mo', 'aust_czas', 'Ni', 'grubosc', 'Mn'} | 16 | ['Rm', 'ausf_temp'] | [0.9095424693107784, -0.7049631616964447] | [760.0, 1140.0]
671 |  | 765.1299 | {'Cu', 'aust_temp', 'ausf_czas', 'Mo', 'aust_czas', 'Ni', 'grubosc', 'Mn'} | 16 | ['Rm', 'ausf_temp'] | [0.9095424693107784, -0.7049631616964447] | [760.0, 1140.0]
672 |  | 649.9214 | {'Cu', 'aust_temp', 'ausf_czas', 'Mo', 'aust_czas', 'Ni', 'grubosc', 'Mn'} | 16 | ['Rm', 'ausf_temp'] | [0.9095424693107784, -0.7049631616964447] | [760.0, 1140.0]
673 |  | 815.8453 | {'Cu', 'aust_temp', 'ausf_czas', 'Mo', 'aust_czas', 'Ni', 'grubosc', 'Mn'} | 16 | ['Rm', 'ausf_temp'] | [0.9170279801637891, -0.7290230528286588] | [760.0, 1140.0]
674 |  | 733.4173 | {'Cu', 'aust_temp', 'ausf_czas', 'Mo', 'aust_czas', 'Ni', 'grubosc', 'Mn'} | 16 | ['Rm', 'ausf_temp'] | [0.9170279801637891, -0.7290230528286588] | [760.0, 1140.0]
675 |  | 689.9678 | {'Cu', 'aust_temp', 'ausf_czas', 'Mo', 'aust_czas', 'Ni', 'grubosc', 'Mn'} | 16 | ['Rm', 'ausf_temp'] | [0.9170279801637891, -0.7290230528286588] | [760.0, 1140.0]
676 |  | 871.0758 | {'Cu', 'aust_temp', 'ausf_czas', 'Mo', 'aust_czas', 'Ni', 'grubosc', 'Mn'} | 16 | ['Rm', 'HB', 'ausf_temp'] | [0.9782866998449021, 0.9246661603578634, -0.8767889218573556] | [759.0, 1395.0]
677 |  | 710.4276 | {'Cu', 'aust_temp', 'ausf_czas', 'Mo', 'aust_czas', 'Ni', 'grubosc', 'Mn'} | 16 | ['Rm', 'HB', 'ausf_temp'] | [0.9782866998449021, 0.9246661603578634, -0.8767889218573556] | [759.0, 1395.0]
678 |  | 548.6495 | {'Cu', 'aust_temp', 'ausf_czas', 'Mo', 'aust_czas', 'Ni', 'grubosc', 'Mn'} | 16 | ['Rm', 'HB', 'ausf_temp'] | [0.9782866998449021, 0.9246661603578634, -0.8767889218573556] | [759.0, 1395.0]
679 |  | 894.2826 | {'Cu', 'aust_temp', 'ausf_czas', 'Mo', 'aust_czas', 'Ni', 'grubosc', 'Mn'} | 16 | ['Rm', 'ausf_temp'] | [0.9320821353317204, -0.8547652735197442] | [759.0, 1395.0]
680 |  | 771.1186 | {'Cu', 'aust_temp', 'ausf_czas', 'Mo', 'aust_czas', 'Ni', 'grubosc', 'Mn'} | 16 | ['Rm', 'ausf_temp'] | [0.9320821353317204, -0.8547652735197442] | [759.0, 1395.0]
681 |  | 668.4754 | {'Cu', 'aust_temp', 'ausf_czas', 'Mo', 'aust_czas', 'Ni', 'grubosc', 'Mn'} | 16 | ['Rm', 'ausf_temp'] | [0.9320821353317204, -0.8547652735197442] | [759.0, 1395.0]
682 |  | 887.7665 | {'Cu', 'aust_temp', 'ausf_czas', 'Mo', 'aust_czas', 'Ni', 'grubosc', 'Mn'} | 16 | ['Rm'] | [0.9327528633555079] | [691.0, 1140.0]
683 |  | 821.9276 | {'Cu', 'aust_temp', 'ausf_czas', 'Mo', 'aust_czas', 'Ni', 'grubosc', 'Mn'} | 16 | ['Rm'] | [0.9327528633555079] | [691.0, 1140.0]
684 |  | 742.9208 | {'Cu', 'aust_temp', 'ausf_czas', 'Mo', 'aust_czas', 'Ni', 'grubosc', 'Mn'} | 16 | ['Rm'] | [0.9327528633555079] | [691.0, 1140.0]
685 |  | 663.9141 | {'Cu', 'aust_temp', 'ausf_czas', 'Mo', 'aust_czas', 'Ni', 'grubosc', 'Mn'} | 16 | ['Rm'] | [0.9327528633555079] | [691.0, 1140.0]
686 |  | 822.884 | {'Cu', 'aust_temp', 'ausf_czas', 'Mo', 'aust_czas', 'Ni', 'grubosc', 'Mn'} | 15 | ['Rm'] | [0.9268145660074603] | [691.0, 1140.0]
687 |  | 735.2637 | {'Cu', 'aust_temp', 'ausf_czas', 'Mo', 'aust_czas', 'Ni', 'grubosc', 'Mn'} | 15 | ['Rm'] | [0.9268145660074603] | [691.0, 1140.0]
688 |  | 647.6434 | {'Cu', 'aust_temp', 'ausf_czas', 'Mo', 'aust_czas', 'Ni', 'grubosc', 'Mn'} | 15 | ['Rm'] | [0.9268145660074603] | [691.0, 1140.0]

## imputed_A5_1
| A5 | A5_imp | Features to find neighs | Amount of neighs | Correlated features | Correlation coefficients | Min_max
0 | 2.8 | 2.8
1 | 4.1 | 4.1
2 | 5.4 | 5.4
3 | 10 | 10
4 | 15.4 | 15.4
5 | 15.7 | 15.7
6 | 12.3 | 12.3
7 | 9.7 | 9.7
8 | 13.4 | 13.4
9 | 7.7 | 7.7
10 | 5.7 | 5.7
11 | 4.9 | 4.9
12 | 4 | 4
13 | 4 | 4
14 | 13 | 13
15 | 8 | 8
16 | 4.6 | 4.6
17 | 7.9 | 7.9
18 | 3 | 3
19 | 4 | 4
20 | 5 | 5
21 | 10 | 10
22 | 2 | 2
23 | 1.4 | 1.4
24 | 3.9 | 3.9
25 | 2.4 | 2.4
26 | 4.2 | 4.2
27 | 6 | 6
28 | 4.9 | 4.9
29 | 7.8 | 7.8
30 | 1.9 | 1.9
31 | 2.4 | 2.4
32 | 2.8 | 2.8
33 | 2.8 | 2.8
34 | 3.7 | 3.7
35 | 4.2 | 4.2
36 | 4.8 | 4.8
37 | 4.7 | 4.7
38 | 5.9 | 5.9
39 | 6.7 | 6.7
40 | 7.2 | 7.2
41 | 7.1 | 7.1
42 | 1.5 | 1.5
43 | 2.1 | 2.1
44 | 2.4 | 2.4
45 | 2.3 | 2.3
46 | 3.1 | 3.1
47 | 3.5 | 3.5
48 | 3.7 | 3.7
49 | 3.8 | 3.8
50 | 5.2 | 5.2
51 | 5.8 | 5.8
52 | 5.9 | 5.9
53 | 6 | 6
54 | 1.7 | 1.7
55 | 2.2 | 2.2
56 | 2.6 | 2.6
57 | 2.6 | 2.6
58 | 3.5 | 3.5
59 | 3.9 | 3.9
60 | 4.3 | 4.3
61 | 4.4 | 4.4
62 | 5.5 | 5.5
63 | 6.5 | 6.5
64 | 6.9 | 6.9
65 | 6.6 | 6.6
66 |  | 4.969378 | {'Cu', 'aust_temp', 'ausf_czas', 'Mo', 'aust_czas', 'Ni', 'grubosc', 'Mn'} | 15 | ['Rp02'] | [-0.7024917361950485] | [0.24, 13.0]
67 |  | 4.786874 | {'Cu', 'aust_temp', 'ausf_czas', 'Mo', 'aust_czas', 'Ni', 'grubosc', 'Mn'} | 15 | ['Rp02'] | [-0.7024917361950485] | [0.24, 13.0]
68 |  | 4.487382 | {'Cu', 'aust_temp', 'ausf_czas', 'Mo', 'aust_czas', 'Ni', 'grubosc', 'Mn'} | 15 | ['Rp02'] | [-0.7024917361950483] | [0.24, 13.0]
69
70 |  | 4.564668 | {'Cu', 'aust_temp', 'ausf_czas', 'Mo', 'aust_czas', 'Ni', 'grubosc', 'Mn'} | 16 | ['Rp02'] | [-0.7474452840302248] | [0.24, 13.0]
71 |  | 4.577355 | {'Cu', 'aust_temp', 'ausf_czas', 'Mo', 'aust_czas', 'Ni', 'grubosc', 'Mn'} | 16 | ['Rp02'] | [-0.7474452840302246] | [0.24, 13.0]
72 |  | 4.405122 | {'Cu', 'aust_temp', 'ausf_czas', 'Mo', 'aust_czas', 'Ni', 'grubosc', 'Mn'} | 15 | ['Rp02'] | [-0.7476494835375302] | [0.2, 13.0]
73 |  | 11.35363 | {'Cu', 'aust_temp', 'ausf_czas', 'Mo', 'aust_czas', 'Ni', 'grubosc', 'Mn'} | 15 | ['Rp02'] | [-0.7024917361950485] | [0.24, 13.0]
74
75 |  | 12.07665 | {'Cu', 'aust_temp', 'ausf_czas', 'Mo', 'aust_czas', 'Ni', 'grubosc', 'Mn'} | 16 | ['Rp02'] | [-0.7474452840302248] | [0.24, 13.0]
76 |  | 12.11156 | {'Cu', 'aust_temp', 'ausf_czas', 'Mo', 'aust_czas', 'Ni', 'grubosc', 'Mn'} | 16 | ['Rp02'] | [-0.7474452840302246] | [0.24, 13.0]
77 |  | 6.996154 | {'Cu', 'aust_temp', 'ausf_czas', 'Mo', 'aust_czas', 'Ni', 'grubosc', 'Mn'} | 15 | ['Rp02'] | [-0.7476494835375302] | [0.2, 13.0]
78 | 1.89 | 1.89
79 | 2.32 | 2.32
80 | 2.35 | 2.35
81 | 6.9 | 6.9
82 | 14 | 14
83 | 12.5 | 12.5
84 | 6.5 | 6.5
85 | 7.7 | 7.7
86 | 6.66 | 6.66
87 | 6.4 | 6.4
88 | 7.7 | 7.7
89 | 7.68 | 7.68
90 | 6.8 | 6.8
91 | 6.5 | 6.5
92 | 5.7 | 5.7
93 | 6.86 | 6.86
94 | 6.88 | 6.88
95 | 5.49 | 5.49
96 | 6.5 | 6.5
97 | 6.7 | 6.7
98 | 10 | 10
99 | 8.04 | 8.04
100 | 6.86 | 6.86
101 | 7.45 | 7.45
102 | 6.86 | 6.86
103 | 6.47 | 6.47
104 | 8.43 | 8.43
105 | 10.32 | 10.32
106 | 10.3 | 10.3
107 | 9.31 | 9.31
108 | 11.2 | 11.2
109 | 10.2 | 10.2
110 | 7.5 | 7.5
111 | 5.3 | 5.3
112 | 6 | 6
113 | 3.1 | 3.1
114 | 2 | 2
115 | 7 | 7
116 | 8 | 8
117 | 8 | 8
118 | 9 | 9
119 | 10 | 10
120 | 3.2 | 3.2
121 | 5 | 5
122 | 3.5 | 3.5
123 | 8 | 8
124 | 11 | 11
125 | 13 | 13
126 | 3.5 | 3.5
127 | 4.5 | 4.5
128 | 5.5 | 5.5
129 | 5.6 | 5.6
130 | 3.4 | 3.4
131 | 5.4 | 5.4
132 | 10 | 10
133 | 11.1 | 11.1
134 | 10.1 | 10.1
135 | 6.1 | 6.1
136 | 10.6 | 10.6
137 | 10.9 | 10.9
138 | 7.7 | 7.7
139 | 7.1 | 7.1
140 | 5.6 | 5.6
141
142 | 4.77 | 4.77
143 | 5.6 | 5.6
144 | 3.71 | 3.71
145 | 3.09 | 3.09
146 | 3.73 | 3.73
147 | 3.68 | 3.68
148 | 2.23 | 2.23
149 | 2.06 | 2.06
150 | 3.66 | 3.66
151 | 1.46 | 1.46
152 | 1.27 | 1.27
153 | 1.33 | 1.33
154 | 0.56 | 0.56
155 | 0.4 | 0.4
156 | 1.69 | 1.69
157 | 3.33 | 3.33
158 | 2.7 | 2.7
159 | 2.98 | 2.98
160 | 0.42 | 0.42
161 | 1.42 | 1.42
162 | 2.57 | 2.57
163 | 4.42 | 4.42
164 | 3.41 | 3.41
165 | 3.69 | 3.69
166 | 0.72 | 0.72
167 | 0.24 | 0.24
168 | 0.64 | 0.64
169 | 1.11 | 1.11
170 | 0.43 | 0.43
171 | 1.31 | 1.31
172 | 4 | 4
173 | 6.5 | 6.5
174 | 3.6 | 3.6
175 | 2 | 2
176 | 7.6 | 7.6
177 | 10 | 10
178 | 6.6 | 6.6
179 | 5.4 | 5.4
180 | 1 | 1
181 | 1.7 | 1.7
182 | 2.4 | 2.4
183 | 6.5 | 6.5
184 | 5.7 | 5.7
185 | 2.8 | 2.8
186 | 3.8 | 3.8
187 | 13.1 | 13.1
188 | 1.58 | 1.58
189 | 1.6 | 1.6
190 | 0.95 | 0.95
191 | 1.28 | 1.28
192 | 1.25 | 1.25
193 | 8.2 | 8.2
194 | 2.65 | 2.65
195 | 5.42 | 5.42
196 | 2.84 | 2.84
197 | 1.4 | 1.4
198 | 1.9 | 1.9
199 | 2.8 | 2.8
200 | 3.2 | 3.2
201 | 4.2 | 4.2
202 | 3.7 | 3.7
203 | 10.2 | 10.2
204 | 8.5 | 8.5
205 | 0.8 | 0.8
206 | 1.05 | 1.05
207 | 1.4 | 1.4
208 | 5.1 | 5.1
209 | 1.6 | 1.6
210 | 2.3 | 2.3
211 | 3.8 | 3.8
212 | 5.1 | 5.1
213 | 3 | 3
214 | 10.6 | 10.6
215 | 12.1 | 12.1
216 | 10 | 10
217 | 7.2 | 7.2
218 | 6.8 | 6.8
219 | 4.5 | 4.5
220 | 5.1 | 5.1
221 | 0.65 | 0.65
222 | 0.93 | 0.93
223 | 3.47 | 3.47
224 | 2.9 | 2.9
225 | 7.2 | 7.2
226 | 11.8 | 11.8
227 | 0.7 | 0.7
228 | 3.96 | 3.96
229 | 5.3 | 5.3
230 | 7.2 | 7.2
231 | 11.4 | 11.4
232 | 6.6 | 6.6
233 | 5.2 | 5.2
234 | 10.3 | 10.3
235 | 7.3 | 7.3
236 | 9.8 | 9.8
237 | 5.8 | 5.8
238 | 4.9 | 4.9
239 | 7.3 | 7.3
240 | 9.8 | 9.8
241 | 5.8 | 5.8
242 | 4.1 | 4.1
243 | 2.7 | 2.7
244 | 4.7 | 4.7
245 | 4 | 4
246 | 3.9 | 3.9
247 | 6.3 | 6.3
248 | 5 | 5
249 | 3.9 | 3.9
250 | 3.8 | 3.8
251 | 3.3 | 3.3
252
253 | 6.6 | 6.6
254 | 2.2 | 2.2
255 | 2.7 | 2.7
256 | 2.8 | 2.8
257 | 2.4 | 2.4
258 | 1.5 | 1.5
259 | 1.8 | 1.8
260 | 3.4 | 3.4
261 | 2 | 2
262 | 9.6 | 9.6
263 | 13.8 | 13.8
264 | 4.42 | 4.42
265 | 7.1 | 7.1
266 | 0.2 | 0.2
267 | 0.13 | 0.13
268 | 0.07 | 0.07
269 | 1.64 | 1.64
270 | 0.98 | 0.98
271 | 1.365 | 1.365
272 | 1.8 | 1.8
273 | 3.9 | 3.9
274 | 7.1 | 7.1
275 | 9.2 | 9.2
276 | 10.3 | 10.3
277 | 8 | 8
278 |  | 7.995348 | {'Cu', 'aust_temp', 'ausf_czas', 'Mo', 'aust_czas', 'Ni', 'grubosc', 'Mn'} | 18 | ['K'] | [0.8349568967265824] | [2.1, 11.1]
279 |  | 8.275461 | {'Cu', 'aust_temp', 'ausf_czas', 'Mo', 'aust_czas', 'Ni', 'grubosc', 'Mn'} | 18 | ['K'] | [0.871111110148037] | [2.1, 11.1]
280 |  | 8.396706 | {'Cu', 'aust_temp', 'ausf_czas', 'Mo', 'aust_czas', 'Ni', 'grubosc', 'Mn'} | 18 | ['K'] | [0.8711111101480371] | [2.1, 11.1]
281 |  | 8.734021 | {'Cu', 'aust_temp', 'ausf_czas', 'Mo', 'aust_czas', 'Ni', 'grubosc', 'Mn'} | 16 | ['K'] | [0.7769022511230846] | [4.2, 11.1]
282 |  | 6.944012 | {'Cu', 'aust_temp', 'ausf_czas', 'Mo', 'aust_czas', 'Ni', 'grubosc', 'Mn'} | 15 | ['K'] | [0.8316723388128959] | [4.2, 11.1]
283 |  | 7.920759 | {'Cu', 'aust_temp', 'ausf_czas', 'Mo', 'aust_czas', 'Ni', 'grubosc', 'Mn'} | 15 | ['K'] | [0.735701127255524] | [3.4, 11.0]
284 |  | 8.775825 | {'Cu', 'aust_temp', 'ausf_czas', 'Mo', 'aust_czas', 'Ni', 'grubosc', 'Mn'} | 15 | ['K'] | [0.735701127255524] | [3.4, 11.0]
285 |  | 5.945207 | {'Cu', 'aust_temp', 'ausf_czas', 'Mo', 'aust_czas', 'Ni', 'grubosc', 'Mn'} | 18 | ['K'] | [0.8349568967265824] | [2.1, 11.1]
286 |  | 8.356291 | {'Cu', 'aust_temp', 'ausf_czas', 'Mo', 'aust_czas', 'Ni', 'grubosc', 'Mn'} | 18 | ['K'] | [0.871111110148037] | [2.1, 11.1]
287 |  | 8.9221 | {'Cu', 'aust_temp', 'ausf_czas', 'Mo', 'aust_czas', 'Ni', 'grubosc', 'Mn'} | 18 | ['K'] | [0.8711111101480371] | [2.1, 11.1]
288 |  | 9.021222 | {'Cu', 'aust_temp', 'ausf_czas', 'Mo', 'aust_czas', 'Ni', 'grubosc', 'Mn'} | 16 | ['K'] | [0.7769022511230846] | [4.2, 11.1]
289 |  | 9.036346 | {'Cu', 'aust_temp', 'ausf_czas', 'Mo', 'aust_czas', 'Ni', 'grubosc', 'Mn'} | 15 | ['K'] | [0.8316723388128959] | [4.2, 11.1]
290 |  | 9.047891 | {'Cu', 'aust_temp', 'ausf_czas', 'Mo', 'aust_czas', 'Ni', 'grubosc', 'Mn'} | 15 | ['K'] | [0.735701127255524] | [3.4, 11.0]
291 |  | 9.242224 | {'Cu', 'aust_temp', 'ausf_czas', 'Mo', 'aust_czas', 'Ni', 'grubosc', 'Mn'} | 15 | ['K'] | [0.735701127255524] | [3.4, 11.0]
292 |  | 7.175292 | {'Cu', 'aust_temp', 'ausf_czas', 'Mo', 'aust_czas', 'Ni', 'grubosc', 'Mn'} | 18 | ['K'] | [0.8349568967265824] | [2.1, 11.1]
293 |  | 10.13455 | {'Cu', 'aust_temp', 'ausf_czas', 'Mo', 'aust_czas', 'Ni', 'grubosc', 'Mn'} | 18 | ['K'] | [0.871111110148037] | [2.1, 11.1]
294 |  | 10.21538 | {'Cu', 'aust_temp', 'ausf_czas', 'Mo', 'aust_czas', 'Ni', 'grubosc', 'Mn'} | 18 | ['K'] | [0.8711111101480371] | [2.1, 11.1]
295 |  | 9.595625 | {'Cu', 'aust_temp', 'ausf_czas', 'Mo', 'aust_czas', 'Ni', 'grubosc', 'Mn'} | 16 | ['K'] | [0.7769022511230846] | [4.2, 11.1]
296 | 9.1 | 9.1
297 |  | 9.553157 | {'Cu', 'aust_temp', 'ausf_czas', 'Mo', 'aust_czas', 'Ni', 'grubosc', 'Mn'} | 15 | ['K'] | [0.735701127255524] | [3.4, 11.0]
298 |  | 9.475424 | {'Cu', 'aust_temp', 'ausf_czas', 'Mo', 'aust_czas', 'Ni', 'grubosc', 'Mn'} | 15 | ['K'] | [0.735701127255524] | [3.4, 11.0]
299 |  | 7.544317 | {'Cu', 'aust_temp', 'ausf_czas', 'Mo', 'aust_czas', 'Ni', 'grubosc', 'Mn'} | 18 | ['K'] | [0.8349568967265824] | [2.1, 11.1]
300 |  | 10.41745 | {'Cu', 'aust_temp', 'ausf_czas', 'Mo', 'aust_czas', 'Ni', 'grubosc', 'Mn'} | 18 | ['K'] | [0.871111110148037] | [2.1, 11.1]
301 |  | 10.29621 | {'Cu', 'aust_temp', 'ausf_czas', 'Mo', 'aust_czas', 'Ni', 'grubosc', 'Mn'} | 18 | ['K'] | [0.8711111101480371] | [2.1, 11.1]
302 |  | 9.308424 | {'Cu', 'aust_temp', 'ausf_czas', 'Mo', 'aust_czas', 'Ni', 'grubosc', 'Mn'} | 16 | ['K'] | [0.7769022511230846] | [4.2, 11.1]
303 |  | 10.10684 | {'Cu', 'aust_temp', 'ausf_czas', 'Mo', 'aust_czas', 'Ni', 'grubosc', 'Mn'} | 15 | ['K'] | [0.8316723388128959] | [4.2, 11.1]
304 |  | 9.009025 | {'Cu', 'aust_temp', 'ausf_czas', 'Mo', 'aust_czas', 'Ni', 'grubosc', 'Mn'} | 15 | ['K'] | [0.735701127255524] | [3.4, 11.0]
305 |  | 7.065694 | {'Cu', 'aust_temp', 'ausf_czas', 'Mo', 'aust_czas', 'Ni', 'grubosc', 'Mn'} | 15 | ['K'] | [0.735701127255524] | [3.4, 11.0]
306 |  | 5.207157 | {'Cu', 'aust_temp', 'ausf_czas', 'Mo', 'aust_czas', 'Ni', 'grubosc', 'Mn'} | 18 | ['K'] | [0.8349568967265824] | [2.1, 11.1]
307 |  | 5.971811 | {'Cu', 'aust_temp', 'ausf_czas', 'Mo', 'aust_czas', 'Ni', 'grubosc', 'Mn'} | 18 | ['K'] | [0.871111110148037] | [2.1, 11.1]
308 |  | 6.335545 | {'Cu', 'aust_temp', 'ausf_czas', 'Mo', 'aust_czas', 'Ni', 'grubosc', 'Mn'} | 18 | ['K'] | [0.8711111101480371] | [2.1, 11.1]
309 |  | 6.915078 | {'Cu', 'aust_temp', 'ausf_czas', 'Mo', 'aust_czas', 'Ni', 'grubosc', 'Mn'} | 16 | ['K'] | [0.7769022511230846] | [4.2, 11.1]
310 |  | 7.673896 | {'Cu', 'aust_temp', 'ausf_czas', 'Mo', 'aust_czas', 'Ni', 'grubosc', 'Mn'} | 15 | ['K'] | [0.8316723388128959] | [4.2, 11.1]
311 |  | 8.270559 | {'Cu', 'aust_temp', 'ausf_czas', 'Mo', 'aust_czas', 'Ni', 'grubosc', 'Mn'} | 15 | ['K'] | [0.735701127255524] | [3.4, 11.0]
312 |  | 8.464892 | {'Cu', 'aust_temp', 'ausf_czas', 'Mo', 'aust_czas', 'Ni', 'grubosc', 'Mn'} | 15 | ['K'] | [0.735701127255524] | [3.4, 11.0]
313 |  | 3.005258 | {'Cu', 'aust_temp', 'ausf_czas', 'Mo', 'aust_czas', 'Ni', 'grubosc', 'Mn'} | 19 | ['K'] | [0.8505275828152203] | [2.1, 11.1]
314 |  | 5.531172 | {'Cu', 'aust_temp', 'ausf_czas', 'Mo', 'aust_czas', 'Ni', 'grubosc', 'Mn'} | 19 | ['K'] | [0.8235475661199017] | [2.1, 11.1]
315 |  | 7.289828 | {'Cu', 'aust_temp', 'ausf_czas', 'Mo', 'aust_czas', 'Ni', 'grubosc', 'Mn'} | 19 | ['K'] | [0.8729624764589711] | [2.1, 11.1]
316 |  | 7.270868 | {'Cu', 'aust_temp', 'ausf_czas', 'Mo', 'aust_czas', 'Ni', 'grubosc', 'Mn'} | 17 | ['K'] | [0.7960956916539169] | [4.2, 11.1]
317 | 4.2 | 4.2
318 |  | 7.1044 | {'Cu', 'aust_temp', 'ausf_czas', 'Mo', 'aust_czas', 'Ni', 'grubosc', 'Mn'} | 17 | ['K'] | [0.7600858711975349] | [3.4, 11.0]
319 |  | 7.144528 | {'Cu', 'aust_temp', 'ausf_czas', 'Mo', 'aust_czas', 'Ni', 'grubosc', 'Mn'} | 17 | ['K'] | [0.795183907835265] | [3.4, 11.1]
320 |  | 3.005258 | {'Cu', 'aust_temp', 'ausf_czas', 'Mo', 'aust_czas', 'Ni', 'grubosc', 'Mn'} | 19 | ['K'] | [0.8505275828152203] | [2.1, 11.1]
321 |  | 5.951455 | {'Cu', 'aust_temp', 'ausf_czas', 'Mo', 'aust_czas', 'Ni', 'grubosc', 'Mn'} | 19 | ['K'] | [0.8235475661199017] | [2.1, 11.1]
322 |  | 9.004849 | {'Cu', 'aust_temp', 'ausf_czas', 'Mo', 'aust_czas', 'Ni', 'grubosc', 'Mn'} | 19 | ['K'] | [0.8729624764589711] | [2.1, 11.1]
323 |  | 8.91972 | {'Cu', 'aust_temp', 'ausf_czas', 'Mo', 'aust_czas', 'Ni', 'grubosc', 'Mn'} | 17 | ['K'] | [0.7960956916539169] | [4.2, 11.1]
324 | 7.7 | 7.7
325 |  | 8.429905 | {'Cu', 'aust_temp', 'ausf_czas', 'Mo', 'aust_czas', 'Ni', 'grubosc', 'Mn'} | 17 | ['K'] | [0.7600858711975349] | [3.4, 11.0]
326 |  | 8.448786 | {'Cu', 'aust_temp', 'ausf_czas', 'Mo', 'aust_czas', 'Ni', 'grubosc', 'Mn'} | 17 | ['K'] | [0.795183907835265] | [3.4, 11.1]
327 |  | 2.468348 | {'Cu', 'aust_temp', 'ausf_czas', 'Mo', 'aust_czas', 'Ni', 'grubosc', 'Mn'} | 19 | ['K'] | [0.8505275828152203] | [2.1, 11.1]
328 | 7.3 | 7.3
329 | 8 | 8
330 | 11 | 11
331 | 9.5 | 9.5
332 |  | 9.370587 | {'Cu', 'aust_temp', 'ausf_czas', 'Mo', 'aust_czas', 'Ni', 'grubosc', 'Mn'} | 17 | ['K'] | [0.7600858711975349] | [3.4, 11.0]
333 | 8.5 | 8.5
334 |  | 3.005258 | {'Cu', 'aust_temp', 'ausf_czas', 'Mo', 'aust_czas', 'Ni', 'grubosc', 'Mn'} | 19 | ['K'] | [0.8505275828152203] | [2.1, 11.1]
335 |  | 5.951455 | {'Cu', 'aust_temp', 'ausf_czas', 'Mo', 'aust_czas', 'Ni', 'grubosc', 'Mn'} | 19 | ['K'] | [0.8235475661199017] | [2.1, 11.1]
336 |  | 7.943169 | {'Cu', 'aust_temp', 'ausf_czas', 'Mo', 'aust_czas', 'Ni', 'grubosc', 'Mn'} | 19 | ['K'] | [0.8729624764589711] | [2.1, 11.1]
337 |  | 7.820486 | {'Cu', 'aust_temp', 'ausf_czas', 'Mo', 'aust_czas', 'Ni', 'grubosc', 'Mn'} | 17 | ['K'] | [0.7960956916539169] | [4.2, 11.1]
338 | 11 | 11
339 |  | 7.916806 | {'Cu', 'aust_temp', 'ausf_czas', 'Mo', 'aust_czas', 'Ni', 'grubosc', 'Mn'} | 17 | ['K'] | [0.7600858711975349] | [3.4, 11.0]
340 |  | 8.100984 | {'Cu', 'aust_temp', 'ausf_czas', 'Mo', 'aust_czas', 'Ni', 'grubosc', 'Mn'} | 17 | ['K'] | [0.795183907835265] | [3.4, 11.1]
341 | 2.1 | 2.1
342 |  | 4.858719 | {'Cu', 'aust_temp', 'ausf_czas', 'Mo', 'aust_czas', 'Ni', 'grubosc', 'Mn'} | 19 | ['K'] | [0.8235475661199017] | [2.1, 11.1]
343 |  | 5.942312 | {'Cu', 'aust_temp', 'ausf_czas', 'Mo', 'aust_czas', 'Ni', 'grubosc', 'Mn'} | 19 | ['K'] | [0.8729624764589711] | [2.1, 11.1]
344 |  | 5.022435 | {'Cu', 'aust_temp', 'ausf_czas', 'Mo', 'aust_czas', 'Ni', 'grubosc', 'Mn'} | 17 | ['K'] | [0.7960956916539169] | [4.2, 11.1]
345 | 5.5 | 5.5
346 |  | 4.068564 | {'Cu', 'aust_temp', 'ausf_czas', 'Mo', 'aust_czas', 'Ni', 'grubosc', 'Mn'} | 17 | ['K'] | [0.7600858711975349] | [3.4, 11.0]
347 |  | 3.492608 | {'Cu', 'aust_temp', 'ausf_czas', 'Mo', 'aust_czas', 'Ni', 'grubosc', 'Mn'} | 17 | ['K'] | [0.795183907835265] | [3.4, 11.1]
348 |  | 2.188521 | {'Cu', 'aust_temp', 'ausf_czas', 'Mo', 'aust_czas', 'Ni', 'grubosc', 'Mn'} | 15 | ['K'] | [0.8628198516047978] | [2.1, 11.1]
349 |  | 3.74386 | {'Cu', 'aust_temp', 'ausf_czas', 'Mo', 'aust_czas', 'Ni', 'grubosc', 'Mn'} | 15 | ['K'] | [0.8446650346674529] | [2.1, 11.0]
350 |  | 6.625961 | {'Cu', 'aust_temp', 'ausf_czas', 'Mo', 'aust_czas', 'Ni', 'grubosc', 'Mn'} | 15 | ['K'] | [0.8621004437686858] | [2.1, 11.1]
351 |  | 6.700652 | {'Cu', 'aust_temp', 'ausf_czas', 'Mo', 'aust_czas', 'Ni', 'grubosc', 'Mn'} | 18 | ['K'] | [0.8035925769562645] | [4.2, 11.1]
352 |  | 10.2157 | {'Cu', 'aust_temp', 'ausf_czas', 'Mo', 'aust_czas', 'Ni', 'grubosc', 'Mn'} | 15 | ['K'] | [0.8366959281226862] | [4.2, 11.1]
353 |  | 9.416254 | {'Cu', 'aust_temp', 'ausf_czas', 'Mo', 'aust_czas', 'Ni', 'grubosc', 'Mn'} | 15 | ['K'] | [0.7212711975330427] | [3.4, 11.0]
354 |  | 7.828381 | {'Cu', 'aust_temp', 'ausf_czas', 'Mo', 'aust_czas', 'Ni', 'grubosc', 'Mn'} | 15 | ['K'] | [0.7212711975330426] | [3.4, 11.0]
355 |  | 2.14559 | {'Cu', 'aust_temp', 'ausf_czas', 'Mo', 'aust_czas', 'Ni', 'grubosc', 'Mn'} | 15 | ['K'] | [0.8628198516047978] | [2.1, 11.1]
356 |  | 3.305073 | {'Cu', 'aust_temp', 'ausf_czas', 'Mo', 'aust_czas', 'Ni', 'grubosc', 'Mn'} | 15 | ['K'] | [0.8446650346674529] | [2.1, 11.0]
357 |  | 7.445676 | {'Cu', 'aust_temp', 'ausf_czas', 'Mo', 'aust_czas', 'Ni', 'grubosc', 'Mn'} | 15 | ['K'] | [0.8621004437686858] | [2.1, 11.1]
358 |  | 7.867061 | {'Cu', 'aust_temp', 'ausf_czas', 'Mo', 'aust_czas', 'Ni', 'grubosc', 'Mn'} | 18 | ['K'] | [0.8035925769562645] | [4.2, 11.1]
359 |  | 9.087781 | {'Cu', 'aust_temp', 'ausf_czas', 'Mo', 'aust_czas', 'Ni', 'grubosc', 'Mn'} | 15 | ['K'] | [0.8366959281226862] | [4.2, 11.1]
360 |  | 7.868078 | {'Cu', 'aust_temp', 'ausf_czas', 'Mo', 'aust_czas', 'Ni', 'grubosc', 'Mn'} | 15 | ['K'] | [0.7212711975330427] | [3.4, 11.0]
361 |  | 7.510807 | {'Cu', 'aust_temp', 'ausf_czas', 'Mo', 'aust_czas', 'Ni', 'grubosc', 'Mn'} | 15 | ['K'] | [0.7212711975330426] | [3.4, 11.0]
362 |  | 1.544569 | {'Cu', 'aust_temp', 'ausf_czas', 'Mo', 'aust_czas', 'Ni', 'grubosc', 'Mn'} | 15 | ['K'] | [0.8628198516047978] | [2.1, 11.1]
363 |  | 1.944836 | {'Cu', 'aust_temp', 'ausf_czas', 'Mo', 'aust_czas', 'Ni', 'grubosc', 'Mn'} | 15 | ['K'] | [0.8446650346674529] | [2.1, 11.0]
364 |  | 4.296246 | {'Cu', 'aust_temp', 'ausf_czas', 'Mo', 'aust_czas', 'Ni', 'grubosc', 'Mn'} | 15 | ['K'] | [0.8621004437686858] | [2.1, 11.1]
365 |  | 6.802079 | {'Cu', 'aust_temp', 'ausf_czas', 'Mo', 'aust_czas', 'Ni', 'grubosc', 'Mn'} | 18 | ['K'] | [0.8035925769562645] | [4.2, 11.1]
366 | 7.2 | 7.2
367 |  | 6.47869 | {'Cu', 'aust_temp', 'ausf_czas', 'Mo', 'aust_czas', 'Ni', 'grubosc', 'Mn'} | 15 | ['K'] | [0.7212711975330427] | [3.4, 11.0]
368 |  | 6.200812 | {'Cu', 'aust_temp', 'ausf_czas', 'Mo', 'aust_czas', 'Ni', 'grubosc', 'Mn'} | 15 | ['K'] | [0.7212711975330426] | [3.4, 11.0]
369 |  | 1.71629 | {'Cu', 'aust_temp', 'ausf_czas', 'Mo', 'aust_czas', 'Ni', 'grubosc', 'Mn'} | 15 | ['K'] | [0.8628198516047978] | [2.1, 11.1]
370 |  | 2.295865 | {'Cu', 'aust_temp', 'ausf_czas', 'Mo', 'aust_czas', 'Ni', 'grubosc', 'Mn'} | 15 | ['K'] | [0.8446650346674529] | [2.1, 11.0]
371 |  | 4.080532 | {'Cu', 'aust_temp', 'ausf_czas', 'Mo', 'aust_czas', 'Ni', 'grubosc', 'Mn'} | 15 | ['K'] | [0.8621004437686858] | [2.1, 11.1]
372 |  | 3.911413 | {'Cu', 'aust_temp', 'ausf_czas', 'Mo', 'aust_czas', 'Ni', 'grubosc', 'Mn'} | 18 | ['K'] | [0.8035925769562645] | [4.2, 11.1]
373 |  | 4.428983 | {'Cu', 'aust_temp', 'ausf_czas', 'Mo', 'aust_czas', 'Ni', 'grubosc', 'Mn'} | 15 | ['K'] | [0.8366959281226862] | [4.2, 11.1]
374 |  | 5.128998 | {'Cu', 'aust_temp', 'ausf_czas', 'Mo', 'aust_czas', 'Ni', 'grubosc', 'Mn'} | 15 | ['K'] | [0.7212711975330427] | [3.4, 11.0]
375 |  | 5.128998 | {'Cu', 'aust_temp', 'ausf_czas', 'Mo', 'aust_czas', 'Ni', 'grubosc', 'Mn'} | 15 | ['K'] | [0.7212711975330426] | [3.4, 11.0]
376 |  | 1.84508 | {'Cu', 'aust_temp', 'ausf_czas', 'Mo', 'aust_czas', 'Ni', 'grubosc', 'Mn'} | 15 | ['K'] | [0.8628198516047978] | [2.1, 11.1]
377 |  | 2.910166 | {'Cu', 'aust_temp', 'ausf_czas', 'Mo', 'aust_czas', 'Ni', 'grubosc', 'Mn'} | 15 | ['K'] | [0.8446650346674529] | [2.1, 11.0]
378 |  | 4.080532 | {'Cu', 'aust_temp', 'ausf_czas', 'Mo', 'aust_czas', 'Ni', 'grubosc', 'Mn'} | 15 | ['K'] | [0.8621004437686858] | [2.1, 11.1]
379 |  | 2.947858 | {'Cu', 'aust_temp', 'ausf_czas', 'Mo', 'aust_czas', 'Ni', 'grubosc', 'Mn'} | 18 | ['K'] | [0.8035925769562645] | [4.2, 11.1]
380 |  | 2.957783 | {'Cu', 'aust_temp', 'ausf_czas', 'Mo', 'aust_czas', 'Ni', 'grubosc', 'Mn'} | 15 | ['K'] | [0.8366959281226862] | [4.2, 11.1]
381 |  | 3.541125 | {'Cu', 'aust_temp', 'ausf_czas', 'Mo', 'aust_czas', 'Ni', 'grubosc', 'Mn'} | 15 | ['K'] | [0.7212711975330427] | [3.4, 11.0]
382 |  | 3.10446 | {'Cu', 'aust_temp', 'ausf_czas', 'Mo', 'aust_czas', 'Ni', 'grubosc', 'Mn'} | 15 | ['K'] | [0.7212711975330426] | [3.4, 11.0]
383 | 8.3 | 8.3
384 | 6.9 | 6.9
385 | 7.4 | 7.4
386 | 7.4 | 7.4
387 | 4.9 | 4.9
388 | 6.3 | 6.3
389 | 8.6 | 8.6
390 | 8 | 8
391 | 5.1 | 5.1
392 | 8.6 | 8.6
393 | 7.7 | 7.7
394 | 6.6 | 6.6
395 | 8 | 8
396 | 6.6 | 6.6
397 | 6.9 | 6.9
398 | 8 | 8
399 | 7.7 | 7.7
400 | 5.1 | 5.1
401 | 9.7 | 9.7
402 | 5.4 | 5.4
403 | 7.4 | 7.4
404 | 7.4 | 7.4
405 | 6 | 6
406 | 4.9 | 4.9
407 | 6.2 | 6.2
408 | 3 | 3
409 | 1.5 | 1.5
410 | 8.2 | 8.2
411 | 5.6 | 5.6
412 | 2.4 | 2.4
413
414
415
416
417
418
419
420
421 | 2.6 | 2.6
422 | 4.4 | 4.4
423 | 13.7 | 13.7
424 | 6.8 | 6.8
425 | 5.5 | 5.5
426 | 3.9 | 3.9
427 | 4.9 | 4.9
428 | 7.9 | 7.9
429 | 7.1 | 7.1
430 | 5.9 | 5.9
431 | 5.5 | 5.5
432 | 5.3 | 5.3
433 | 9.9 | 9.9
434 | 11.1 | 11.1
435 | 10.1 | 10.1
436 | 6.1 | 6.1
437 | 3.2 | 3.2
438 | 4.2 | 4.2
439 | 4.8 | 4.8
440 | 6.8 | 6.8
441 | 8.1 | 8.1
442 | 11.1 | 11.1
443 | 12.7 | 12.7
444 | 14.4 | 14.4
445 | 15.5 | 15.5
446 | 19.9 | 19.9
447 | 15 | 15
448 | 5.2 | 5.2
449 |  | 6.07556 | {'Cu', 'aust_temp', 'ausf_czas', 'Mo', 'aust_czas', 'Ni', 'grubosc', 'Mn'} | 16 | ['ausf_temp'] | [0.9543220135175465] | [1.9, 8.0]
450 | 9.5 | 9.5
451 | 7 | 7
452 | 12.5 | 12.5
453 | 6.2 | 6.2
454 | 10.4 | 10.4
455 | 9.9 | 9.9
456 | 2.1 | 2.1
457 | 2.5 | 2.5
458 | 2.7 | 2.7
459 | 4.9 | 4.9
460 | 6.6 | 6.6
461 | 8.8 | 8.8
462 | 10.3 | 10.3
463 | 9.9 | 9.9
464 | 2.2 | 2.2
465 | 13.6 | 13.6
466 | 10.6 | 10.6
467 | 8.9 | 8.9
468 | 11.2 | 11.2
469 | 10.4 | 10.4
470 | 9.9 | 9.9
471 | 8.5 | 8.5
472 | 13.2 | 13.2
473 | 0.97 | 0.97
474 | 3.86 | 3.86
475 | 4.8 | 4.8
476 | 7.1 | 7.1
477 | 13.5 | 13.5
478 | 12.1 | 12.1
479 | 19.9 | 19.9
480 | 3 | 3
481 | 11.1 | 11.1
482 | 12.1 | 12.1
483 | 4.3 | 4.3
484 | 7.2 | 7.2
485 | 8.1 | 8.1
486 | 8.6 | 8.6
487 | 10.4 | 10.4
488 | 2.5 | 2.5
489 | 4 | 4
490 | 4.6 | 4.6
491 | 6.9 | 6.9
492 | 7.8 | 7.8
493 | 1 | 1
494 | 6 | 6
495 | 2.1 | 2.1
496 | 2.6 | 2.6
497 | 2.8 | 2.8
498 | 3.7 | 3.7
499 | 4.3 | 4.3
500 | 4.6 | 4.6
501 | 6.1 | 6.1
502 | 6.9 | 6.9
503 | 7.1 | 7.1
504 | 5.5 | 5.5
505 | 5.8 | 5.8
506 | 5.6 | 5.6
507 | 1.7 | 1.7
508 | 2.3 | 2.3
509 | 2.4 | 2.4
510 | 3.4 | 3.4
511 | 4.1 | 4.1
512 | 4.3 | 4.3
513 | 5.7 | 5.7
514 | 6.4 | 6.4
515 | 6.5 | 6.5
516 | 5.2 | 5.2
517 | 5.6 | 5.6
518 | 5.5 | 5.5
519 | 2.75 | 2.75
520 | 2.13 | 2.13
521 | 3.33 | 3.33
522 | 2.4 | 2.4
523 | 2.7 | 2.7
524 |  | 1.179333 | {'Cu', 'aust_temp', 'ausf_czas', 'Mo', 'aust_czas', 'Ni', 'grubosc', 'Mn'} | 18 | ['ausf_temp', 'Rp02', 'HB'] | [0.9067013890940097, -0.8745774473768883, -0.9160524318180628] | [3.2, 19.9]
525 |  | 2.900486 | {'Cu', 'aust_temp', 'ausf_czas', 'Mo', 'aust_czas', 'Ni', 'grubosc', 'Mn'} | 18 | ['ausf_temp', 'Rp02', 'HB'] | [0.9108748299304211, -0.8850124821303629, -0.9089999778015609] | [3.2, 19.9]
526 |  | 1.819661 | {'Cu', 'aust_temp', 'ausf_czas', 'Mo', 'aust_czas', 'Ni', 'grubosc', 'Mn'} | 18 | ['ausf_temp', 'Rp02', 'HB'] | [0.9067013890940095, -0.8745774473768883, -0.9160524318180628] | [3.2, 19.9]
527 |  | 2.31772 | {'Cu', 'aust_temp', 'ausf_czas', 'Mo', 'aust_czas', 'Ni', 'grubosc', 'Mn'} | 16 | ['ausf_temp', 'Rp02', 'HB'] | [0.9146268194216006, -0.8694396787376079, -0.9109332689233606] | [3.2, 19.9]
528 |  | 11.95671 | {'Cu', 'aust_temp', 'ausf_czas', 'Mo', 'aust_czas', 'Ni', 'grubosc', 'Mn'} | 18 | ['ausf_temp', 'Rp02', 'HB'] | [0.9067013890940097, -0.8745774473768883, -0.9160524318180628] | [3.2, 19.9]
529 |  | 15.54431 | {'Cu', 'aust_temp', 'ausf_czas', 'Mo', 'aust_czas', 'Ni', 'grubosc', 'Mn'} | 18 | ['ausf_temp', 'Rp02', 'HB'] | [0.9108748299304211, -0.8850124821303629, -0.9089999778015609] | [3.2, 19.9]
530 |  | 15.38125 | {'Cu', 'aust_temp', 'ausf_czas', 'Mo', 'aust_czas', 'Ni', 'grubosc', 'Mn'} | 18 | ['ausf_temp', 'Rp02', 'HB'] | [0.9067013890940095, -0.8745774473768883, -0.9160524318180628] | [3.2, 19.9]
531 |  | 13.90682 | {'Cu', 'aust_temp', 'ausf_czas', 'Mo', 'aust_czas', 'Ni', 'grubosc', 'Mn'} | 16 | ['ausf_temp', 'Rp02', 'HB'] | [0.9146268194216006, -0.8694396787376079, -0.9109332689233606] | [3.2, 19.9]
532
533
534
535
536
537
538
539
540
541
542
543
544 |  | -9.452607 | {'Cu', 'aust_temp', 'ausf_czas', 'Mo', 'aust_czas', 'Ni', 'grubosc', 'Mn'} | 15 | ['Rp02', 'HB'] | [-0.7008834804836318, -0.7185727517059916] | [1.64, 11.2]
545 |  | -1.527825 | {'Cu', 'aust_temp', 'ausf_czas', 'Mo', 'aust_czas', 'Ni', 'grubosc', 'Mn'} | 15 | ['ausf_temp', 'Rp02', 'HB'] | [0.7028185030622545, -0.8145537092502847, -0.7951878127717771] | [0.2, 11.2]
546 |  | -2.124935 | {'Cu', 'aust_temp', 'ausf_czas', 'Mo', 'aust_czas', 'Ni', 'grubosc', 'Mn'} | 15 | ['ausf_temp', 'Rp02', 'HB'] | [0.709601910986744, -0.8171877065456832, -0.7998991688625957] | [0.2, 11.2]
547 |  | -2.194842 | {'Cu', 'aust_temp', 'ausf_czas', 'Mo', 'aust_czas', 'Ni', 'grubosc', 'Mn'} | 15 | ['ausf_temp', 'Rp02', 'HB'] | [0.709601910986744, -0.8171877065456833, -0.7998991688625956] | [0.2, 11.2]
548 |  | -5.755691 | {'Cu', 'aust_temp', 'ausf_czas', 'Mo', 'aust_czas', 'Ni', 'grubosc', 'Mn'} | 15 | ['Rp02', 'HB'] | [-0.7008834804836318, -0.7185727517059916] | [1.64, 11.2]
549 |  | 0.5435341 | {'Cu', 'aust_temp', 'ausf_czas', 'Mo', 'aust_czas', 'Ni', 'grubosc', 'Mn'} | 15 | ['ausf_temp', 'Rp02', 'HB'] | [0.7028185030622545, -0.8145537092502847, -0.7951878127717771] | [0.2, 11.2]
550 |  | -0.003288043 | {'Cu', 'aust_temp', 'ausf_czas', 'Mo', 'aust_czas', 'Ni', 'grubosc', 'Mn'} | 15 | ['ausf_temp', 'Rp02', 'HB'] | [0.709601910986744, -0.8171877065456832, -0.7998991688625957] | [0.2, 11.2]
551 |  | -0.1187801 | {'Cu', 'aust_temp', 'ausf_czas', 'Mo', 'aust_czas', 'Ni', 'grubosc', 'Mn'} | 15 | ['ausf_temp', 'Rp02', 'HB'] | [0.709601910986744, -0.8171877065456833, -0.7998991688625956] | [0.2, 11.2]
552 |  | -1.39781 | {'Cu', 'aust_temp', 'ausf_czas', 'Mo', 'aust_czas', 'Ni', 'grubosc', 'Mn'} | 15 | ['Rp02', 'HB'] | [-0.7008834804836318, -0.7185727517059916] | [1.64, 11.2]
553 |  | 3.141123 | {'Cu', 'aust_temp', 'ausf_czas', 'Mo', 'aust_czas', 'Ni', 'grubosc', 'Mn'} | 15 | ['ausf_temp', 'Rp02', 'HB'] | [0.7028185030622545, -0.8145537092502847, -0.7951878127717771] | [0.2, 11.2]
554 |  | 2.709496 | {'Cu', 'aust_temp', 'ausf_czas', 'Mo', 'aust_czas', 'Ni', 'grubosc', 'Mn'} | 15 | ['ausf_temp', 'Rp02', 'HB'] | [0.709601910986744, -0.8171877065456832, -0.7998991688625957] | [0.2, 11.2]
555 |  | 2.631502 | {'Cu', 'aust_temp', 'ausf_czas', 'Mo', 'aust_czas', 'Ni', 'grubosc', 'Mn'} | 15 | ['ausf_temp', 'Rp02', 'HB'] | [0.709601910986744, -0.8171877065456833, -0.7998991688625956] | [0.2, 11.2]
556 |  | -1.490377 | {'Cu', 'aust_temp', 'ausf_czas', 'Mo', 'aust_czas', 'Ni', 'grubosc', 'Mn'} | 15 | ['HB'] | [-0.7236656819777282] | [0.2, 11.2]
557 |  | -0.5910891 | {'Cu', 'aust_temp', 'ausf_czas', 'Mo', 'aust_czas', 'Ni', 'grubosc', 'Mn'} | 15 | ['HB'] | [-0.7236656819777282] | [0.2, 11.2]
558 |  | -1.316491 | {'Cu', 'aust_temp', 'ausf_czas', 'Mo', 'aust_czas', 'Ni', 'grubosc', 'Mn'} | 15 | ['Rp02', 'HB'] | [-0.7029485410769005, -0.7345946239468323] | [0.2, 11.2]
559
560 |  | 0.1076324 | {'Cu', 'aust_temp', 'ausf_czas', 'Mo', 'aust_czas', 'Ni', 'grubosc', 'Mn'} | 15 | ['HB'] | [-0.7236656819777282] | [0.2, 11.2]
561 |  | 0.88515 | {'Cu', 'aust_temp', 'ausf_czas', 'Mo', 'aust_czas', 'Ni', 'grubosc', 'Mn'} | 15 | ['HB'] | [-0.7236656819777282] | [0.2, 11.2]
562 |  | 0.8104895 | {'Cu', 'aust_temp', 'ausf_czas', 'Mo', 'aust_czas', 'Ni', 'grubosc', 'Mn'} | 15 | ['Rp02', 'HB'] | [-0.7029485410769005, -0.7345946239468323] | [0.2, 11.2]
563
564 |  | 2.459517 | {'Cu', 'aust_temp', 'ausf_czas', 'Mo', 'aust_czas', 'Ni', 'grubosc', 'Mn'} | 15 | ['HB'] | [-0.7236656819777282] | [0.2, 11.2]
565 |  | 3.344369 | {'Cu', 'aust_temp', 'ausf_czas', 'Mo', 'aust_czas', 'Ni', 'grubosc', 'Mn'} | 15 | ['HB'] | [-0.7236656819777282] | [0.2, 11.2]
566 |  | 3.506851 | {'Cu', 'aust_temp', 'ausf_czas', 'Mo', 'aust_czas', 'Ni', 'grubosc', 'Mn'} | 15 | ['Rp02', 'HB'] | [-0.7029485410769005, -0.7345946239468323] | [0.2, 11.2]
567
568 |  | 0.2506549 | {'Cu', 'aust_temp', 'ausf_czas', 'Mo', 'aust_czas', 'Ni', 'grubosc', 'Mn'} | 17 | ['Rp02', 'HB'] | [-0.7605410287626287, -0.7802746853239154] | [1.64, 11.2]
569 |  | 0.6430927 | {'Cu', 'aust_temp', 'ausf_czas', 'Mo', 'aust_czas', 'Ni', 'grubosc', 'Mn'} | 17 | ['Rp02', 'HB'] | [-0.7605410287626289, -0.7802746853239153] | [1.64, 11.2]
570 |  | 0.1889968 | {'Cu', 'aust_temp', 'ausf_czas', 'Mo', 'aust_czas', 'Ni', 'grubosc', 'Mn'} | 17 | ['Rp02', 'HB'] | [-0.8244068552434626, -0.8286070509190503] | [0.2, 11.2]
571 |  | -1.355103 | {'Cu', 'aust_temp', 'ausf_czas', 'Mo', 'aust_czas', 'Ni', 'grubosc', 'Mn'} | 15 | ['Rp02', 'HB'] | [-0.8170579375488456, -0.8265637104607154] | [0.2, 11.2]
572 |  | 1.991465 | {'Cu', 'aust_temp', 'ausf_czas', 'Mo', 'aust_czas', 'Ni', 'grubosc', 'Mn'} | 17 | ['Rp02', 'HB'] | [-0.7605410287626287, -0.7802746853239154] | [1.64, 11.2]
573 |  | 2.511849 | {'Cu', 'aust_temp', 'ausf_czas', 'Mo', 'aust_czas', 'Ni', 'grubosc', 'Mn'} | 17 | ['Rp02', 'HB'] | [-0.7605410287626289, -0.7802746853239153] | [1.64, 11.2]
574 |  | 2.122541 | {'Cu', 'aust_temp', 'ausf_czas', 'Mo', 'aust_czas', 'Ni', 'grubosc', 'Mn'} | 17 | ['Rp02', 'HB'] | [-0.8244068552434626, -0.8286070509190503] | [0.2, 11.2]
575 |  | 0.9801127 | {'Cu', 'aust_temp', 'ausf_czas', 'Mo', 'aust_czas', 'Ni', 'grubosc', 'Mn'} | 15 | ['Rp02', 'HB'] | [-0.8170579375488456, -0.8265637104607154] | [0.2, 11.2]
576 |  | 4.315942 | {'Cu', 'aust_temp', 'ausf_czas', 'Mo', 'aust_czas', 'Ni', 'grubosc', 'Mn'} | 17 | ['Rp02', 'HB'] | [-0.7605410287626287, -0.7802746853239154] | [1.64, 11.2]
577 |  | 4.794973 | {'Cu', 'aust_temp', 'ausf_czas', 'Mo', 'aust_czas', 'Ni', 'grubosc', 'Mn'} | 17 | ['Rp02', 'HB'] | [-0.7605410287626289, -0.7802746853239153] | [1.64, 11.2]
578 |  | 4.623296 | {'Cu', 'aust_temp', 'ausf_czas', 'Mo', 'aust_czas', 'Ni', 'grubosc', 'Mn'} | 17 | ['Rp02', 'HB'] | [-0.8244068552434626, -0.8286070509190503] | [0.2, 11.2]
579 |  | 3.911734 | {'Cu', 'aust_temp', 'ausf_czas', 'Mo', 'aust_czas', 'Ni', 'grubosc', 'Mn'} | 15 | ['Rp02', 'HB'] | [-0.8170579375488456, -0.8265637104607154] | [0.2, 11.2]
580
581
582
583
584
585
586
587
588
589
590
591
592
593
594
595
596
597
598
599
600
601
602
603
604
605
606
607
608
609
610
611
612
613
614
615
616
617
618
619
620
621
622
623
624
625
626
627
628 |  | 6.921969 | {'Cu', 'aust_temp', 'ausf_czas', 'Mo', 'aust_czas', 'Ni', 'grubosc', 'Mn'} | 16 | ['ausf_temp'] | [0.8654806088107405] | [1.5, 10.4]
629 |  | 5.685863 | {'Cu', 'aust_temp', 'ausf_czas', 'Mo', 'aust_czas', 'Ni', 'grubosc', 'Mn'} | 16 | ['ausf_temp'] | [0.7759173430029865] | [1.5, 8.9]
630 |  | 6.457098 | {'Cu', 'aust_temp', 'ausf_czas', 'Mo', 'aust_czas', 'Ni', 'grubosc', 'Mn'} | 15 | ['ausf_temp', 'HB'] | [0.8148908887548172, -0.7016045225320298] | [1.5, 8.9]
631 |  | 5.791259 | {'Cu', 'aust_temp', 'ausf_czas', 'Mo', 'aust_czas', 'Ni', 'grubosc', 'Mn'} | 18 | ['ausf_temp'] | [0.7823740925677232] | [1.5, 8.9]
632 |  | 3.22427 | {'Cu', 'aust_temp', 'ausf_czas', 'Mo', 'aust_czas', 'Ni', 'grubosc', 'Mn'} | 15 | ['HB'] | [-0.7157190700080749] | [2.0, 6.6]
633
634
635
636
637
638
639
640
641 | 6.7 | 6.7
642 | 8.4 | 8.4
643
644
645 | 6.4 | 6.4
646
647
648
649 | 3.7 | 3.7
650
651
652
653
654
655
656
657 |  | 3.964569 | {'Cu', 'aust_temp', 'ausf_czas', 'Mo', 'aust_czas', 'Ni', 'grubosc', 'Mn'} | 16 | ['Rp02'] | [-0.7034240853819077] | [2.0, 12.1]
658 | 10.8 | 10.8
659 | 8 | 8
660
661 | 6.9 | 6.9
662
663 | 5.6 | 5.6
664
665 | 4.8 | 4.8
666 | 3.6 | 3.6
667 | 4.8 | 4.8
668 | 7.4 | 7.4
669 |  | 5.350053 | {'Cu', 'aust_temp', 'ausf_czas', 'Mo', 'aust_czas', 'Ni', 'grubosc', 'Mn'} | 16 | ['Rp02', 'K'] | [-0.7503295745268905, 0.7131288613166978] | [1.5, 7.7]
670 |  | 7.202591 | {'Cu', 'aust_temp', 'ausf_czas', 'Mo', 'aust_czas', 'Ni', 'grubosc', 'Mn'} | 16 | ['Rp02', 'K'] | [-0.7503295745268905, 0.7131288613166978] | [1.5, 7.7]
671 |  | 8.173025 | {'Cu', 'aust_temp', 'ausf_czas', 'Mo', 'aust_czas', 'Ni', 'grubosc', 'Mn'} | 16 | ['Rp02', 'K'] | [-0.7503295745268905, 0.7131288613166978] | [1.5, 7.7]
672 |  | 7.780936 | {'Cu', 'aust_temp', 'ausf_czas', 'Mo', 'aust_czas', 'Ni', 'grubosc', 'Mn'} | 16 | ['Rp02', 'K'] | [-0.7503295745268905, 0.7131288613166978] | [1.5, 7.7]
673 |  | 6.241057 | {'Cu', 'aust_temp', 'ausf_czas', 'Mo', 'aust_czas', 'Ni', 'grubosc', 'Mn'} | 16 | ['Rp02', 'K'] | [-0.7725035280367922, 0.7515962427053869] | [2.7, 11.4]
674 |  | 7.267111 | {'Cu', 'aust_temp', 'ausf_czas', 'Mo', 'aust_czas', 'Ni', 'grubosc', 'Mn'} | 16 | ['Rp02', 'K'] | [-0.7725035280367922, 0.7515962427053869] | [2.7, 11.4]
675 |  | 7.396329 | {'Cu', 'aust_temp', 'ausf_czas', 'Mo', 'aust_czas', 'Ni', 'grubosc', 'Mn'} | 16 | ['Rp02', 'K'] | [-0.7725035280367922, 0.7515962427053869] | [2.7, 11.4]
676 |  | 5.00587 | {'Cu', 'aust_temp', 'ausf_czas', 'Mo', 'aust_czas', 'Ni', 'grubosc', 'Mn'} | 15 | ['ausf_temp', 'Rp02'] | [0.7411468232616806, -0.7829033898622471] | [1.5, 7.7]
677 |  | 7.126339 | {'Cu', 'aust_temp', 'ausf_czas', 'Mo', 'aust_czas', 'Ni', 'grubosc', 'Mn'} | 15 | ['ausf_temp', 'Rp02'] | [0.7411468232616806, -0.7829033898622471] | [1.5, 7.7]
678 |  | 9.268394 | {'Cu', 'aust_temp', 'ausf_czas', 'Mo', 'aust_czas', 'Ni', 'grubosc', 'Mn'} | 15 | ['ausf_temp', 'Rp02'] | [0.7411468232616806, -0.7829033898622471] | [1.5, 7.7]
679 |  | 5.426016 | {'Cu', 'aust_temp', 'ausf_czas', 'Mo', 'aust_czas', 'Ni', 'grubosc', 'Mn'} | 16 | ['Rp02', 'K'] | [-0.7725035280367922, 0.7515962427053872] | [2.7, 11.4]
680 |  | 6.467146 | {'Cu', 'aust_temp', 'ausf_czas', 'Mo', 'aust_czas', 'Ni', 'grubosc', 'Mn'} | 16 | ['Rp02', 'K'] | [-0.7725035280367922, 0.7515962427053872] | [2.7, 11.4]
681 |  | 7.226003 | {'Cu', 'aust_temp', 'ausf_czas', 'Mo', 'aust_czas', 'Ni', 'grubosc', 'Mn'} | 16 | ['Rp02', 'K'] | [-0.7725035280367922, 0.7515962427053872] | [2.7, 11.4]
682 |  | 4.619924 | {'Cu', 'aust_temp', 'ausf_czas', 'Mo', 'aust_czas', 'Ni', 'grubosc', 'Mn'} | 18 | ['K'] | [0.703786381910976] | [2.7, 11.4]
683 |  | 4.596349 | {'Cu', 'aust_temp', 'ausf_czas', 'Mo', 'aust_czas', 'Ni', 'grubosc', 'Mn'} | 18 | ['K'] | [0.703786381910976] | [2.7, 11.4]
684 |  | 4.855673 | {'Cu', 'aust_temp', 'ausf_czas', 'Mo', 'aust_czas', 'Ni', 'grubosc', 'Mn'} | 18 | ['K'] | [0.703786381910976] | [2.7, 11.4]
685 |  | 4.360601 | {'Cu', 'aust_temp', 'ausf_czas', 'Mo', 'aust_czas', 'Ni', 'grubosc', 'Mn'} | 18 | ['K'] | [0.703786381910976] | [2.7, 11.4]
686 |  | 3.002316 | {'Cu', 'aust_temp', 'ausf_czas', 'Mo', 'aust_czas', 'Ni', 'grubosc', 'Mn'} | 15 | ['ausf_temp', 'Rp02', 'K'] | [0.7174157071590849, -0.7446513858225311, 0.764959943582784] | [1.5, 6.6]
687 |  | 4.071425 | {'Cu', 'aust_temp', 'ausf_czas', 'Mo', 'aust_czas', 'Ni', 'grubosc', 'Mn'} | 15 | ['ausf_temp', 'Rp02', 'K'] | [0.7174157071590849, -0.7446513858225311, 0.764959943582784] | [1.5, 6.6]
688 |  | 3.954717 | {'Cu', 'aust_temp', 'ausf_czas', 'Mo', 'aust_czas', 'Ni', 'grubosc', 'Mn'} | 15 | ['ausf_temp', 'Rp02', 'K'] | [0.7174157071590849, -0.7446513858225311, 0.764959943582784] | [1.5, 6.6]

## imputed_K_1
| K | K_imp | Features to find neighs | Amount of neighs | Correlated features | Correlation coefficients | Min_max
0 | 54.4 | 54.4
1 | 71.6 | 71.6
2 | 84.4 | 84.4
3 | 123.6 | 123.6
4
5
6
7
8
9
10 |  | 88.56195 | {'Cu', 'ausf_czas', 'Mn', 'Mo', 'aust_czas', 'Ni', 'grubosc', 'ausf_temp'} | 17 | ['A5'] | [0.7697552337390121] | [40.1, 125.0]
11 |  | 86.00915 | {'Cu', 'ausf_czas', 'Mn', 'Mo', 'aust_czas', 'Ni', 'grubosc', 'ausf_temp'} | 15 | ['A5'] | [0.8237240902879351] | [40.1, 125.0]
12 | 77.36667 | 77.36667
13 | 71.13333 | 71.13333
14 | 154 | 154
15 | 143 | 143
16 |  | 76.03447 | {'Cu', 'ausf_czas', 'Mn', 'Mo', 'aust_czas', 'Ni', 'grubosc', 'ausf_temp'} | 17 | ['A5'] | [0.9026281061933829] | [40.1, 124.0]
17
18 | 54 | 54
19 | 72 | 72
20 | 84 | 84
21 | 124 | 124
22 | 74.8 | 74.8
23 | 60.5 | 60.5
24 | 89.1 | 89.1
25 | 69.3 | 69.3
26 | 108.9 | 108.9
27 | 117.7 | 117.7
28 | 126.5 | 126.5
29 | 130.9 | 130.9
30 |  | 21.84283 | {'Cu', 'ausf_czas', 'Mn', 'Mo', 'aust_czas', 'Ni', 'grubosc', 'ausf_temp'} | 18 | ['A5'] | [0.7578931663069925] | [4.4, 133.8]
31 |  | 29.32844 | {'Cu', 'ausf_czas', 'Mn', 'Mo', 'aust_czas', 'Ni', 'grubosc', 'ausf_temp'} | 18 | ['A5'] | [0.7578931663069927] | [4.4, 133.8]
32 |  | 35.31692 | {'Cu', 'ausf_czas', 'Mn', 'Mo', 'aust_czas', 'Ni', 'grubosc', 'ausf_temp'} | 18 | ['A5'] | [0.7578931663069927] | [4.4, 133.8]
33 |  | 35.31692 | {'Cu', 'ausf_czas', 'Mn', 'Mo', 'aust_czas', 'Ni', 'grubosc', 'ausf_temp'} | 18 | ['A5'] | [0.7578931663069927] | [4.4, 133.8]
34 |  | 49.16282 | {'Cu', 'ausf_czas', 'Mn', 'Mo', 'aust_czas', 'Ni', 'grubosc', 'ausf_temp'} | 16 | ['A5'] | [0.7442275850209887] | [4.4, 133.8]
35 |  | 56.54144 | {'Cu', 'ausf_czas', 'Mn', 'Mo', 'aust_czas', 'Ni', 'grubosc', 'ausf_temp'} | 16 | ['A5'] | [0.7442275850209888] | [4.4, 133.8]
36 |  | 65.39578 | {'Cu', 'ausf_czas', 'Mn', 'Mo', 'aust_czas', 'Ni', 'grubosc', 'ausf_temp'} | 16 | ['A5'] | [0.7442275850209888] | [4.4, 133.8]
37 |  | 61.87066 | {'Cu', 'ausf_czas', 'Mn', 'Mo', 'aust_czas', 'Ni', 'grubosc', 'ausf_temp'} | 17 | ['A5'] | [0.7680970946682221] | [4.4, 133.8]
38 |  | 213.4477 | {'Cu', 'ausf_czas', 'Mn', 'Mo', 'aust_czas', 'Ni', 'grubosc', 'ausf_temp'} | 17 | ['aust_temp', 'HB'] | [-0.7383588965487613, -0.7581842577783959] | [12.2, 237.2]
39 |  | 178.5415 | {'Cu', 'ausf_czas', 'Mn', 'Mo', 'aust_czas', 'Ni', 'grubosc', 'ausf_temp'} | 15 | ['aust_temp', 'HB'] | [-0.7522843600974672, -0.7532624821520764] | [12.2, 237.2]
40 |  | 186.1135 | {'Cu', 'ausf_czas', 'Mn', 'Mo', 'aust_czas', 'Ni', 'grubosc', 'ausf_temp'} | 15 | ['aust_temp', 'HB'] | [-0.7522843600974674, -0.7532624821520764] | [12.2, 237.2]
41 |  | 204.5438 | {'Cu', 'ausf_czas', 'Mn', 'Mo', 'aust_czas', 'Ni', 'grubosc', 'ausf_temp'} | 15 | ['aust_temp', 'HB'] | [-0.7243639300452428, -0.7681003663770413] | [12.2, 237.2]
42
43
44
45
46
47
48
49
50 |  | 192.4277 | {'Cu', 'ausf_czas', 'Mn', 'Mo', 'aust_czas', 'Ni', 'grubosc', 'ausf_temp'} | 15 | ['aust_temp', 'HB'] | [0.7862114093834575, -0.8313073074501316] | [12.2, 146.0]
51 |  | 178.1009 | {'Cu', 'ausf_czas', 'Mn', 'Mo', 'aust_czas', 'Ni', 'grubosc', 'ausf_temp'} | 19 | ['HB'] | [-0.8347950832622735] | [12.2, 146.0]
52 |  | 192.8324 | {'Cu', 'ausf_czas', 'Mn', 'Mo', 'aust_czas', 'Ni', 'grubosc', 'ausf_temp'} | 19 | ['HB'] | [-0.8347950832622735] | [12.2, 146.0]
53 |  | 185.1004 | {'Cu', 'ausf_czas', 'Mn', 'Mo', 'aust_czas', 'Ni', 'grubosc', 'ausf_temp'} | 15 | ['HB'] | [-0.7723013172618396] | [64.0, 146.0]
54
55
56
57
58 |  | 46.95235 | {'Cu', 'ausf_czas', 'Mn', 'Mo', 'aust_czas', 'Ni', 'grubosc', 'ausf_temp'} | 16 | ['A5'] | [0.7271378516693799] | [4.4, 133.8]
59 |  | 53.14645 | {'Cu', 'ausf_czas', 'Mn', 'Mo', 'aust_czas', 'Ni', 'grubosc', 'ausf_temp'} | 17 | ['A5'] | [0.7775858796847819] | [4.4, 133.8]
60 |  | 59.40742 | {'Cu', 'ausf_czas', 'Mn', 'Mo', 'aust_czas', 'Ni', 'grubosc', 'ausf_temp'} | 17 | ['A5'] | [0.7775858796847821] | [4.4, 133.8]
61 |  | 56.33385 | {'Cu', 'ausf_czas', 'Mn', 'Mo', 'aust_czas', 'Ni', 'grubosc', 'ausf_temp'} | 17 | ['A5'] | [0.8405518702660987] | [4.4, 132.0]
62 |  | 204.1736 | {'Cu', 'ausf_czas', 'Mn', 'Mo', 'aust_czas', 'Ni', 'grubosc', 'ausf_temp'} | 15 | ['aust_temp', 'HB'] | [-0.7237111835089562, -0.7400476357101418] | [12.2, 237.2]
63 |  | 127.1664 | {'Cu', 'ausf_czas', 'Mn', 'Mo', 'aust_czas', 'Ni', 'grubosc', 'ausf_temp'} | 15 | ['A5', 'aust_temp', 'HB'] | [0.8734893918094327, -0.8088600528894907, -0.7073685893107771] | [31.2, 237.2]
64 |  | 126.0452 | {'Cu', 'ausf_czas', 'Mn', 'Mo', 'aust_czas', 'Ni', 'grubosc', 'ausf_temp'} | 15 | ['A5', 'aust_temp', 'HB'] | [0.8785106808504068, -0.806745889541724, -0.7000268399115751] | [31.2, 237.2]
65 |  | 113.7315 | {'Cu', 'ausf_czas', 'Mn', 'Mo', 'aust_czas', 'Ni', 'grubosc', 'ausf_temp'} | 15 | ['A5', 'aust_temp'] | [0.8580381541048361, -0.751816661536522] | [31.2, 237.2]
66 | 24 | 24
67 | 62 | 62
68 | 72 | 72
69 | 95 | 95
70 | 111 | 111
71 | 84 | 84
72 | 93 | 93
73 | 12.5 | 12.5
74 | 16.2 | 16.2
75 | 16.2 | 16.2
76 | 16.2 | 16.2
77 | 17 | 17
78
79
80
81 | 92.8 | 92.8
82 | 103.8 | 103.8
83 | 97.8 | 97.8
84 | 60 | 60
85 | 61 | 61
86 | 65 | 65
87 | 61 | 61
88 | 71.33 | 71.33
89 | 80.33 | 80.33
90 | 84.3 | 84.3
91 | 82.33 | 82.33
92 | 79 | 79
93 | 80 | 80
94 | 85 | 85
95 | 82 | 82
96 | 67 | 67
97 | 84 | 84
98 | 71.67 | 71.67
99 | 71.66 | 71.66
100 | 77.6 | 77.6
101 | 78 | 78
102 | 80 | 80
103 | 74.33 | 74.33
104 | 62.66 | 62.66
105 | 74.33 | 74.33
106 | 70 | 70
107 | 67.33 | 67.33
108 | 125 | 125
109 | 115 | 115
110 | 98 | 98
111 |  | 125.991 | {'Cu', 'ausf_czas', 'Mn', 'Mo', 'aust_czas', 'Ni', 'grubosc', 'ausf_temp'} | 17 | ['HB'] | [-0.7129183214775415] | [43.0, 142.0]
112
113 |  | 87.91961 | {'Cu', 'ausf_czas', 'Mn', 'Mo', 'aust_czas', 'Ni', 'grubosc', 'ausf_temp'} | 16 | ['HB'] | [-0.8504372328823753] | [43.0, 142.0]
114 |  | 65.209 | {'Cu', 'ausf_czas', 'Mn', 'Mo', 'aust_czas', 'Ni', 'grubosc', 'ausf_temp'} | 18 | ['HB'] | [-0.8254000130169303] | [40.1, 142.0]
115 |  | 122.0579 | {'Cu', 'ausf_czas', 'Mn', 'Mo', 'aust_czas', 'Ni', 'grubosc', 'ausf_temp'} | 17 | ['HB'] | [-0.7129183214775415] | [43.0, 142.0]
116 | 101.9 | 101.9
117 | 116.5 | 116.5
118 | 128.9 | 128.9
119 | 136.2 | 136.2
120 |  | 39.64005 | {'ausf_czas', 'Mn', 'Mo', 'aust_czas', 'Ni', 'grubosc', 'ausf_temp'} | 17 | ['A5'] | [0.7680970946682221] | [4.4, 133.8]
121 |  | 100.5563 | {'ausf_czas', 'Mn', 'Mo', 'aust_czas', 'Ni', 'grubosc', 'ausf_temp'} | 19 | ['aust_temp'] | [-0.7913226415161049] | [12.2, 255.5]
122 | 100 | 100
123 | 118 | 118
124 | 123 | 123
125 | 132 | 132
126 | 52.6 | 52.6
127 | 59.7 | 59.7
128 | 76.9 | 76.9
129 | 71.5 | 71.5
130 | 69.4 | 69.4
131 | 45.1 | 45.1
132 | 90.2 | 90.2
133 | 122.1 | 122.1
134 | 106.1 | 106.1
135 | 50.3 | 50.3
136 | 100.2 | 100.2
137 | 94.3 | 94.3
138 | 82.5 | 82.5
139 | 78.4 | 78.4
140 | 57.8 | 57.8
141
142 | 138 | 138
143 | 132 | 132
144 | 114 | 114
145 | 133 | 133
146 | 142 | 142
147 | 103 | 103
148 | 108 | 108
149 | 89 | 89
150 | 106 | 106
151 | 63 | 63
152 | 53 | 53
153 | 43 | 43
154 | 57 | 57
155 | 76 | 76
156 | 64 | 64
157 | 112 | 112
158 | 126 | 126
159 | 132 | 132
160 | 80 | 80
161 | 71 | 71
162 | 76 | 76
163 | 120 | 120
164 | 130 | 130
165 | 134 | 134
166 | 92 | 92
167 | 95 | 95
168 | 76 | 76
169 | 102 | 102
170 | 121 | 121
171 | 110 | 110
172 | 74 | 74
173 | 85 | 85
174 | 70 | 70
175 | 35 | 35
176 | 74 | 74
177 | 110 | 110
178 | 72 | 72
179 | 61 | 61
180 | 40.1 | 40.1
181 | 56.2 | 56.2
182 | 62.6 | 62.6
183 | 79.4 | 79.4
184 | 86.2 | 86.2
185 | 43.5 | 43.5
186 | 65 | 65
187 | 140 | 140
188 |  | 58.98476 | {'Cu', 'ausf_czas', 'Mn', 'Mo', 'aust_czas', 'Ni', 'grubosc', 'ausf_temp'} | 16 | ['HB'] | [-0.7917305820863586] | [38.5, 108.0]
189 |  | 53.84448 | {'Cu', 'ausf_czas', 'Mn', 'Mo', 'aust_czas', 'Ni', 'grubosc', 'ausf_temp'} | 16 | ['HB'] | [-0.7917305820863586] | [38.5, 108.0]
190 |  | 51.39224 | {'Cu', 'ausf_czas', 'Mn', 'Mo', 'aust_czas', 'Ni', 'grubosc', 'ausf_temp'} | 16 | ['HB'] | [-0.7917305820863584] | [38.5, 108.0]
191 |  | 52.61836 | {'Cu', 'ausf_czas', 'Mn', 'Mo', 'aust_czas', 'Ni', 'grubosc', 'ausf_temp'} | 16 | ['HB'] | [-0.7917305820863584] | [38.5, 108.0]
192 |  | 48.15486 | {'Cu', 'ausf_czas', 'Mn', 'Mo', 'aust_czas', 'Ni', 'grubosc', 'ausf_temp'} | 15 | ['HB'] | [-0.7659370677190784] | [38.5, 106.0]
193 |  | 165.0246 | {'Cu', 'ausf_czas', 'Mn', 'Mo', 'aust_czas', 'Ni', 'grubosc', 'ausf_temp'} | 15 | ['A5', 'HB'] | [0.8521397031992185, -0.9016347658950483] | [38.5, 142.0]
194 |  | 135.7528 | {'Cu', 'ausf_czas', 'Mn', 'Mo', 'aust_czas', 'Ni', 'grubosc', 'ausf_temp'} | 15 | ['A5', 'HB'] | [0.8521397031992185, -0.9016347658950485] | [38.5, 142.0]
195 |  | 140.768 | {'Cu', 'ausf_czas', 'Mn', 'Mo', 'aust_czas', 'Ni', 'grubosc', 'ausf_temp'} | 16 | ['A5', 'HB'] | [0.8355592152766513, -0.8597574423024557] | [38.5, 142.0]
196 |  | 128.9301 | {'Cu', 'ausf_czas', 'Mn', 'Mo', 'aust_czas', 'Ni', 'grubosc', 'ausf_temp'} | 15 | ['A5', 'HB'] | [0.8472302756915735, -0.8568051387699445] | [38.5, 142.0]
197 |  | 45.56929 | {'Cu', 'ausf_czas', 'Mn', 'Mo', 'aust_czas', 'Ni', 'grubosc', 'ausf_temp'} | 15 | ['HB'] | [-0.8160471964628776] | [40.1, 142.0]
198 |  | 106.1459 | {'Cu', 'ausf_czas', 'Mn', 'Mo', 'aust_czas', 'Ni', 'grubosc', 'ausf_temp'} | 16 | ['HB'] | [-0.854720929024152] | [43.0, 142.0]
199 |  | 129.6385 | {'Cu', 'ausf_czas', 'Mn', 'Mo', 'aust_czas', 'Ni', 'grubosc', 'ausf_temp'} | 15 | ['A5'] | [-0.7690728008123475] | [67.0, 142.0]
200 |  | 125.7452 | {'Cu', 'ausf_czas', 'Mn', 'Mo', 'aust_czas', 'Ni', 'grubosc', 'ausf_temp'} | 15 | ['A5'] | [-0.7690728008123475] | [67.0, 142.0]
201
202
203
204 |  | 122.7749 | {'Cu', 'ausf_czas', 'Mn', 'Mo', 'aust_czas', 'Ni', 'grubosc', 'ausf_temp'} | 17 | ['aust_temp'] | [-0.7873505094691433] | [12.2, 255.5]
205
206 |  | 62.27114 | {'Cu', 'ausf_czas', 'Mn', 'Mo', 'aust_czas', 'Ni', 'grubosc', 'ausf_temp'} | 18 | ['A5'] | [0.7078303962853656] | [38.5, 123.6]
207
208
209
210 |  | 66.4399 | {'Cu', 'ausf_czas', 'Mn', 'Mo', 'aust_czas', 'Ni', 'grubosc', 'ausf_temp'} | 15 | ['A5'] | [0.7248894602974234] | [38.5, 123.6]
211
212
213 |  | 106.4706 | {'Cu', 'ausf_czas', 'Mn', 'Mo', 'aust_czas', 'Ni', 'grubosc', 'ausf_temp'} | 15 | ['aust_temp'] | [-0.8085007879404531] | [12.2, 255.5]
214 |  | 101.0131 | {'Cu', 'ausf_czas', 'Mn', 'Mo', 'aust_czas', 'Ni', 'grubosc', 'ausf_temp'} | 19 | ['aust_temp'] | [-0.7670340258702335] | [12.2, 255.5]
215 |  | 110.0472 | {'Cu', 'ausf_czas', 'Mn', 'Mo', 'aust_czas', 'Ni', 'grubosc', 'ausf_temp'} | 18 | ['aust_temp'] | [-0.7531033748322556] | [12.2, 255.5]
216 |  | 100.3813 | {'Cu', 'ausf_czas', 'Mn', 'Mo', 'aust_czas', 'Ni', 'grubosc', 'ausf_temp'} | 16 | ['aust_temp'] | [-0.7097486062523527] | [12.2, 237.2]
217
218
219
220
221
222
223
224
225
226
227
228
229
230 | 228 | 228
231 | 255.5 | 255.5
232 | 127.3 | 127.3
233 | 114.4 | 114.4
234 | 237.2 | 237.2
235 | 174.6 | 174.6
236 | 182.5 | 182.5
237 | 207.9 | 207.9
238 | 133.8 | 133.8
239 | 99.4 | 99.4
240 | 132 | 132
241 | 145.7 | 145.7
242 | 42.7 | 42.7
243 | 30.3 | 30.3
244 | 59.5 | 59.5
245 | 55.6 | 55.6
246 | 35.4 | 35.4
247 | 61.4 | 61.4
248 | 73.1 | 73.1
249 | 36.4 | 36.4
250 | 58.8 | 58.8
251 | 84.5 | 84.5
252 | 90.5 | 90.5
253 | 114.5 | 114.5
254 | 33.6 | 33.6
255 | 31.2 | 31.2
256 | 40.5 | 40.5
257 | 50.3 | 50.3
258 | 4.4 | 4.4
259 | 12.4 | 12.4
260 | 12.9 | 12.9
261 | 16.4 | 16.4
262 | 125 | 125
263 | 157 | 157
264 | 63 | 63
265 | 148 | 148
266 | 70.1 | 70.1
267 | 57 | 57
268 | 38.5 | 38.5
269 | 143 | 143
270 | 98.6 | 98.6
271 | 70.8 | 70.8
272
273
274
275
276
277
278 | 84 | 84
279 | 85.5 | 85.5
280 | 87 | 87
281 | 94 | 94
282 | 78.5 | 78.5
283 | 89 | 89
284 | 100 | 100
285 | 59 | 59
286 | 86.5 | 86.5
287 | 93.5 | 93.5
288 | 97 | 97
289 | 100 | 100
290 | 103.5 | 103.5
291 | 106 | 106
292 | 74 | 74
293 | 108.5 | 108.5
294 | 109.5 | 109.5
295 | 103 | 103
296 | 109 | 109
297 | 110 | 110
298 | 109 | 109
299 | 78.5 | 78.5
300 | 112 | 112
301 | 110.5 | 110.5
302 | 100 | 100
303 | 111 | 111
304 | 103 | 103
305 | 78 | 78
306 | 50 | 50
307 | 57 | 57
308 | 61.5 | 61.5
309 | 75 | 75
310 | 86 | 86
311 | 93.5 | 93.5
312 | 96 | 96
313 | 20 | 20
314 | 52.5 | 52.5
315 | 73.5 | 73.5
316 | 78.5 | 78.5
317 | 79 | 79
318 | 78.5 | 78.5
319 | 79 | 79
320 | 20 | 20
321 | 57.5 | 57.5
322 | 94.5 | 94.5
323 | 95 | 95
324 | 94 | 94
325 | 94 | 94
326 | 94 | 94
327 | 13.5 | 13.5
328 | 33.5 | 33.5
329 | 94.5 | 94.5
330 | 113.5 | 113.5
331 | 108 | 108
332 | 105 | 105
333 | 100 | 100
334 | 20 | 20
335 | 57.5 | 57.5
336 | 81.5 | 81.5
337 | 84 | 84
338 | 86 | 86
339 | 88 | 88
340 | 90 | 90
341 | 20 | 20
342 | 44.5 | 44.5
343 | 57 | 57
344 | 56 | 56
345 | 51.5 | 51.5
346 | 43 | 43
347 | 37 | 37
348 | 12.5 | 12.5
349 | 31.5 | 31.5
350 | 65.5 | 65.5
351 | 73.5 | 73.5
352 | 111 | 111
353 | 107 | 107
354 | 87 | 87
355 | 12 | 12
356 | 26.5 | 26.5
357 | 75 | 75
358 | 85 | 85
359 | 99.5 | 99.5
360 | 87.5 | 87.5
361 | 83 | 83
362 | 5 | 5
363 | 11 | 11
364 | 38.5 | 38.5
365 | 74.5 | 74.5
366 | 75 | 75
367 | 70 | 70
368 | 66.5 | 66.5
369 | 7 | 7
370 | 15 | 15
371 | 36 | 36
372 | 46 | 46
373 | 52 | 52
374 | 53 | 53
375 | 53 | 53
376 | 8.5 | 8.5
377 | 22 | 22
378 | 36 | 36
379 | 36.5 | 36.5
380 | 37 | 37
381 | 33 | 33
382 | 27.5 | 27.5
383 |  | 131.2032 | {'Cu', 'ausf_czas', 'Mn', 'Mo', 'aust_czas', 'Ni', 'grubosc', 'ausf_temp'} | 16 | ['HB'] | [-0.8885675215634234] | [43.0, 142.0]
384 |  | 120.9971 | {'Cu', 'ausf_czas', 'Mn', 'Mo', 'aust_czas', 'Ni', 'grubosc', 'ausf_temp'} | 15 | ['HB'] | [-0.8797122627689044] | [43.0, 142.0]
385 |  | 130.4925 | {'Cu', 'ausf_czas', 'Mn', 'Mo', 'aust_czas', 'Ni', 'grubosc', 'ausf_temp'} | 16 | ['A5', 'HB'] | [0.7507911985923527, -0.8839242889022703] | [43.0, 142.0]
386 |  | 120.6163 | {'Cu', 'ausf_czas', 'Mn', 'Mo', 'aust_czas', 'Ni', 'grubosc', 'ausf_temp'} | 15 | ['HB'] | [-0.8957458898583749] | [43.0, 142.0]
387 |  | 132.4346 | {'Cu', 'ausf_czas', 'Mn', 'Mo', 'aust_czas', 'Ni', 'grubosc', 'ausf_temp'} | 16 | ['A5', 'HB'] | [0.7862904212148418, -0.8811505174053735] | [43.0, 142.0]
388 |  | 145.2009 | {'Cu', 'ausf_czas', 'Mn', 'Mo', 'aust_czas', 'Ni', 'grubosc', 'ausf_temp'} | 16 | ['A5', 'HB'] | [0.7874198514469433, -0.8576874423002869] | [43.0, 142.0]
389 |  | 113.9832 | {'Cu', 'ausf_czas', 'Mn', 'Mo', 'aust_czas', 'Ni', 'grubosc', 'ausf_temp'} | 15 | ['HB'] | [-0.8896259598730003] | [43.0, 142.0]
390 |  | 116.1183 | {'Cu', 'ausf_czas', 'Mn', 'Mo', 'aust_czas', 'Ni', 'grubosc', 'ausf_temp'} | 15 | ['HB'] | [-0.8797122627689044] | [43.0, 142.0]
391 |  | 114.4633 | {'Cu', 'ausf_czas', 'Mn', 'Mo', 'aust_czas', 'Ni', 'grubosc', 'ausf_temp'} | 16 | ['HB'] | [-0.8808884966193259] | [43.0, 142.0]
392 |  | 108.5796 | {'Cu', 'ausf_czas', 'Mn', 'Mo', 'aust_czas', 'Ni', 'grubosc', 'ausf_temp'} | 17 | ['HB'] | [-0.7825357160823538] | [43.0, 142.0]
393 |  | 119.4023 | {'Cu', 'ausf_czas', 'Mn', 'Mo', 'aust_czas', 'Ni', 'grubosc', 'ausf_temp'} | 16 | ['HB'] | [-0.8777300441358648] | [43.0, 142.0]
394 |  | 135.5224 | {'Cu', 'ausf_czas', 'Mn', 'Mo', 'aust_czas', 'Ni', 'grubosc', 'ausf_temp'} | 16 | ['A5', 'HB'] | [0.7862904212148418, -0.8811505174053735] | [43.0, 142.0]
395
396
397
398
399
400
401
402
403 |  | 127.1248 | {'Cu', 'ausf_czas', 'Mn', 'Mo', 'aust_czas', 'Ni', 'grubosc', 'ausf_temp'} | 17 | ['HB'] | [-0.8533669075328522] | [43.0, 142.0]
404
405
406 |  | 123.513 | {'Cu', 'ausf_czas', 'Mn', 'Mo', 'aust_czas', 'Ni', 'grubosc', 'ausf_temp'} | 18 | ['HB'] | [-0.7753014598901962] | [43.0, 142.0]
407 | 105.6 | 105.6
408 | 91.3 | 91.3
409 | 80.3 | 80.3
410 | 108.9 | 108.9
411 | 94.6 | 94.6
412 | 86.9 | 86.9
413
414
415
416
417
418
419
420
421
422
423
424 | 94.5 | 94.5
425 | 78.6 | 78.6
426 | 54 | 54
427 | 85.5 | 85.5
428 | 105 | 105
429 | 105 | 105
430 | 100.5 | 100.5
431 | 81.5 | 81.5
432 | 46 | 46
433 | 89.5 | 89.5
434 | 121.5 | 121.5
435 | 105 | 105
436 | 50.5 | 50.5
437
438
439
440
441
442
443
444
445
446
447
448 | 8.9 | 8.9
449 |  | 90.823 | {'Cu', 'ausf_czas', 'Mn', 'Mo', 'aust_czas', 'Ni', 'grubosc', 'ausf_temp'} | 16 | ['aust_temp'] | [-0.7315953717911189] | [8.9, 237.2]
450 | 12.2 | 12.2
451 |  | 127.4269 | {'Cu', 'ausf_czas', 'Mn', 'Mo', 'aust_czas', 'Ni', 'grubosc', 'ausf_temp'} | 15 | ['A5'] | [0.8966414895007464] | [12.4, 237.2]
452
453
454 |  | 81.23554 | {'Cu', 'ausf_czas', 'Mn', 'Mo', 'aust_czas', 'Ni', 'grubosc', 'ausf_temp'} | 15 | ['aust_temp'] | [-0.7332629690924052] | [12.2, 255.5]
455 |  | 81.23554 | {'Cu', 'ausf_czas', 'Mn', 'Mo', 'aust_czas', 'Ni', 'grubosc', 'ausf_temp'} | 15 | ['aust_temp'] | [-0.7332629690924052] | [12.2, 255.5]
456 |  | 21.42959 | {'Cu', 'ausf_czas', 'Mn', 'Mo', 'aust_czas', 'Ni', 'grubosc', 'ausf_temp'} | 16 | ['A5'] | [0.7822151033458201] | [4.4, 133.8]
457 |  | 23.48708 | {'Cu', 'ausf_czas', 'Mn', 'Mo', 'aust_czas', 'Ni', 'grubosc', 'ausf_temp'} | 15 | ['A5'] | [0.8678111753916294] | [4.4, 138.0]
458 |  | 39.35721 | {'Cu', 'ausf_czas', 'Mn', 'Mo', 'aust_czas', 'Ni', 'grubosc', 'ausf_temp'} | 17 | ['A5'] | [0.8549716910910092] | [4.4, 140.0]
459 |  | 82.25219 | {'Cu', 'ausf_czas', 'Mn', 'Mo', 'aust_czas', 'Ni', 'grubosc', 'ausf_temp'} | 19 | ['HB'] | [-0.7304495591755531] | [12.2, 237.2]
460
461 |  | 80.48338 | {'Cu', 'ausf_czas', 'Mn', 'Mo', 'aust_czas', 'Ni', 'grubosc', 'ausf_temp'} | 17 | ['aust_temp'] | [-0.7298607297423103] | [12.2, 255.5]
462 |  | 84.99281 | {'Cu', 'ausf_czas', 'Mn', 'Mo', 'aust_czas', 'Ni', 'grubosc', 'ausf_temp'} | 15 | ['aust_temp'] | [-0.7404641152994661] | [12.2, 255.5]
463 |  | 81.23554 | {'Cu', 'ausf_czas', 'Mn', 'Mo', 'aust_czas', 'Ni', 'grubosc', 'ausf_temp'} | 15 | ['aust_temp'] | [-0.7332629690924052] | [12.2, 255.5]
464
465 |  | 173.2504 | {'Cu', 'ausf_czas', 'Mn', 'Mo', 'aust_czas', 'Ni', 'grubosc', 'ausf_temp'} | 15 | ['aust_temp'] | [-0.7332629690924052] | [12.2, 255.5]
466 |  | 111.9072 | {'Cu', 'ausf_czas', 'Mn', 'Mo', 'aust_czas', 'Ni', 'grubosc', 'ausf_temp'} | 15 | ['aust_temp'] | [-0.7332629690924052] | [12.2, 255.5]
467 |  | 50.56391 | {'Cu', 'ausf_czas', 'Mn', 'Mo', 'aust_czas', 'Ni', 'grubosc', 'ausf_temp'} | 15 | ['aust_temp'] | [-0.7332629690924052] | [12.2, 255.5]
468 |  | 77.78971 | {'Cu', 'ausf_czas', 'Mn', 'Mo', 'aust_czas', 'Ni', 'grubosc', 'ausf_temp'} | 16 | ['aust_temp'] | [-0.7218883067783294] | [12.2, 255.5]
469 |  | 81.23554 | {'Cu', 'ausf_czas', 'Mn', 'Mo', 'aust_czas', 'Ni', 'grubosc', 'ausf_temp'} | 15 | ['aust_temp'] | [-0.7332629690924052] | [12.2, 255.5]
470 |  | 87.05009 | {'Cu', 'ausf_czas', 'Mn', 'Mo', 'aust_czas', 'Ni', 'grubosc', 'ausf_temp'} | 15 | ['aust_temp'] | [-0.8266434440345555] | [12.2, 255.5]
471 |  | 116.9448 | {'Cu', 'ausf_czas', 'Mn', 'Mo', 'aust_czas', 'Ni', 'grubosc', 'ausf_temp'} | 17 | ['aust_temp'] | [-0.7244914669680809] | [12.2, 237.2]
472
473 | 130 | 130
474 | 146 | 146
475
476 |  | 104.8841 | {'Cu', 'ausf_czas', 'Mn', 'Mo', 'aust_czas', 'Ni', 'grubosc', 'ausf_temp'} | 17 | ['A5'] | [0.7715019672509587] | [40.1, 123.6]
477 |  | 160.9215 | {'Cu', 'ausf_czas', 'Mn', 'Mo', 'aust_czas', 'Ni', 'grubosc', 'ausf_temp'} | 15 | ['A5'] | [0.7268952836238248] | [40.1, 126.5]
478 |  | 149.4944 | {'Cu', 'ausf_czas', 'Mn', 'Mo', 'aust_czas', 'Ni', 'grubosc', 'ausf_temp'} | 15 | ['A5'] | [0.7565463928537433] | [43.5, 130.9]
479
480 |  | 103.0367 | {'Cu', 'ausf_czas', 'Mn', 'Mo', 'aust_czas', 'Ni', 'grubosc', 'ausf_temp'} | 17 | ['aust_temp'] | [-0.7895241247410414] | [12.2, 255.5]
481 |  | 107.4556 | {'Cu', 'ausf_czas', 'Mn', 'Mo', 'aust_czas', 'Ni', 'grubosc', 'ausf_temp'} | 16 | ['aust_temp'] | [-0.830152532832723] | [12.2, 255.5]
482 |  | 114.6905 | {'Cu', 'ausf_czas', 'Mn', 'Mo', 'aust_czas', 'Ni', 'grubosc', 'ausf_temp'} | 15 | ['aust_temp'] | [-0.7738600326217866] | [12.2, 255.5]
483 | 88 | 88
484 | 124 | 124
485 | 132 | 132
486 | 138 | 138
487 | 140 | 140
488 | 40 | 40
489 | 46 | 46
490 | 65 | 65
491 | 74 | 74
492 | 102.3 | 102.3
493
494
495
496
497 |  | 31.50912 | {'Cu', 'ausf_czas', 'Mn', 'Mo', 'aust_czas', 'Ni', 'grubosc', 'ausf_temp'} | 16 | ['A5'] | [0.8159841561222939] | [4.4, 132.0]
498 |  | 50.57777 | {'Cu', 'ausf_czas', 'Mn', 'Mo', 'aust_czas', 'Ni', 'grubosc', 'ausf_temp'} | 17 | ['A5'] | [0.7843267715187213] | [4.4, 133.8]
499 |  | 60.03904 | {'Cu', 'ausf_czas', 'Mn', 'Mo', 'aust_czas', 'Ni', 'grubosc', 'ausf_temp'} | 18 | ['A5'] | [0.8102394734306222] | [4.4, 133.8]
500 |  | 64.89334 | {'Cu', 'ausf_czas', 'Mn', 'Mo', 'aust_czas', 'Ni', 'grubosc', 'ausf_temp'} | 18 | ['A5'] | [0.8102394734306223] | [4.4, 133.8]
501 |  | 269.6882 | {'Cu', 'ausf_czas', 'Mn', 'Mo', 'aust_czas', 'Ni', 'grubosc', 'ausf_temp'} | 17 | ['aust_temp', 'HB'] | [-0.706183225698607, -0.7095406533489211] | [12.2, 237.2]
502 |  | 230.1529 | {'Cu', 'ausf_czas', 'Mn', 'Mo', 'aust_czas', 'Ni', 'grubosc', 'ausf_temp'} | 17 | ['aust_temp', 'HB'] | [-0.7061832256986071, -0.7095406533489211] | [12.2, 237.2]
503 |  | 236.0668 | {'Cu', 'ausf_czas', 'Mn', 'Mo', 'aust_czas', 'Ni', 'grubosc', 'ausf_temp'} | 17 | ['aust_temp', 'HB'] | [-0.7865046168042107, -0.7533034014458656] | [12.2, 237.2]
504 |  | 173.2504 | {'Cu', 'ausf_czas', 'Mn', 'Mo', 'aust_czas', 'Ni', 'grubosc', 'ausf_temp'} | 15 | ['aust_temp'] | [-0.7332629690924052] | [12.2, 255.5]
505 |  | 173.2504 | {'Cu', 'ausf_czas', 'Mn', 'Mo', 'aust_czas', 'Ni', 'grubosc', 'ausf_temp'} | 15 | ['aust_temp'] | [-0.7332629690924052] | [12.2, 255.5]
506 |  | 173.2504 | {'Cu', 'ausf_czas', 'Mn', 'Mo', 'aust_czas', 'Ni', 'grubosc', 'ausf_temp'} | 15 | ['aust_temp'] | [-0.7332629690924052] | [12.2, 255.5]
507
508
509
510
511
512
513 |  | 175.9012 | {'Cu', 'ausf_czas', 'Mn', 'Mo', 'aust_czas', 'Ni', 'grubosc', 'ausf_temp'} | 17 | ['aust_temp'] | [-0.7102692274107277] | [12.2, 237.2]
514 |  | 175.9012 | {'Cu', 'ausf_czas', 'Mn', 'Mo', 'aust_czas', 'Ni', 'grubosc', 'ausf_temp'} | 17 | ['aust_temp'] | [-0.7102692274107276] | [12.2, 237.2]
515 |  | 173.1003 | {'Cu', 'ausf_czas', 'Mn', 'Mo', 'aust_czas', 'Ni', 'grubosc', 'ausf_temp'} | 16 | ['HB'] | [-0.7674716088877173] | [12.2, 182.5]
516 |  | 178.1575 | {'Cu', 'ausf_czas', 'Mn', 'Mo', 'aust_czas', 'Ni', 'grubosc', 'ausf_temp'} | 17 | ['aust_temp'] | [-0.7338104371753054] | [12.2, 255.5]
517 |  | 179.9941 | {'Cu', 'ausf_czas', 'Mn', 'Mo', 'aust_czas', 'Ni', 'grubosc', 'ausf_temp'} | 17 | ['aust_temp'] | [-0.7442261316107663] | [12.2, 255.5]
518 |  | 181.1165 | {'Cu', 'ausf_czas', 'Mn', 'Mo', 'aust_czas', 'Ni', 'grubosc', 'ausf_temp'} | 17 | ['aust_temp'] | [-0.7430354886696235] | [12.2, 255.5]
519
520
521
522
523
524
525
526
527
528
529
530
531
532
533
534
535
536
537
538
539
540
541
542
543
544
545
546
547 |  | 51.59009 | {'Cu', 'ausf_czas', 'Mn', 'Mo', 'aust_czas', 'Ni', 'grubosc', 'ausf_temp'} | 16 | ['A5'] | [0.7055076448436732] | [40.1, 125.0]
548
549
550
551
552
553
554
555
556
557
558
559
560
561
562
563
564
565
566
567
568
569
570
571
572
573
574
575
576
577
578
579
580
581
582
583
584
585
586
587
588
589
590
591
592
593
594
595
596
597
598
599
600
601
602
603
604
605
606
607
608
609
610
611
612
613
614
615
616
617
618
619
620
621
622
623
624
625
626
627
628 |  | 11.30422 | {'Cu', 'ausf_czas', 'Mn', 'Mo', 'aust_czas', 'Ni', 'grubosc', 'ausf_temp'} | 15 | ['aust_temp'] | [-0.7332629690924052] | [12.2, 255.5]
629 |  | 7.338136 | {'Cu', 'ausf_czas', 'Mn', 'Mo', 'aust_czas', 'Ni', 'grubosc', 'ausf_temp'} | 16 | ['aust_temp'] | [-0.7218883067783294] | [12.2, 255.5]
630
631
632
633
634
635 |  | 39.09474 | {'ausf_czas', 'Mn', 'Mo', 'aust_czas', 'Ni', 'grubosc', 'ausf_temp'} | 16 | ['HB'] | [-0.7513511483952366] | [4.4, 182.5]
636 |  | 44.78597 | {'ausf_czas', 'Mn', 'Mo', 'aust_czas', 'Ni', 'grubosc', 'ausf_temp'} | 16 | ['HB'] | [-0.7043417764854738] | [4.4, 182.5]
637 |  | 51.77508 | {'ausf_czas', 'Mn', 'Mo', 'aust_czas', 'Ni', 'grubosc', 'ausf_temp'} | 16 | ['HB'] | [-0.7099105019991314] | [12.4, 207.9]
638
639
640
641 |  | 133.6536 | {'Cu', 'ausf_czas', 'Mn', 'Mo', 'aust_czas', 'Ni', 'grubosc', 'ausf_temp'} | 17 | ['aust_temp'] | [-0.7895241247410413] | [12.2, 255.5]
642 |  | 140.3797 | {'Cu', 'ausf_czas', 'Mn', 'Mo', 'aust_czas', 'Ni', 'grubosc', 'ausf_temp'} | 16 | ['aust_temp'] | [-0.8325197325350057] | [12.2, 255.5]
643 |  | 139.6205 | {'ausf_czas', 'Mn', 'Mo', 'aust_czas', 'Ni', 'grubosc', 'ausf_temp'} | 16 | ['aust_temp'] | [-0.7801700565030124] | [12.2, 255.5]
644 |  | 152.2892 | {'ausf_czas', 'Mn', 'Mo', 'aust_czas', 'Ni', 'grubosc', 'ausf_temp'} | 16 | ['aust_temp'] | [-0.8163878943077758] | [12.2, 255.5]
645 |  | 151.2462 | {'Cu', 'ausf_czas', 'Mn', 'Mo', 'aust_czas', 'Ni', 'grubosc', 'ausf_temp'} | 15 | ['aust_temp'] | [-0.8166932400366531] | [12.2, 255.5]
646 |  | 142.4742 | {'ausf_czas', 'Mn', 'Mo', 'aust_czas', 'Ni', 'grubosc', 'ausf_temp'} | 16 | ['aust_temp'] | [-0.7565685181935844] | [12.2, 255.5]
647 |  | 137.3523 | {'ausf_czas', 'Mn', 'Mo', 'aust_czas', 'Ni', 'grubosc', 'ausf_temp'} | 16 | ['aust_temp'] | [-0.7808201949230232] | [36.4, 255.5]
648
649 |  | 62.85917 | {'Cu', 'ausf_czas', 'Mn', 'Mo', 'aust_czas', 'Ni', 'grubosc', 'ausf_temp'} | 16 | ['A5'] | [0.736509998143327] | [16.4, 207.9]
650
651
652 |  | 51.62499 | {'ausf_czas', 'Mn', 'Mo', 'aust_czas', 'Ni', 'grubosc', 'ausf_temp'} | 16 | ['HB'] | [-0.7513511483952366] | [4.4, 182.5]
653 |  | 53.56837 | {'ausf_czas', 'Mn', 'Mo', 'aust_czas', 'Ni', 'grubosc', 'ausf_temp'} | 16 | ['HB'] | [-0.7043417764854738] | [4.4, 182.5]
654 |  | 52.9704 | {'ausf_czas', 'Mn', 'Mo', 'aust_czas', 'Ni', 'grubosc', 'ausf_temp'} | 16 | ['HB'] | [-0.7099105019991314] | [12.4, 207.9]
655
656
657 |  | 63.96117 | {'Cu', 'ausf_czas', 'Mn', 'Mo', 'aust_czas', 'Ni', 'grubosc', 'ausf_temp'} | 15 | ['A5'] | [0.7452882178511926] | [12.9, 207.9]
658 |  | 74.53135 | {'Cu', 'ausf_czas', 'Mn', 'Mo', 'aust_czas', 'Ni', 'grubosc', 'ausf_temp'} | 17 | ['aust_temp'] | [-0.7895241247410413] | [12.2, 255.5]
659 |  | 77.30996 | {'Cu', 'ausf_czas', 'Mn', 'Mo', 'aust_czas', 'Ni', 'grubosc', 'ausf_temp'} | 15 | ['aust_temp'] | [-0.7868453345729589] | [12.2, 255.5]
660 |  | 92.06265 | {'ausf_czas', 'Mn', 'Mo', 'aust_czas', 'Ni', 'grubosc', 'ausf_temp'} | 16 | ['aust_temp'] | [-0.8163878943077758] | [12.2, 255.5]
661 |  | 89.27745 | {'Cu', 'ausf_czas', 'Mn', 'Mo', 'aust_czas', 'Ni', 'grubosc', 'ausf_temp'} | 15 | ['aust_temp'] | [-0.8166932400366531] | [12.2, 255.5]
662 |  | 90.00043 | {'ausf_czas', 'Mn', 'Mo', 'aust_czas', 'Ni', 'grubosc', 'ausf_temp'} | 16 | ['aust_temp'] | [-0.7565685181935844] | [12.2, 255.5]
663 |  | 92.69944 | {'Cu', 'ausf_czas', 'Mn', 'Mo', 'aust_czas', 'Ni', 'grubosc', 'ausf_temp'} | 15 | ['A5', 'aust_temp'] | [0.7727246071729872, -0.7812808592270846] | [36.4, 255.5]
664
665 |  | 84.75818 | {'Cu', 'ausf_czas', 'Mn', 'Mo', 'aust_czas', 'Ni', 'grubosc', 'ausf_temp'} | 16 | ['A5'] | [0.736509998143327] | [16.4, 207.9]
666
667
668
669 | 100.5 | 100.5
670 | 163.5 | 163.5
671 | 170.5 | 170.5
672 | 126 | 126
673 | 94.5 | 94.5
674 | 126 | 126
675 | 109.5 | 109.5
676 | 60 | 60
677 | 103 | 103
678 | 77.5 | 77.5
679 | 77.5 | 77.5
680 | 85 | 85
681 | 82.5 | 82.5
682 | 41 | 41
683 | 40 | 40
684 | 51 | 51
685 | 30 | 30
686 | 28 | 28
687 | 48.5 | 48.5
688 | 25.5 | 25.5

## imputed_Rm_2
| Rm | Rm_imp | Features to find neighs | Amount of neighs | Correlated features | Correlation coefficients | Min_max
0 | 1507 | 1507
1 | 1307 | 1307
2 | 1132 | 1132
3 | 1028 | 1028
4 | 1064.9 | 1064.9
5 | 1032.6 | 1032.6
6 | 1168.8 | 1168.8
7 | 1002.7 | 1002.7
8 | 1259.7 | 1259.7
9 | 1310 | 1310
10 | 1428.6 | 1428.6
11 | 1425.5 | 1425.5
12 | 1443 | 1443
13 | 1462 | 1462
14 | 984 | 984
15 | 947 | 947
16 | 1361 | 1361
17 | 1001 | 1001
18 | 1507 | 1507
19 | 1372 | 1372
20 | 1132 | 1132
21 | 1028 | 1028
22 | 1343 | 1343
23 | 1065 | 1065
24 | 1381 | 1381
25 | 1201 | 1201
26 | 1255 | 1255
27 | 1068 | 1068
28 | 960 | 960
29 | 950 | 950
30 | 997 | 997
31 | 1139 | 1139
32 | 1124 | 1124
33 | 1116 | 1116
34 | 831 | 831
35 | 983 | 983
36 | 965 | 965
37 | 976 | 976
38 | 724 | 724
39 | 871 | 871
40 | 849 | 849
41 | 861 | 861
42 | 1039 | 1039
43 | 1181 | 1181
44 | 1162 | 1162
45 | 1168 | 1168
46 | 873 | 873
47 | 1017 | 1017
48 | 1034 | 1034
49 | 1030 | 1030
50 | 778 | 778
51 | 928 | 928
52 | 921 | 921
53 | 907 | 907
54 | 1010 | 1010
55 | 1156 | 1156
56 | 1160 | 1160
57 | 1121 | 1121
58 | 852 | 852
59 | 1003 | 1003
60 | 1018 | 1018
61 | 997 | 997
62 | 757 | 757
63 | 905 | 905
64 | 889 | 889
65 | 898 | 898
66 | 1173.908 | 1173.908
67 | 1191.323 | 1191.323
68 | 1201.705 | 1201.705
69 | 1205.636 | 1205.636
70 | 1201.952 | 1201.952
71 | 1221.974 | 1221.974
72 | 1173.883 | 1173.883
73 | 784.5639 | 784.5639
74 | 811.0454 | 811.0454
75 | 741.8386 | 741.8386
76 | 779.6865 | 779.6865
77 | 1227.489 | 1227.489
78 | 1171 | 1171
79 | 1291 | 1291
80 | 1247 | 1247
81 | 1433.9 | 1433.9
82 | 1115.1 | 1115.1
83 | 1134.5 | 1134.5
84 | 1071 | 1071
85 | 1058 | 1058
86 | 1129 | 1129
87 | 1149 | 1149
88 | 1210 | 1210
89 | 1180 | 1180
90 | 1169 | 1169
91 | 1203 | 1203
92 | 1137 | 1137
93 | 1086 | 1086
94 | 1149 | 1149
95 | 1172 | 1172
96 | 1167 | 1167
97 | 1149 | 1149
98 | 1180 | 1180
99 | 1186 | 1186
100 | 1154 | 1154
101 | 1114 | 1114
102 | 1106 | 1106
103 | 1110 | 1110
104 | 1110 | 1110
105 | 1082 | 1082
106 | 1094 | 1094
107 | 1154 | 1154
108 | 963 | 963
109 | 1140 | 1140
110 | 1290 | 1290
111 | 872 | 872
112 | 1052 | 1052
113 | 1385 | 1385
114 | 1481 | 1481
115 | 919 | 919
116 | 1125 | 1125
117 | 1104 | 1104
118 | 965 | 965
119 | 967 | 967
120 | 1657 | 1657
121 | 1154 | 1154
122 | 1437 | 1437
123 | 935 | 935
124 | 909 | 909
125 | 874 | 874
126 | 1390 | 1390
127 | 1354 | 1354
128 | 1369 | 1369
129 | 1375 | 1375
130 | 1325 | 1325
131 | 1111 | 1111
132 | 1109 | 1109
133 | 1070 | 1070
134 | 1043 | 1043
135 | 1042 | 1042
136 | 973 | 973
137 | 989 | 989
138 | 950 | 950
139 | 986 | 986
140 | 959 | 959
141 | 1113.868 | 1113.868
142 | 1033 | 1033
143 | 1023 | 1023
144 | 1008 | 1008
145 | 1013 | 1013
146 | 1015 | 1015
147 | 1026 | 1026
148 | 1241 | 1241
149 | 1245 | 1245
150 | 1281 | 1281
151 | 1481 | 1481
152 | 1491 | 1491
153 | 1509 | 1509
154 | 1388 | 1388
155 | 1373 | 1373
156 | 1529 | 1529
157 | 1089 | 1089
158 | 1073 | 1073
159 | 1095 | 1095
160 | 1380 | 1380
161 | 1543 | 1543
162 | 1602 | 1602
163 | 1125 | 1125
164 | 1116 | 1116
165 | 1126 | 1126
166 | 1329 | 1329
167 | 1197 | 1197
168 | 1359 | 1359
169 | 924 | 924
170 | 883 | 883
171 | 997 | 997
172 | 1100 | 1100
173 | 1200 | 1200
174 | 1060 | 1060
175 | 1040 | 1040
176 | 850 | 850
177 | 1000 | 1000
178 | 1005 | 1005
179 | 1010 | 1010
180 | 1486 | 1486
181 | 1430 | 1430
182 | 1205 | 1205
183 | 1202 | 1202
184 | 1032 | 1032
185 | 862 | 862
186 | 1513 | 1513
187 | 1032 | 1032
188 | 1223 | 1223
189 | 1433 | 1433
190 | 1279 | 1279
191 | 1477 | 1477
192 | 1497 | 1497
193 | 1086 | 1086
194 | 1046 | 1046
195 | 1223 | 1223
196 | 1062 | 1062
197 | 1594 | 1594
198 | 1329 | 1329
199 | 1078 | 1078
200 | 1013 | 1013
201 | 1008 | 1008
202 | 1340 | 1340
203 | 1094 | 1094
204 | 887 | 887
205 | 1179 | 1179
206 | 1144 | 1144
207 | 1010 | 1010
208 | 848 | 848
209 | 1438 | 1438
210 | 1130 | 1130
211 | 980 | 980
212 | 830 | 830
213 | 1111.1 | 1111.1
214 | 1089.9 | 1089.9
215 | 1085.7 | 1085.7
216 | 1105.1 | 1105.1
217 | 805 | 805
218 | 823 | 823
219 | 935 | 935
220 | 957 | 957
221 | 1196 | 1196
222 | 979 | 979
223 | 911 | 911
224 | 1535 | 1535
225 | 1303 | 1303
226 | 712 | 712
227 | 1166 | 1166
228 | 964 | 964
229 | 749 | 749
230 | 813 | 813
231 | 847 | 847
232 | 828 | 828
233 | 820 | 820
234 | 816 | 816
235 | 923 | 923
236 | 947 | 947
237 | 912 | 912
238 | 1170 | 1170
239 | 918 | 918
240 | 940 | 940
241 | 875 | 875
242 | 1282 | 1282
243 | 1329 | 1329
244 | 1021 | 1021
245 | 973 | 973
246 | 837 | 837
247 | 841 | 841
248 | 878 | 878
249 | 890 | 890
250 | 1067 | 1067
251 | 1082 | 1082
252 | 1099.468 | 1099.468
253 | 1119 | 1119
254 | 1141 | 1141
255 | 1240 | 1240
256 | 1240 | 1240
257 | 1234 | 1234
258 | 1224 | 1224
259 | 1346 | 1346
260 | 1360 | 1360
261 | 1302 | 1302
262 | 1262 | 1262
263 | 1142 | 1142
264 | 1391 | 1391
265 | 1169 | 1169
266 | 1333 | 1333
267 | 1246 | 1246
268 | 1076 | 1076
269 | 1036 | 1036
270 | 1011 | 1011
271 | 1023.5 | 1023.5
272 | 1520 | 1520
273 | 1263 | 1263
274 | 1075 | 1075
275 | 862 | 862
276 | 956 | 956
277 | 936 | 936
278 | 1296.8 | 1296.8
279 | 1296.8 | 1296.8
280 | 1295.5 | 1295.5
281 | 1266.558 | 1266.558
282 | 1271.045 | 1271.045
283 | 1258.882 | 1258.882
284 | 1258.882 | 1258.882
285 | 1205.217 | 1205.217
286 | 1205.217 | 1205.217
287 | 1205.21875 | 1205.21875
288 | 1176.643 | 1176.643
289 | 1173.199 | 1173.199
290 | 1165.113 | 1165.113
291 | 1165.113 | 1165.113
292 | 1113.633 | 1113.633
293 | 1113.633 | 1113.633
294 | 1114.9375 | 1114.9375
295 | 1086.728 | 1086.728
296 | 1005 | 1005
297 | 1071.34375 | 1071.34375
298 | 1071.34375 | 1071.34375
299 | 1022.05 | 1022.05
300 | 1022.05 | 1022.05
301 | 1024.65625 | 1024.65625
302 | 996.8127 | 996.8127
303 | 977.5068 | 977.5068
304 | 977.5745 | 977.5745
305 | 977.5745 | 977.5745
306 | 930.4667 | 930.4667
307 | 930.4667 | 930.4667
308 | 934.375 | 934.375
309 | 906.8975 | 906.8975
310 | 879.6606 | 879.6606
311 | 883.8053 | 883.8053
312 | 883.8053 | 883.8053
313 | 1293.828 | 1293.828
314 | 1293.828 | 1293.828
315 | 1284.649 | 1284.649
316 | 1304.091 | 1304.091
317 | 1292 | 1292
318 | 1263.305 | 1263.305
319 | 1263.305 | 1263.305
320 | 1205.145 | 1205.145
321 | 1205.145 | 1205.145
322 | 1196.144 | 1196.144
323 | 1192.555 | 1192.555
324 | 1161 | 1161
325 | 1169.536 | 1169.536
326 | 1169.536 | 1169.536
327 | 1116.462 | 1116.462
328 | 978 | 978
329 | 1010 | 1010
330 | 1035 | 1035
331 | 1023 | 1023
332 | 1075.767 | 1075.767
333 | 987 | 987
334 | 1027.779 | 1027.779
335 | 1027.779 | 1027.779
336 | 1019.134 | 1019.134
337 | 969.4845 | 969.4845
338 | 993 | 993
339 | 981.9974 | 981.9974
340 | 981.9974 | 981.9974
341 | 1052 | 1052
342 | 939.0961 | 939.0961
343 | 930.6296 | 930.6296
344 | 857.9491 | 857.9491
345 | 912 | 912
346 | 888.2282 | 888.2282
347 | 888.2282 | 888.2282
348 | 1293.828 | 1293.828
349 | 1293.828 | 1293.828
350 | 1284.649 | 1284.649
351 | 1304.091 | 1304.091
352 | 1275.442 | 1275.442
353 | 1263.305 | 1263.305
354 | 1263.305 | 1263.305
355 | 1205.145 | 1205.145
356 | 1205.145 | 1205.145
357 | 1196.144 | 1196.144
358 | 1192.555 | 1192.555
359 | 1177.596 | 1177.596
360 | 1169.536 | 1169.536
361 | 1169.536 | 1169.536
362 | 1116.462 | 1116.462
363 | 1116.462 | 1116.462
364 | 1107.639 | 1107.639
365 | 1081.02 | 1081.02
366 | 956 | 956
367 | 1075.767 | 1075.767
368 | 1075.767 | 1075.767
369 | 1027.779 | 1027.779
370 | 1027.779 | 1027.779
371 | 1019.134 | 1019.134
372 | 969.4845 | 969.4845
373 | 981.9038 | 981.9038
374 | 981.9974 | 981.9974
375 | 981.9974 | 981.9974
376 | 939.0961 | 939.0961
377 | 939.0961 | 939.0961
378 | 930.6296 | 930.6296
379 | 857.9491 | 857.9491
380 | 884.0577 | 884.0577
381 | 888.2282 | 888.2282
382 | 888.2282 | 888.2282
383 | 961 | 961
384 | 1065 | 1065
385 | 1052 | 1052
386 | 1065 | 1065
387 | 1052 | 1052
388 | 1052 | 1052
389 | 1065 | 1065
390 | 1078 | 1078
391 | 1078 | 1078
392 | 1078 | 1078
393 | 1091 | 1091
394 | 1065 | 1065
395 | 1052 | 1052
396 | 1039 | 1039
397 | 1039 | 1039
398 | 1013 | 1013
399 | 1026 | 1026
400 | 1039 | 1039
401 | 961 | 961
402 | 1065 | 1065
403 | 1026 | 1026
404 | 896 | 896
405 | 1065 | 1065
406 | 1026 | 1026
407 | 875 | 875
408 | 1161 | 1161
409 | 1275 | 1275
410 | 950 | 950
411 | 1168 | 1168
412 | 1485 | 1485
413 | 1528 | 1528
414 | 1522 | 1522
415 | 1470 | 1470
416 | 1326 | 1326
417 | 1277 | 1277
418 | 1185 | 1185
419 | 1105 | 1105
420 | 1062 | 1062
421 | 1446.4 | 1446.4
422 | 1264.1 | 1264.1
423 | 1069.1 | 1069.1
424 | 1133.6 | 1133.6
425 | 1131 | 1131
426 | 1159 | 1159
427 | 1173.5 | 1173.5
428 | 1121 | 1121
429 | 1128.5 | 1128.5
430 | 1210 | 1210
431 | 1185 | 1185
432 | 1131 | 1131
433 | 1128.5 | 1128.5
434 | 1082.5 | 1082.5
435 | 1041.5 | 1041.5
436 | 1041 | 1041
437 | 1598.1 | 1598.1
438 | 1530.4 | 1530.4
439 | 1505 | 1505
440 | 1404.9 | 1404.9
441 | 1366.6 | 1366.6
442 | 1230.3 | 1230.3
443 | 1194.7 | 1194.7
444 | 1053.9 | 1053.9
445 | 1034.4 | 1034.4
446 | 1080.3 | 1080.3
447 | 1015.4 | 1015.4
448 | 1500 | 1500
449 | 1268 | 1268
450 | 1010 | 1010
451 | 928 | 928
452 | 930 | 930
453 | 960 | 960
454 | 960.2 | 960.2
455 | 988 | 988
456 | 1456.2 | 1456.2
457 | 1392 | 1392
458 | 1264 | 1264
459 | 1232.2 | 1232.2
460 | 1151.5 | 1151.5
461 | 1043.7 | 1043.7
462 | 1023.7 | 1023.7
463 | 988 | 988
464 | 882 | 882
465 | 787.2 | 787.2
466 | 955.5 | 955.5
467 | 1046.2 | 1046.2
468 | 904.5 | 904.5
469 | 960.2 | 960.2
470 | 964.2 | 964.2
471 | 1152 | 1152
472 | 1164.3 | 1164.3
473 | 1340 | 1340
474 | 1094 | 1094
475 | 1505 | 1505
476 | 1367 | 1367
477 | 1195 | 1195
478 | 1034 | 1034
479 | 1080 | 1080
480 | 1111.1 | 1111.1
481 | 1096.9 | 1096.9
482 | 1085.7 | 1085.7
483 | 1266 | 1266
484 | 1170 | 1170
485 | 1110 | 1110
486 | 1054 | 1054
487 | 985 | 985
488 | 1431 | 1431
489 | 1408 | 1408
490 | 1255 | 1255
491 | 1035 | 1035
492 | 1080 | 1080
493 | 1488 | 1488
494 | 1092 | 1092
495 | 927 | 927
496 | 1077 | 1077
497 | 1065 | 1065
498 | 767 | 767
499 | 921 | 921
500 | 901 | 901
501 | 649 | 649
502 | 809 | 809
503 | 795 | 795
504 | 588 | 588
505 | 766 | 766
506 | 742 | 742
507 | 965 | 965
508 | 1122 | 1122
509 | 1105 | 1105
510 | 815 | 815
511 | 973 | 973
512 | 957 | 957
513 | 711 | 711
514 | 869 | 869
515 | 855 | 855
516 | 656 | 656
517 | 815 | 815
518 | 792 | 792
519 | 1148 | 1148
520 | 1152 | 1152
521 | 1151 | 1151
522 | 1188.5 | 1188.5
523 | 1158 | 1158
524 | 1212.218 | 1212.218
525 | 1457.822 | 1457.822
526 | 1225.896 | 1225.896
527 | 1216.203 | 1216.203
528 | 713 | 713
529 | 674 | 674
530 | 626 | 626
531 | 678.9877 | 678.9877
532 | 1338.251 | 1338.251
533 | 1317.123 | 1317.123
534 | 1383.829 | 1383.829
535 | 1406.452 | 1406.452
536 | 1312.149 | 1312.149
537 | 1290.594 | 1290.594
538 | 1319.312 | 1319.312
539 | 1345.161 | 1345.161
540 | 1271.516 | 1271.516
541 | 1248.2 | 1248.2
542 | 1250.582 | 1250.582
543 | 1275.193 | 1275.193
544 | 1123.5625 | 1123.5625
545 | 1220.752 | 1220.752
546 | 1285.54 | 1285.54
547 | 1285.029 | 1285.029
548 | 1123.5625 | 1123.5625
549 | 1173.509 | 1173.509
550 | 1236.831 | 1236.831
551 | 1235.988 | 1235.988
552 | 1123.5625 | 1123.5625
553 | 1139.475 | 1139.475
554 | 1192.44 | 1192.44
555 | 1191.87 | 1191.87
556 | 1329.248 | 1329.248
557 | 1337.49 | 1337.49
558 | 1311.763 | 1311.763
559 | 1273.748 | 1273.748
560 | 1250.685 | 1250.685
561 | 1257.811 | 1257.811
562 | 1227.112 | 1227.112
563 | 1198 | 1198
564 | 1179.031 | 1179.031
565 | 1187.141 | 1187.141
566 | 1159.475 | 1159.475
567 | 1143.523 | 1143.523
568 | 1428.889 | 1428.889
569 | 1427.624 | 1427.624
570 | 1472.017 | 1472.017
571 | 1460.063 | 1460.063
572 | 1317.879 | 1317.879
573 | 1321.883 | 1321.883
574 | 1361.798 | 1361.798
575 | 1353.639 | 1353.639
576 | 1214.667 | 1214.667
577 | 1222.541 | 1222.541
578 | 1249.395 | 1249.395
579 | 1245.947 | 1245.947
580 | 1289.932 | 1289.932
581 | 1297.936 | 1297.936
582 | 1429.98 | 1429.98
583 | 1430.837 | 1430.837
584 | 1265.128 | 1265.128
585 | 1264.767 | 1264.767
586 | 1348.688 | 1348.688
587 | 1349.816 | 1349.816
588 | 1225.344 | 1225.344
589 | 1222.344 | 1222.344
590 | 1262.338 | 1262.338
591 | 1263.705 | 1263.705
592 | 1372.155 | 1372.155
593 | 1373.096 | 1373.096
594 | 1338.192 | 1338.192
595 | 1304.199 | 1304.199
596 | 1292.715 | 1292.715
597 | 1293.895 | 1293.895
598 | 1270.604 | 1270.604
599 | 1239.169 | 1239.169
600 | 1213.887 | 1213.887
601 | 1214.79 | 1214.79
602 | 1203.327 | 1203.327
603 | 1174.916 | 1174.916
604 | 1460.178 | 1460.178
605 | 1459.634 | 1459.634
606 | 1428.655 | 1428.655
607 | 1429.247 | 1429.247
608 | 1349.667 | 1349.667
609 | 1348.488 | 1348.488
610 | 1330.793 | 1330.793
611 | 1331.227 | 1331.227
612 | 1237.219 | 1237.219
613 | 1236.383 | 1236.383
614 | 1231.877 | 1231.877
615 | 1232.479 | 1232.479
616 | 1456.469 | 1456.469
617 | 1453.415 | 1453.415
618 | 1453.429 | 1453.429
619 | 1454.219 | 1454.219
620 | 1344.079 | 1344.079
621 | 1360.066 | 1360.066
622 | 1359.83 | 1359.83
623 | 1341.274 | 1341.274
624 | 1229.893 | 1229.893
625 | 1227.354 | 1227.354
626 | 1225.382 | 1225.382
627 | 1225.812 | 1225.812
628 | 1251.707 | 1251.707
629 | 1095.698 | 1095.698
630 | 1053.809 | 1053.809
631 | 1104.569 | 1104.569
632 | 1248.1 | 1248.1
633 |  | 1284.984 | {'Cu', 'ausf_czas', 'Mo', 'aust_czas', 'Ni', 'grubosc', 'Mn'} | 15 | ['HB', 'ausf_temp'] | [0.8830438372973942, -0.8900848450911528] | [837.0, 1294.8585308877314]
634 | 1289.407 | 1289.407
635 | 1212.919 | 1212.919
636 | 1294.859 | 1294.859
637 | 1201.71 | 1201.71
638 | 1165.077 | 1165.077
639 | 1156.36 | 1156.36
640 | 1263.596 | 1263.596
641 |  | 1060.574 | {'Cu', 'aust_temp', 'ausf_czas', 'Mo', 'aust_czas', 'Ni', 'grubosc', 'Mn'} | 17 | ['ausf_temp'] | [-0.7500993937457566] | [928.0, 1500.0]
642 |  | 1060.574 | {'Cu', 'aust_temp', 'ausf_czas', 'Mo', 'aust_czas', 'Ni', 'grubosc', 'Mn'} | 17 | ['ausf_temp'] | [-0.7500993937457566] | [928.0, 1500.0]
643 | 1095.769 | 1095.769
644 | 1075.527 | 1075.527
645 |  | 1060.062 | {'Cu', 'aust_temp', 'ausf_czas', 'Mo', 'aust_czas', 'Ni', 'grubosc', 'Mn'} | 17 | ['ausf_temp'] | [-0.7512070815215365] | [928.0, 1500.0]
646 | 1093.493 | 1093.493
647 | 1054.545 | 1054.545
648 | 1060.488 | 1060.488
649 |  | 1136.702 | {'Cu', 'aust_temp', 'ausf_czas', 'Mo', 'aust_czas', 'Ni', 'grubosc', 'Mn'} | 18 | ['Rp02', 'HB'] | [0.9659096501105927, 0.7984194942803797] | [820.0, 1294.8585308877314]
650 |  | 1259.391 | {'Cu', 'ausf_czas', 'Mo', 'aust_czas', 'Ni', 'grubosc', 'Mn'} | 15 | ['HB', 'ausf_temp'] | [0.8830438372973942, -0.8900848450911528] | [837.0, 1294.8585308877314]
651 | 1239.628 | 1239.628
652 | 1235.899 | 1235.899
653 | 1258.373 | 1258.373
654 | 1197.852 | 1197.852
655 | 1202.397 | 1202.397
656 | 1211.91 | 1211.91
657 | 1205.269 | 1205.269
658 | 1136 | 1136
659 | 1136 | 1136
660 | 1071.671 | 1071.671
661 | 1122 | 1122
662 | 1032.977 | 1032.977
663 | 1108 | 1108
664 | 1097.609 | 1097.609
665 | 1108 | 1108
666 | 1069.438 | 1069.438
667 | 1096.149 | 1096.149
668 | 1092.6 | 1092.6
669 | 1157.328 | 1157.328
670 | 1149.46 | 1149.46
671 | 1008.076 | 1008.076
672 | 869.7147 | 869.7147
673 | 1045.495 | 1045.495
674 | 966.4738 | 966.4738
675 | 951.7047 | 951.7047
676 | 1160.32 | 1160.32
677 | 1030.223 | 1030.223
678 | 900.7296 | 900.7296
679 | 1137.737 | 1137.737
680 | 1053.203 | 1053.203
681 | 996.0643 | 996.0643
682 | 1196.716 | 1196.716
683 | 1101.708 | 1101.708
684 | 987.6998 | 987.6998
685 | 873.6911 | 873.6911
686 | 1084.917 | 1084.917
687 | 959.1237 | 959.1237
688 | 833.3306 | 833.3306

## imputed_HB_2
| HB | HB_imp | Features to find neighs | Amount of neighs | Correlated features | Correlation coefficients | Min_max
0 | 429 | 429
1 | 388 | 388
2 | 341 | 341
3 | 285 | 285
4 | 296.8 | 296.8
5 | 261.9 | 261.9
6 | 345.9127 | 345.9127
7 | 295.1802 | 295.1802
8 | 367.5591 | 367.5591
9 | 363.6232 | 363.6232
10 | 393.8411 | 393.8411
11 | 402.2437 | 402.2437
12 | 376 | 376
13 | 396 | 396
14 | 259 | 259
15 | 258 | 258
16 | 388 | 388
17 | 311 | 311
18 | 415 | 415
19 | 388 | 388
20 | 331 | 331
21 | 283 | 283
22 | 452 | 452
23 | 437 | 437
24 | 392 | 392
25 | 375 | 375
26 | 371 | 371
27 | 325 | 325
28 | 285 | 285
29 | 270 | 270
30 | 286 | 286
31 | 363.8 | 363.8
32 | 347 | 347
33 | 331.2 | 331.2
34 | 217.2 | 217.2
35 | 260.4 | 260.4
36 | 240 | 240
37 | 251.3333 | 251.3333
38 | 169.2 | 169.2
39 | 217.2 | 217.2
40 | 205.2 | 205.2
41 | 193.2 | 193.2
42 | 299 | 299
43 | 400 | 400
44 | 363.8 | 363.8
45 | 347 | 347
46 | 240 | 240
47 | 272.3333 | 272.3333
48 | 251.3333 | 251.3333
49 | 260.4 | 260.4
50 | 205.2 | 205.2
51 | 251.3333 | 251.3333
52 | 229 | 229
53 | 217.2 | 217.2
54 | 292.6 | 292.6
55 | 382.5 | 382.5
56 | 354.8 | 354.8
57 | 347 | 347
58 | 223.2 | 223.2
59 | 266.3333 | 266.3333
60 | 246 | 246
61 | 254.4 | 254.4
62 | 193.2 | 193.2
63 | 240 | 240
64 | 217.2 | 217.2
65 | 205.2 | 205.2
66 | 363.499 | 363.499
67 | 363.499 | 363.499
68 | 363.499 | 363.499
69 | 365.3066 | 365.3066
70 | 362.1426 | 362.1426
71 | 362.1426 | 362.1426
72 | 367.5875 | 367.5875
73 | 273.2607 | 273.2607
74 | 267.2045 | 267.2045
75 | 267.9534 | 267.9534
76 | 267.9534 | 267.9534
77 | 265.6813 | 265.6813
78 | 398 | 398
79 | 417 | 417
80 | 419 | 419
81 | 408 | 408
82 | 316 | 316
83 | 331 | 331
84 | 318.44 | 318.44
85 | 313.56 | 313.56
86 | 311 | 311
87 | 312.6 | 312.6
88 | 329.97 | 329.97
89 | 324.21 | 324.21
90 | 313.96 | 313.96
91 | 325.92 | 325.92
92 | 315.88 | 315.88
93 | 314.52 | 314.52
94 | 315.4 | 315.4
95 | 316.36 | 316.36
96 | 326.1 | 326.1
97 | 319 | 319
98 | 319.8 | 319.8
99 | 323.4 | 323.4
100 | 309.8 | 309.8
101 | 309.64 | 309.64
102 | 312.84 | 312.84
103 | 320.12 | 320.12
104 | 300.9 | 300.9
105 | 296.24 | 296.24
106 | 297.01 | 297.01
107 | 299.4 | 299.4
108 | 278 | 278
109 | 340 | 340
110 | 383 | 383
111 | 287.7221 | 287.7221
112 | 294.1202 | 294.1202
113 | 375.4745 | 375.4745
114 | 404.8974 | 404.8974
115 | 296.2003 | 296.2003
116 | 341 | 341
117 | 336 | 336
118 | 299 | 299
119 | 292 | 292
120 |  | 471.4228 | {'Cu', 'aust_temp', 'ausf_czas', 'Mo', 'aust_czas', 'Ni', 'grubosc', 'Mn'} | 18 | ['Rp02', 'Rm'] | [0.7164852442601262, 0.7240686748262922] | [169.2, 442.0]
121 |  | 324.7372 | {'Cu', 'aust_temp', 'ausf_czas', 'Mo', 'aust_czas', 'Ni', 'grubosc', 'Mn'} | 18 | ['Rp02', 'Rm'] | [0.7164852442601262, 0.7240686748262922] | [169.2, 442.0]
122 | 415 | 415
123 | 331 | 331
124 | 302 | 302
125 | 389 | 389
126 | 408.6 | 408.6
127 | 372.6 | 372.6
128 | 345.6 | 345.6
129 | 381.6 | 381.6
130 | 415.8 | 415.8
131 | 373.5 | 373.5
132 | 344.7 | 344.7
133 | 277.2 | 277.2
134 | 315.9 | 315.9
135 | 342 | 342
136 | 289.8 | 289.8
137 | 277.2 | 277.2
138 | 309.6 | 309.6
139 | 324.9 | 324.9
140 | 394.2 | 394.2
141 | 292 | 292
142 | 304 | 304
143 | 312.6 | 312.6
144 | 311 | 311
145 | 319.8 | 319.8
146 | 324.3 | 324.3
147 | 305 | 305
148 | 368 | 368
149 | 362 | 362
150 | 369 | 369
151 | 431 | 431
152 | 430 | 430
153 | 424.3 | 424.3
154 | 417.7 | 417.7
155 | 418.8 | 418.8
156 | 425.4 | 425.4
157 | 332 | 332
158 | 334.4 | 334.4
159 | 336.8 | 336.8
160 | 424.3 | 424.3
161 | 434 | 434
162 | 421 | 421
163 | 332.8 | 332.8
164 | 337.6 | 337.6
165 | 336.8 | 336.8
166 | 418.8 | 418.8
167 | 411.4 | 411.4
168 | 413.8 | 413.8
169 | 322.2 | 322.2
170 | 321.4 | 321.4
171 | 310.2 | 310.2
172 | 380 | 380
173 | 370 | 370
174 | 380 | 380
175 | 380 | 380
176 | 320 | 320
177 | 304 | 304
178 | 310 | 310
179 | 310 | 310
180 | 403.6 | 403.6
181 | 364.7 | 364.7
182 | 340.4 | 340.4
183 | 308.6 | 308.6
184 | 252.5 | 252.5
185 | 231 | 231
186 | 433.5385 | 433.5385
187 | 280.75 | 280.75
188 | 437.5 | 437.5
189 | 448.4 | 448.4
190 | 453.6 | 453.6
191 | 451 | 451
192 | 462.9 | 462.9
193 | 296 | 296
194 | 288.4 | 288.4
195 | 311.8 | 311.8
196 | 283.6 | 283.6
197 | 451 | 451
198 | 353 | 353
199 | 311 | 311
200 | 301 | 301
201 | 279 | 279
202 | 420.0833 | 420.0833
203 | 336 | 336
204 | 311 | 311
205 | 421 | 421
206 | 371 | 371
207 | 327 | 327
208 | 286 | 286
209 | 451 | 451
210 | 421 | 421
211 | 327 | 327
212 | 301 | 301
213 | 327 | 327
214 | 308.3333 | 308.3333
215 | 286 | 286
216 | 297.6667 | 297.6667
217 | 289 | 289
218 | 266 | 266
219 | 286 | 286
220 | 292.25 | 292.25
221 | 409.8671 | 409.8671
222 | 332.6577 | 332.6577
223 | 304.8983 | 304.8983
224 | 557.0135 | 557.0135
225 | 467.9347 | 467.9347
226 | 244.1011 | 244.1011
227 | 416.207 | 416.207
228 | 317.7419 | 317.7419
229 | 233.7665 | 233.7665
230 | 247 | 247
231 | 237.6667 | 237.6667
232 | 250.5 | 250.5
233 | 234 | 234
234 | 303.2222 | 303.2222
235 | 307.4444 | 307.4444
236 | 293.125 | 293.125
237 | 236.5 | 236.5
238 | 303.2222 | 303.2222
239 | 307.4444 | 307.4444
240 | 293.125 | 293.125
241 | 362.9 | 362.9
242 | 344 | 344
243 | 317.2222 | 317.2222
244 | 279 | 279
245 | 279 | 279
246 | 252.1667 | 252.1667
247 | 250.5 | 250.5
248 | 254.6667 | 254.6667
249 | 267 | 267
250 | 303.2222 | 303.2222
251 | 321.6667 | 321.6667
252 | 321.6667 | 321.6667
253 | 323 | 323
254 | 395.9091 | 395.9091
255 | 404.0909 | 404.0909
256 | 392.7273 | 392.7273
257 | 396.7273 | 396.7273
258 | 492.6875 | 492.6875
259 | 432 | 432
260 | 443.3846 | 443.3846
261 | 431.2308 | 431.2308
262 | 413 | 413
263 | 365.6 | 365.6
264 | 451.9286 | 451.9286
265 | 394.5455 | 394.5455
266 | 445.8 | 445.8
267 | 449.7 | 449.7
268 | 467.85 | 467.85
269 | 356.6 | 356.6
270 | 359.3 | 359.3
271 | 358.4 | 358.4
272 | 615 | 615
273 | 464 | 464
274 | 390 | 390
275 | 344 | 344
276 | 348 | 348
277 | 354 | 354
278 |  | 385.8844 | {'Cu', 'aust_temp', 'ausf_czas', 'Mo', 'aust_czas', 'Ni', 'grubosc', 'Mn'} | 18 | ['Rp02', 'Rm', 'ausf_temp'] | [0.8212062008962726, 0.8337611635328203, -0.7727228012158646] | [277.2, 408.6]
279 |  | 385.8844 | {'Cu', 'aust_temp', 'ausf_czas', 'Mo', 'aust_czas', 'Ni', 'grubosc', 'Mn'} | 18 | ['Rp02', 'Rm', 'ausf_temp'] | [0.8212062008962723, 0.8337611635328203, -0.7727228012158646] | [277.2, 408.6]
280 |  | 381.5685 | {'Cu', 'aust_temp', 'ausf_czas', 'Mo', 'aust_czas', 'Ni', 'grubosc', 'Mn'} | 18 | ['Rp02', 'Rm', 'ausf_temp'] | [0.920707462188467, 0.8999590237874301, -0.9807440736014031] | [277.2, 380.94522058823526]
281 | 380.8556 | 380.8556
282 |  | 398.4691 | {'Cu', 'aust_temp', 'ausf_czas', 'Mo', 'aust_czas', 'Ni', 'grubosc', 'Mn'} | 16 | ['Rp02', 'Rm', 'ausf_temp'] | [0.8982519306389093, 0.9000266547586914, -0.8826266747586774] | [294.013725490196, 462.533333333333]
283 |  | 396.8767 | {'Cu', 'aust_temp', 'ausf_czas', 'Mo', 'aust_czas', 'Ni', 'grubosc', 'Mn'} | 17 | ['Rp02', 'Rm', 'ausf_temp'] | [0.8727713809155532, 0.871813448090848, -0.8754054114496983] | [294.013725490196, 462.533333333333]
284 |  | 384.0381 | {'Cu', 'aust_temp', 'ausf_czas', 'Mo', 'aust_czas', 'Ni', 'grubosc', 'Mn'} | 16 | ['Rp02', 'Rm'] | [0.7633378561045306, 0.7587186063120284] | [294.013725490196, 415.8]
285 |  | 364.9474 | {'Cu', 'aust_temp', 'ausf_czas', 'Mo', 'aust_czas', 'Ni', 'grubosc', 'Mn'} | 18 | ['Rp02', 'Rm', 'ausf_temp'] | [0.8212062008962726, 0.8337611635328203, -0.7727228012158646] | [277.2, 408.6]
286 |  | 364.9474 | {'Cu', 'aust_temp', 'ausf_czas', 'Mo', 'aust_czas', 'Ni', 'grubosc', 'Mn'} | 18 | ['Rp02', 'Rm', 'ausf_temp'] | [0.8212062008962723, 0.8337611635328203, -0.7727228012158646] | [277.2, 408.6]
287 |  | 358.3754 | {'Cu', 'aust_temp', 'ausf_czas', 'Mo', 'aust_czas', 'Ni', 'grubosc', 'Mn'} | 18 | ['Rp02', 'Rm', 'ausf_temp'] | [0.920707462188467, 0.8999590237874301, -0.9807440736014031] | [277.2, 380.94522058823526]
288 | 359.1451 | 359.1451
289 |  | 371.2677 | {'Cu', 'aust_temp', 'ausf_czas', 'Mo', 'aust_czas', 'Ni', 'grubosc', 'Mn'} | 16 | ['Rp02', 'Rm', 'ausf_temp'] | [0.8982519306389093, 0.9000266547586914, -0.8826266747586774] | [294.013725490196, 462.533333333333]
290 |  | 369.3277 | {'Cu', 'aust_temp', 'ausf_czas', 'Mo', 'aust_czas', 'Ni', 'grubosc', 'Mn'} | 17 | ['Rp02', 'Rm', 'ausf_temp'] | [0.8727713809155532, 0.871813448090848, -0.8754054114496983] | [294.013725490196, 462.533333333333]
291 |  | 365.0174 | {'Cu', 'aust_temp', 'ausf_czas', 'Mo', 'aust_czas', 'Ni', 'grubosc', 'Mn'} | 16 | ['Rp02', 'Rm'] | [0.7633378561045306, 0.7587186063120284] | [294.013725490196, 415.8]
292 |  | 344.0105 | {'Cu', 'aust_temp', 'ausf_czas', 'Mo', 'aust_czas', 'Ni', 'grubosc', 'Mn'} | 18 | ['Rp02', 'Rm', 'ausf_temp'] | [0.8212062008962726, 0.8337611635328203, -0.7727228012158646] | [277.2, 408.6]
293 |  | 344.0105 | {'Cu', 'aust_temp', 'ausf_czas', 'Mo', 'aust_czas', 'Ni', 'grubosc', 'Mn'} | 18 | ['Rp02', 'Rm', 'ausf_temp'] | [0.8212062008962723, 0.8337611635328203, -0.7727228012158646] | [277.2, 408.6]
294 |  | 335.1823 | {'Cu', 'aust_temp', 'ausf_czas', 'Mo', 'aust_czas', 'Ni', 'grubosc', 'Mn'} | 18 | ['Rp02', 'Rm', 'ausf_temp'] | [0.920707462188467, 0.8999590237874301, -0.9807440736014031] | [277.2, 380.94522058823526]
295 | 337.4346 | 337.4346
296 | 336 | 336
297 |  | 341.7786 | {'Cu', 'aust_temp', 'ausf_czas', 'Mo', 'aust_czas', 'Ni', 'grubosc', 'Mn'} | 17 | ['Rp02', 'Rm', 'ausf_temp'] | [0.8727713809155532, 0.871813448090848, -0.8754054114496983] | [294.013725490196, 462.533333333333]
298 |  | 345.9968 | {'Cu', 'aust_temp', 'ausf_czas', 'Mo', 'aust_czas', 'Ni', 'grubosc', 'Mn'} | 16 | ['Rp02', 'Rm'] | [0.7633378561045306, 0.7587186063120284] | [294.013725490196, 415.8]
299 |  | 323.0735 | {'Cu', 'aust_temp', 'ausf_czas', 'Mo', 'aust_czas', 'Ni', 'grubosc', 'Mn'} | 18 | ['Rp02', 'Rm', 'ausf_temp'] | [0.8212062008962726, 0.8337611635328203, -0.7727228012158646] | [277.2, 408.6]
300 |  | 323.0735 | {'Cu', 'aust_temp', 'ausf_czas', 'Mo', 'aust_czas', 'Ni', 'grubosc', 'Mn'} | 18 | ['Rp02', 'Rm', 'ausf_temp'] | [0.8212062008962723, 0.8337611635328203, -0.7727228012158646] | [277.2, 408.6]
301 |  | 311.9892 | {'Cu', 'aust_temp', 'ausf_czas', 'Mo', 'aust_czas', 'Ni', 'grubosc', 'Mn'} | 18 | ['Rp02', 'Rm', 'ausf_temp'] | [0.920707462188467, 0.8999590237874301, -0.9807440736014031] | [277.2, 380.94522058823526]
302 | 315.7242 | 315.7242
303 |  | 316.8649 | {'Cu', 'aust_temp', 'ausf_czas', 'Mo', 'aust_czas', 'Ni', 'grubosc', 'Mn'} | 16 | ['Rp02', 'Rm', 'ausf_temp'] | [0.8982519306389093, 0.9000266547586914, -0.8826266747586774] | [294.013725490196, 462.533333333333]
304 |  | 314.2296 | {'Cu', 'aust_temp', 'ausf_czas', 'Mo', 'aust_czas', 'Ni', 'grubosc', 'Mn'} | 17 | ['Rp02', 'Rm', 'ausf_temp'] | [0.8727713809155532, 0.871813448090848, -0.8754054114496983] | [294.013725490196, 462.533333333333]
305 |  | 326.9762 | {'Cu', 'aust_temp', 'ausf_czas', 'Mo', 'aust_czas', 'Ni', 'grubosc', 'Mn'} | 16 | ['Rp02', 'Rm'] | [0.7633378561045306, 0.7587186063120284] | [294.013725490196, 415.8]
306 |  | 302.1366 | {'Cu', 'aust_temp', 'ausf_czas', 'Mo', 'aust_czas', 'Ni', 'grubosc', 'Mn'} | 18 | ['Rp02', 'Rm', 'ausf_temp'] | [0.8212062008962726, 0.8337611635328203, -0.7727228012158646] | [277.2, 408.6]
307 |  | 302.1366 | {'Cu', 'aust_temp', 'ausf_czas', 'Mo', 'aust_czas', 'Ni', 'grubosc', 'Mn'} | 18 | ['Rp02', 'Rm', 'ausf_temp'] | [0.8212062008962723, 0.8337611635328203, -0.7727228012158646] | [277.2, 408.6]
308 |  | 288.796 | {'Cu', 'aust_temp', 'ausf_czas', 'Mo', 'aust_czas', 'Ni', 'grubosc', 'Mn'} | 18 | ['Rp02', 'Rm', 'ausf_temp'] | [0.920707462188467, 0.8999590237874301, -0.9807440736014031] | [277.2, 380.94522058823526]
309 | 294.0137 | 294.0137
310 |  | 289.6636 | {'Cu', 'aust_temp', 'ausf_czas', 'Mo', 'aust_czas', 'Ni', 'grubosc', 'Mn'} | 16 | ['Rp02', 'Rm', 'ausf_temp'] | [0.8982519306389093, 0.9000266547586914, -0.8826266747586774] | [294.013725490196, 462.533333333333]
311 |  | 286.6806 | {'Cu', 'aust_temp', 'ausf_czas', 'Mo', 'aust_czas', 'Ni', 'grubosc', 'Mn'} | 17 | ['Rp02', 'Rm', 'ausf_temp'] | [0.8727713809155532, 0.871813448090848, -0.8754054114496983] | [294.013725490196, 462.533333333333]
312 |  | 307.9556 | {'Cu', 'aust_temp', 'ausf_czas', 'Mo', 'aust_czas', 'Ni', 'grubosc', 'Mn'} | 16 | ['Rp02', 'Rm'] | [0.7633378561045306, 0.7587186063120284] | [294.013725490196, 415.8]
313 |  | 379.0142 | {'Cu', 'aust_temp', 'ausf_czas', 'Mo', 'aust_czas', 'Ni', 'grubosc', 'Mn'} | 17 | ['Rp02', 'Rm', 'ausf_temp'] | [0.7174160929267683, 0.7837934910269179, -0.7007857230974794] | [277.2, 408.6]
314 |  | 370.0382 | {'Cu', 'aust_temp', 'ausf_czas', 'Mo', 'aust_czas', 'Ni', 'grubosc', 'Mn'} | 17 | ['Rm'] | [0.7328029475691183] | [277.2, 408.6]
315 |  | 368.5955 | {'Cu', 'aust_temp', 'ausf_czas', 'Mo', 'aust_czas', 'Ni', 'grubosc', 'Mn'} | 18 | ['Rm'] | [0.7300275564824134] | [277.2, 408.6]
316 | 380.9452 | 380.9452
317 | 462.5333 | 462.5333
318 |  | 396.2241 | {'Cu', 'aust_temp', 'ausf_czas', 'Mo', 'aust_czas', 'Ni', 'grubosc', 'Mn'} | 15 | ['Rp02', 'Rm'] | [0.7570931563877724, 0.7821085157448162] | [294.1033905228757, 462.533333333333]
319 |  | 396.2241 | {'Cu', 'aust_temp', 'ausf_czas', 'Mo', 'aust_czas', 'Ni', 'grubosc', 'Mn'} | 15 | ['Rp02', 'Rm'] | [0.7570931563877724, 0.7821085157448162] | [294.1033905228757, 462.533333333333]
320 |  | 360.3094 | {'Cu', 'aust_temp', 'ausf_czas', 'Mo', 'aust_czas', 'Ni', 'grubosc', 'Mn'} | 17 | ['Rp02', 'Rm', 'ausf_temp'] | [0.7174160929267683, 0.7837934910269179, -0.7007857230974794] | [277.2, 408.6]
321 |  | 354.4979 | {'Cu', 'aust_temp', 'ausf_czas', 'Mo', 'aust_czas', 'Ni', 'grubosc', 'Mn'} | 17 | ['Rm'] | [0.7328029475691183] | [277.2, 408.6]
322 |  | 353.8063 | {'Cu', 'aust_temp', 'ausf_czas', 'Mo', 'aust_czas', 'Ni', 'grubosc', 'Mn'} | 18 | ['Rm'] | [0.7300275564824134] | [277.2, 408.6]
323 | 359.2348 | 359.2348
324 | 369 | 369
325 |  | 375.1763 | {'Cu', 'aust_temp', 'ausf_czas', 'Mo', 'aust_czas', 'Ni', 'grubosc', 'Mn'} | 15 | ['Rp02', 'Rm'] | [0.7570931563877724, 0.7821085157448162] | [294.1033905228757, 462.533333333333]
326 |  | 375.1763 | {'Cu', 'aust_temp', 'ausf_czas', 'Mo', 'aust_czas', 'Ni', 'grubosc', 'Mn'} | 15 | ['Rp02', 'Rm'] | [0.7570931563877724, 0.7821085157448162] | [294.1033905228757, 462.533333333333]
327 |  | 341.6047 | {'Cu', 'aust_temp', 'ausf_czas', 'Mo', 'aust_czas', 'Ni', 'grubosc', 'Mn'} | 17 | ['Rp02', 'Rm', 'ausf_temp'] | [0.7174160929267683, 0.7837934910269179, -0.7007857230974794] | [277.2, 408.6]
328 | 332.4444 | 332.4444
329 | 333.3333 | 333.3333
330 | 330 | 330
331 | 332.4444 | 332.4444
332 |  | 354.1284 | {'Cu', 'aust_temp', 'ausf_czas', 'Mo', 'aust_czas', 'Ni', 'grubosc', 'Mn'} | 15 | ['Rp02', 'Rm'] | [0.7570931563877724, 0.7821085157448162] | [294.1033905228757, 462.533333333333]
333 | 341 | 341
334 |  | 322.8999 | {'Cu', 'aust_temp', 'ausf_czas', 'Mo', 'aust_czas', 'Ni', 'grubosc', 'Mn'} | 17 | ['Rp02', 'Rm', 'ausf_temp'] | [0.7174160929267683, 0.7837934910269179, -0.7007857230974794] | [277.2, 408.6]
335 |  | 323.4174 | {'Cu', 'aust_temp', 'ausf_czas', 'Mo', 'aust_czas', 'Ni', 'grubosc', 'Mn'} | 17 | ['Rm'] | [0.7328029475691183] | [277.2, 408.6]
336 |  | 324.228 | {'Cu', 'aust_temp', 'ausf_czas', 'Mo', 'aust_czas', 'Ni', 'grubosc', 'Mn'} | 18 | ['Rm'] | [0.7300275564824134] | [277.2, 408.6]
337 | 315.8138 | 315.8138
338 | 315.4444 | 315.4444
339 |  | 333.0805 | {'Cu', 'aust_temp', 'ausf_czas', 'Mo', 'aust_czas', 'Ni', 'grubosc', 'Mn'} | 15 | ['Rp02', 'Rm'] | [0.7570931563877724, 0.7821085157448162] | [294.1033905228757, 462.533333333333]
340 |  | 333.0805 | {'Cu', 'aust_temp', 'ausf_czas', 'Mo', 'aust_czas', 'Ni', 'grubosc', 'Mn'} | 15 | ['Rp02', 'Rm'] | [0.7570931563877724, 0.7821085157448162] | [294.1033905228757, 462.533333333333]
341 | 370 | 370
342 |  | 307.8771 | {'Cu', 'aust_temp', 'ausf_czas', 'Mo', 'aust_czas', 'Ni', 'grubosc', 'Mn'} | 17 | ['Rm'] | [0.7328029475691183] | [277.2, 408.6]
343 |  | 309.4389 | {'Cu', 'aust_temp', 'ausf_czas', 'Mo', 'aust_czas', 'Ni', 'grubosc', 'Mn'} | 18 | ['Rm'] | [0.7300275564824134] | [277.2, 408.6]
344 | 294.1034 | 294.1034
345 | 308.3333 | 308.3333
346 |  | 312.0327 | {'Cu', 'aust_temp', 'ausf_czas', 'Mo', 'aust_czas', 'Ni', 'grubosc', 'Mn'} | 15 | ['Rp02', 'Rm'] | [0.7570931563877724, 0.7821085157448162] | [294.1033905228757, 462.533333333333]
347 |  | 312.0327 | {'Cu', 'aust_temp', 'ausf_czas', 'Mo', 'aust_czas', 'Ni', 'grubosc', 'Mn'} | 15 | ['Rp02', 'Rm'] | [0.7570931563877724, 0.7821085157448162] | [294.1033905228757, 462.533333333333]
348
349
350
351
352 |  | 398.7746 | {'Cu', 'aust_temp', 'ausf_czas', 'Mo', 'aust_czas', 'Ni', 'grubosc', 'Mn'} | 16 | ['ausf_temp'] | [-0.773214303502799] | [294.1033905228757, 462.533333333333]
353
354
355
356
357
358
359 |  | 374.5854 | {'Cu', 'aust_temp', 'ausf_czas', 'Mo', 'aust_czas', 'Ni', 'grubosc', 'Mn'} | 16 | ['ausf_temp'] | [-0.773214303502799] | [294.1033905228757, 462.533333333333]
360
361
362
363
364
365
366 | 418.25 | 418.25
367
368
369
370
371
372
373 |  | 326.2072 | {'Cu', 'aust_temp', 'ausf_czas', 'Mo', 'aust_czas', 'Ni', 'grubosc', 'Mn'} | 16 | ['ausf_temp'] | [-0.773214303502799] | [294.1033905228757, 462.533333333333]
374
375
376
377
378
379
380 |  | 302.018 | {'Cu', 'aust_temp', 'ausf_czas', 'Mo', 'aust_czas', 'Ni', 'grubosc', 'Mn'} | 16 | ['ausf_temp'] | [-0.773214303502799] | [294.1033905228757, 462.533333333333]
381
382
383 | 305.6919 | 305.6919
384 | 329.9312 | 329.9312
385 | 337.0686 | 337.0686
386 | 322.9886 | 322.9886
387 | 321.1491 | 321.1491
388 | 316.8485 | 316.8485
389 | 335.6298 | 335.6298
390 | 337.8555 | 337.8555
391 | 341.4262 | 341.4262
392 | 331.9215 | 331.9215
393 | 334.1472 | 334.1472
394 | 328.3786 | 328.3786
395 | 338.5465 | 338.5465
396 | 336.0167 | 336.0167
397 | 339.6981 | 339.6981
398 | 317.4922 | 317.4922
399 | 317.517 | 317.517
400 | 322.0553 | 322.0553
401 | 291.1903 | 291.1903
402 | 305.9986 | 305.9986
403 | 297.2942 | 297.2942
404 | 272.5175 | 272.5175
405 | 304.8769 | 304.8769
406 | 295.8701 | 295.8701
407 | 271 | 271
408 | 353 | 353
409 | 409 | 409
410 | 264 | 264
411 | 336 | 336
412 | 400 | 400
413 | 454.2147 | 454.2147
414 | 449.2748 | 449.2748
415 | 430.2797 | 430.2797
416 | 382.3158 | 382.3158
417 | 363.835 | 363.835
418 | 333.4352 | 333.4352
419 | 310.5303 | 310.5303
420 | 292.315 | 292.315
421 | 441.1 | 441.1
422 | 382.8 | 382.8
423 | 286.8 | 286.8
424 |  | 337.1497 | {'Cu', 'aust_temp', 'ausf_czas', 'Mo', 'aust_czas', 'Ni', 'grubosc', 'Mn'} | 17 | ['Rp02', 'Rm', 'ausf_temp'] | [0.9623572815828023, 0.922123711615288, -0.9612122859184008] | [219.9894569285575, 436.21528818025223]
425 |  | 338.5146 | {'Cu', 'aust_temp', 'ausf_czas', 'Mo', 'aust_czas', 'Ni', 'grubosc', 'Mn'} | 17 | ['Rp02', 'Rm', 'ausf_temp'] | [0.9493914756157606, 0.9232115985037069, -0.9453193330671794] | [219.9894569285575, 436.21528818025223]
426 |  | 339.3486 | {'Cu', 'aust_temp', 'ausf_czas', 'Mo', 'aust_czas', 'Ni', 'grubosc', 'Mn'} | 17 | ['Rp02', 'Rm', 'ausf_temp'] | [0.9287104400593631, 0.9529807438820186, -0.9620713420960627] | [258.0, 454.21469884062725]
427 | 342.7153 | 342.7153
428 | 341.9664 | 341.9664
429 | 343.762 | 343.762
430 | 355.4826 | 355.4826
431 | 361.4518 | 361.4518
432
433 | 341.9115 | 341.9115
434 | 337.958 | 337.958
435 | 339.8598 | 339.8598
436
437 | 398.2 | 398.2
438 | 375 | 375
439 | 366 | 366
440 | 337.6 | 337.6
441 | 330.6 | 330.6
442 | 276.2 | 276.2
443 | 279.7 | 279.7
444 | 261.9 | 261.9
445 | 260.5 | 260.5
446 | 238.6 | 238.6
447 | 229.2 | 229.2
448 | 336 | 336
449 | 390 | 390
450 | 442 | 442
451 | 266 | 266
452 | 266 | 266
453 | 285 | 285
454 | 272 | 272
455 | 293.125 | 293.125
456 | 414.703 | 414.703
457 | 436.2153 | 436.2153
458 | 374.2727 | 374.2727
459 | 369.2428 | 369.2428
460 | 344.5053 | 344.5053
461 | 300.7429 | 300.7429
462 | 254.5908 | 254.5908
463 | 225.3894 | 225.3894
464 | 219.9895 | 219.9895
465 | 204.4444 | 204.4444
466 | 259.7143 | 259.7143
467 | 307.4444 | 307.4444
468 | 252.1667 | 252.1667
469 | 282 | 282
470 | 301 | 301
471 | 375 | 375
472 | 338.1526 | 338.1526
473 | 421 | 421
474 | 353 | 353
475 | 366 | 366
476 | 330.6 | 330.6
477 | 279.7 | 279.7
478 | 260.5 | 260.5
479 | 238.6 | 238.6
480 | 327 | 327
481 | 302.1111 | 302.1111
482 | 286 | 286
483 | 368 | 368
484 | 357.5 | 357.5
485 | 347 | 347
486 | 326 | 326
487 | 297.6667 | 297.6667
488 | 498 | 498
489 | 456 | 456
490 | 420 | 420
491 | 356 | 356
492 | 314 | 314
493 | 415 | 415
494 | 331 | 331
495 | 190 | 190
496 | 266.8 | 266.8
497 | 240 | 240
498 | 176 | 176
499 | 255 | 255
500 | 228 | 228
501 | 169 | 169
502 | 228 | 228
503 | 216 | 216
504 | 135 | 135
505 | 190 | 190
506 | 169 | 169
507 | 255 | 255
508 | 418.8 | 418.8
509 | 382.5 | 382.5
510 | 216 | 216
511 | 345.8 | 345.8
512 | 274.0108 | 274.0108
513 | 190 | 190
514 | 313.6667 | 313.6667
515 | 281.2 | 281.2
516 | 176 | 176
517 | 255 | 255
518 | 216 | 216
519 | 329.7 | 329.7
520 | 355.7 | 355.7
521 | 319 | 319
522 | 327.9 | 327.9
523 | 324.3 | 324.3
524 | 413.5 | 413.5
525 | 395.9091 | 395.9091
526 | 402.4545 | 402.4545
527 | 394.5455 | 394.5455
528 | 326 | 326
529 | 269 | 269
530 | 262 | 262
531 | 281.625 | 281.625
532 | 484.15625 | 484.15625
533 | 465.4667 | 465.4667
534 | 462.5333 | 462.5333
535 | 464 | 464
536 | 461.0667 | 461.0667
537 | 442 | 442
538 | 439.2308 | 439.2308
539 | 440.2692 | 440.2692
540 | 425.125 | 425.125
541 | 404.5 | 404.5
542 | 402.0455 | 402.0455
543 | 403.5 | 403.5
544 | 476.6 | 476.6
545 | 462.1667 | 462.1667
546 | 461.4333 | 461.4333
547 | 462.9 | 462.9
548 | 449.6071 | 449.6071
549 | 436.2308 | 436.2308
550 | 435.0769 | 435.0769
551 | 437.5 | 437.5
552 | 412.5 | 412.5
553 | 397.5455 | 397.5455
554 | 396.3182 | 396.3182
555 | 397.9545 | 397.9545
556 | 469.4 | 469.4
557 | 453.7857 | 453.7857
558 | 452.3929 | 452.3929
559 | 456.5714 | 456.5714
560 | 441.6538 | 441.6538
561 | 428.1538 | 428.1538
562 | 425.5833 | 425.5833
563 | 429.6923 | 429.6923
564 | 400.8182 | 400.8182
565 | 385.4545 | 385.4545
566 | 384.15 | 384.15
567 | 386.8182 | 386.8182
568 | 451 | 451
569 | 442 | 442
570 | 440.6154 | 440.6154
571 | 444.4231 | 444.4231
572 | 424.6667 | 424.6667
573 | 412 | 412
574 | 409.5 | 409.5
575 | 413.5 | 413.5
576 | 383.7 | 383.7
577 | 371.5 | 371.5
578 | 368 | 368
579 | 371.5 | 371.5
580 | 471 | 471
581 | 455.6429 | 455.6429
582 | 452.3929 | 452.3929
583 | 453.7857 | 453.7857
584 | 445.4615 | 445.4615
585 | 426.0417 | 426.0417
586 | 422.8333 | 422.8333
587 | 424.6667 | 424.6667
588 | 404.5 | 404.5
589 | 388.1818 | 388.1818
590 | 385.05 | 385.05
591 | 387.2727 | 387.2727
592 | 459.6 | 459.6
593 | 441.6538 | 441.6538
594 | 439.2308 | 439.2308
595 | 440.6154 | 440.6154
596 | 432 | 432
597 | 409.5 | 409.5
598 | 406 | 406
599 | 408.5 | 408.5
600 | 392.7273 | 392.7273
601 | 375.5 | 375.5
602 | 371.5 | 371.5
603 | 375.5 | 375.5
604 | 441.6538 | 441.6538
605 | 428.1538 | 428.1538
606 | 424.6667 | 424.6667
607 | 427.7692 | 427.7692
608 | 412 | 412
609 | 395.9091 | 395.9091
610 | 391.8182 | 391.8182
611 | 394.0909 | 394.0909
612 | 372.5 | 372.5
613 | 357.05 | 357.05
614 | 353.45 | 353.45
615 | 356.6 | 356.6
616 | 418.25 | 418.25
617 | 403.6818 | 403.6818
618 | 399.5909 | 399.5909
619 | 403.2727 | 403.2727
620 | 385.9091 | 385.9091
621 | 462.1667 | 462.1667
622 | 459.9667 | 459.9667
623 | 373.5 | 373.5
624 | 345 | 345
625 | 332.8889 | 332.8889
626 | 330 | 330
627 | 332 | 332
628 | 361.1 | 361.1
629 | 303.2222 | 303.2222
630 | 329 | 329
631 | 357.5 | 357.5
632 | 395.9091 | 395.9091
633 | 409 | 409
634 | 402.4545 | 402.4545
635 | 403.2727 | 403.2727
636 | 400.8182 | 400.8182
637 | 386.3636 | 386.3636
638 | 408 | 408
639 | 410 | 410
640 | 413 | 413
641 | 332.4444 | 332.4444
642 | 323.6475 | 323.6475
643 | 326 | 326
644 | 333.3333 | 333.3333
645 | 332.4444 | 332.4444
646 | 336.8889 | 336.8889
647 | 334.2222 | 334.2222
648 | 344 | 344
649 | 336.8889 | 336.8889
650 | 385.4545 | 385.4545
651 | 382.8 | 382.8
652 | 384.6 | 384.6
653 | 386.3636 | 386.3636
654 | 384.6 | 384.6
655 | 389.0909 | 389.0909
656 | 395.9091 | 395.9091
657 | 384.6 | 384.6
658 | 313.6667 | 313.6667
659 | 307.4444 | 307.4444
660 | 301 | 301
661 | 311.8889 | 311.8889
662 | 309.2222 | 309.2222
663 | 312.7778 | 312.7778
664 | 317.2222 | 317.2222
665 | 311.8889 | 311.8889
666 | 290.8332 | 290.8332
667 | 307.8869 | 307.8869
668 | 305.6462 | 305.6462
669 | 426.8312 | 426.8312
670 | 340 | 340
671 | 310 | 310
672 | 272 | 272
673 | 294.5 | 294.5
674 | 274.5 | 274.5
675 | 257 | 257
676 | 334.5 | 334.5
677 | 302.5 | 302.5
678 | 267.5 | 267.5
679 | 330 | 330
680 | 292.5 | 292.5
681 | 262.5 | 262.5
682 | 312.8744 | 312.8744
683 | 296.6608 | 296.6608
684 | 277.2045 | 277.2045
685 | 257.7481 | 257.7481
686 | 371.5297 | 371.5297
687 | 313.241 | 313.241
688 | 254.9523 | 254.9523

## imputed_Rp02_2
| Rp02 | Rp02_imp | Features to find neighs | Amount of neighs | Correlated features | Correlation coefficients | Min_max
0 | 1072 | 1072
1 | 936 | 936
2 | 804 | 804
3 | 652 | 652
4 | 813.1538 | 813.1538
5 | 704.8407 | 704.8407
6 | 940.6232 | 940.6232
7 | 765.935 | 765.935
8 | 1035.705 | 1035.705
9 | 1067.512 | 1067.512
10 | 1157.564 | 1157.564
11 | 1184.344 | 1184.344
12 | 1030 | 1030
13 | 1146 | 1146
14 | 711 | 711
15 | 717 | 717
16 | 1111 | 1111
17 | 772 | 772
18 | 1072 | 1072
19 | 936 | 936
20 | 804 | 804
21 | 652 | 652
22 | 1343 | 1343
23 | 835 | 835
24 | 1017 | 1017
25 | 779 | 779
26 | 968 | 968
27 | 783 | 783
28 | 681 | 681
29 | 597 | 597
30 | 795 | 795
31 | 957 | 957
32 | 927 | 927
33 | 906 | 906
34 | 693 | 693
35 | 806 | 806
36 | 759 | 759
37 | 788 | 788
38 | 539 | 539
39 | 691 | 691
40 | 673 | 673
41 | 687 | 687
42 | 834 | 834
43 | 995 | 995
44 | 967 | 967
45 | 978 | 978
46 | 685 | 685
47 | 825 | 825
48 | 858 | 858
49 | 851 | 851
50 | 591 | 591
51 | 735 | 735
52 | 733 | 733
53 | 716 | 716
54 | 815 | 815
55 | 985 | 985
56 | 945 | 945
57 | 942 | 942
58 | 667 | 667
59 | 822 | 822
60 | 828 | 828
61 | 805 | 805
62 | 565 | 565
63 | 711 | 711
64 | 698 | 698
65 | 702 | 702
66 | 984.3387 | 984.3387
67 | 998.499 | 998.499
68 | 1021.736 | 1021.736
69 | 1031.671 | 1031.671
70 | 1029.641 | 1029.641
71 | 1028.715 | 1028.715
72 | 1026.187 | 1026.187
73 | 488.99 | 488.99
74 | 530.3385 | 530.3385
75 | 481.2904 | 481.2904
76 | 478.7415 | 478.7415
77 | 828.9921 | 828.9921
78 | 774 | 774
79 | 977 | 977
80 | 1036 | 1036
81 | 1092.2 | 1092.2
82 | 871.6 | 871.6
83 | 854.4 | 854.4
84 | 781 | 781
85 | 774 | 774
86 | 817 | 817
87 | 828 | 828
88 | 861 | 861
89 | 843 | 843
90 | 834 | 834
91 | 858 | 858
92 | 821 | 821
93 | 784 | 784
94 | 828 | 828
95 | 830 | 830
96 | 833 | 833
97 | 828 | 828
98 | 867 | 867
99 | 888 | 888
100 | 831 | 831
101 | 813 | 813
102 | 808 | 808
103 | 810 | 810
104 | 784 | 784
105 | 782 | 782
106 | 790 | 790
107 | 832 | 832
108 | 712 | 712
109 | 830 | 830
110 | 952 | 952
111 | 683 | 683
112 | 888 | 888
113 | 1229 | 1229
114 | 1317 | 1317
115 | 722 | 722
116 | 800 | 800
117 | 851 | 851
118 | 620 | 620
119 | 660 | 660
120 | 1265.032 | 1265.032
121 | 898.0658 | 898.0658
122 | 1215 | 1215
123 | 721 | 721
124 | 686 | 686
125 | 652 | 652
126 | 1180 | 1180
127 | 1176 | 1176
128 | 1159 | 1159
129 | 1182 | 1182
130 | 1205 | 1205
131 | 824 | 824
132 | 931 | 931
133 | 901 | 901
134 | 892 | 892
135 | 822 | 822
136 | 642 | 642
137 | 708 | 708
138 | 677 | 677
139 | 723 | 723
140 | 695 | 695
141 | 859.2644 | 859.2644
142 | 805 | 805
143 | 823 | 823
144 | 818 | 818
145 | 833 | 833
146 | 832 | 832
147 | 840 | 840
148 | 1010 | 1010
149 | 1023 | 1023
150 | 1041 | 1041
151 | 1188 | 1188
152 | 1240 | 1240
153 | 1272 | 1272
154 | 1235 | 1235
155 | 1250 | 1250
156 | 1268 | 1268
157 | 890 | 890
158 | 905 | 905
159 | 913 | 913
160 | 1249 | 1249
161 | 1313 | 1313
162 | 1339 | 1339
163 | 901 | 901
164 | 921 | 921
165 | 924 | 924
166 | 1108 | 1108
167 | 1181 | 1181
168 | 1195 | 1195
169 | 778 | 778
170 | 813 | 813
171 | 821 | 821
172 | 863.41 | 863.41
173 | 933.3103 | 933.3103
174 | 844.8116 | 844.8116
175 | 823.5453 | 823.5453
176 | 681.7187 | 681.7187
177 | 786.7517 | 786.7517
178 | 799.7027 | 799.7027
179 | 801.1429 | 801.1429
180 | 1418 | 1418
181 | 1283 | 1283
182 | 1178 | 1178
183 | 1025 | 1025
184 | 780 | 780
185 | 635 | 635
186 | 1395 | 1395
187 | 759 | 759
188 | 821 | 821
189 | 1156 | 1156
190 | 1240 | 1240
191 | 1353 | 1353
192 | 1375 | 1375
193 | 847 | 847
194 | 883 | 883
195 | 922 | 922
196 | 897 | 897
197 | 1390 | 1390
198 | 1199 | 1199
199 | 898 | 898
200 | 819 | 819
201 | 779 | 779
202 | 1276 | 1276
203 | 881 | 881
204 | 701 | 701
205 | 1137 | 1137
206 | 1103 | 1103
207 | 970 | 970
208 | 595 | 595
209 | 1250 | 1250
210 | 990 | 990
211 | 750 | 750
212 | 650 | 650
213 | 816 | 816
214 | 784 | 784
215 | 778 | 778
216 | 810 | 810
217 | 565 | 565
218 | 553 | 553
219 | 732 | 732
220 | 693 | 693
221 | 1123 | 1123
222 | 873 | 873
223 | 645 | 645
224 | 1385 | 1385
225 | 1100 | 1100
226 | 510 | 510
227 | 1099 | 1099
228 | 537 | 537
229 | 458 | 458
230 | 573.2812 | 573.2812
231 | 603.916 | 603.916
232 | 572.7137 | 572.7137
233 | 576.5452 | 576.5452
234 | 588.3263 | 588.3263
235 | 683.6932 | 683.6932
236 | 687.7561 | 687.7561
237 | 666.7352 | 666.7352
238 | 900.1297 | 900.1297
239 | 681.7271 | 681.7271
240 | 686.0884 | 686.0884
241 | 622.7972 | 622.7972
242 | 1005.097 | 1005.097
243 | 1058.438 | 1058.438
244 | 765.1588 | 765.1588
245 | 724.2124 | 724.2124
246 | 712.6546 | 712.6546
247 | 712.16 | 712.16
248 | 765.4219 | 765.4219
249 | 791.8553 | 791.8553
250 | 846.8106 | 846.8106
251 | 872.2912 | 872.2912
252 | 885.2403 | 885.2403
253 | 887.932 | 887.932
254 | 974.3901 | 974.3901
255 | 1016.866 | 1016.866
256 | 1005.597 | 1005.597
257 | 1012.508 | 1012.508
258 | 1109.537 | 1109.537
259 | 1083.542 | 1083.542
260 | 1092.809 | 1092.809
261 | 1070.953 | 1070.953
262 | 1150.786 | 1150.786
263 | 956.838 | 956.838
264 | 1121.425 | 1121.425
265 | 919.8188 | 919.8188
266 | 1320 | 1320
267 | 975 | 975
268 | 1039.5 | 1039.5
269 | 901 | 901
270 | 898 | 898
271 | 905 | 905
272 | 1410 | 1410
273 | 880 | 880
274 | 695 | 695
275 | 565 | 565
276 | 619 | 619
277 | 643 | 643
278 | 1122.295 | 1122.295
279 | 1122.295 | 1122.295
280 | 1121.176 | 1121.176
281 | 1096.274 | 1096.274
282 | 1100.135 | 1100.135
283 | 1089.669 | 1089.669
284 | 1089.669 | 1089.669
285 | 1004.794 | 1004.794
286 | 1004.794 | 1004.794
287 | 1004.796 | 1004.796
288 | 980.2084 | 980.2084
289 | 977.2451 | 977.2451
290 | 970.2876 | 970.2876
291 | 970.2876 | 970.2876
292 | 887.2927 | 887.2927
293 | 887.2927 | 887.2927
294 | 888.4149 | 888.4149
295 | 864.1427 | 864.1427
296 | 793.8221 | 793.8221
297 | 850.9058 | 850.9058
298 | 850.9058 | 850.9058
299 | 769.7917 | 769.7917
300 | 769.7917 | 769.7917
301 | 772.0342 | 772.0342
302 | 748.077 | 748.077
303 | 731.4657 | 731.4657
304 | 731.524 | 731.524
305 | 731.524 | 731.524
306 | 652.2907 | 652.2907
307 | 652.2907 | 652.2907
308 | 655.6535 | 655.6535
309 | 632.0112 | 632.0112
310 | 608.576 | 608.576
311 | 612.1421 | 612.1421
312 | 612.1421 | 612.1421
313 | 1119.738 | 1119.738
314 | 1119.738 | 1119.738
315 | 1111.84 | 1111.84
316 | 1145.102 | 1145.102
317 | 1118.165 | 1118.165
318 | 1093.475 | 1093.475
319 | 1093.475 | 1093.475
320 | 1004.732 | 1004.732
321 | 1004.732 | 1004.732
322 | 996.9874 | 996.9874
323 | 1014.82 | 1014.82
324 | 966.7487 | 966.7487
325 | 974.0932 | 974.0932
326 | 974.0932 | 974.0932
327 | 889.7266 | 889.7266
328 | 770.5907 | 770.5907
329 | 798.1242 | 798.1242
330 | 705 | 705
331 | 809.3097 | 809.3097
332 | 854.7114 | 854.7114
333 | 778.3345 | 778.3345
334 | 774.7211 | 774.7211
335 | 774.7211 | 774.7211
336 | 767.283 | 767.283
337 | 754.2569 | 754.2569
338 | 744.7964 | 744.7964
339 | 735.3296 | 735.3296
340 | 735.3296 | 735.3296
341 | 756.8607 | 756.8607
342 | 659.7157 | 659.7157
343 | 652.4308 | 652.4308
344 | 623.9752 | 623.9752
345 | 636.4015 | 636.4015
346 | 615.9477 | 615.9477
347 | 615.9477 | 615.9477
348 | 1119.738 | 1119.738
349 | 1119.738 | 1119.738
350 | 1111.84 | 1111.84
351 | 1128.568 | 1128.568
352 | 1103.918 | 1103.918
353 | 1093.475 | 1093.475
354 | 1093.475 | 1093.475
355 | 1004.732 | 1004.732
356 | 1004.732 | 1004.732
357 | 996.9874 | 996.9874
358 | 993.8997 | 993.8997
359 | 981.0285 | 981.0285
360 | 974.0932 | 974.0932
361 | 974.0932 | 974.0932
362 | 889.7266 | 889.7266
363 | 889.7266 | 889.7266
364 | 882.1352 | 882.1352
365 | 859.2314 | 859.2314
366 | 751.6614 | 751.6614
367 | 854.7114 | 854.7114
368 | 854.7114 | 854.7114
369 | 774.7211 | 774.7211
370 | 774.7211 | 774.7211
371 | 767.283 | 767.283
372 | 724.5632 | 724.5632
373 | 735.249 | 735.249
374 | 735.3296 | 735.3296
375 | 735.3296 | 735.3296
376 | 659.7157 | 659.7157
377 | 659.7157 | 659.7157
378 | 652.4308 | 652.4308
379 | 589.8949 | 589.8949
380 | 612.3593 | 612.3593
381 | 615.9477 | 615.9477
382 | 615.9477 | 615.9477
383 | 787.2526 | 787.2526
384 | 864.8683 | 864.8683
385 | 836.5905 | 836.5905
386 | 857.2885 | 857.2885
387 | 844.6703 | 844.6703
388 | 854.9782 | 854.9782
389 | 850.9071 | 850.9071
390 | 864.2934 | 864.2934
391 | 857.5413 | 857.5413
392 | 852.5287 | 852.5287
393 | 862.5761 | 862.5761
394 | 847.4358 | 847.4358
395 | 816.8764 | 816.8764
396 | 779.0697 | 779.0697
397 | 802.0598 | 802.0598
398 | 777.3449 | 777.3449
399 | 779.9128 | 779.9128
400 | 802.0176 | 802.0176
401 | 656.732 | 656.732
402 | 909.3266 | 909.3266
403 | 876.9518 | 876.9518
404 | 609.9281 | 609.9281
405 | 889.6868 | 889.6868
406 | 857.7001 | 857.7001
407 | 460 | 460
408 | 512 | 512
409 | 687 | 687
410 | 575 | 575
411 | 827 | 827
412 | 1133 | 1133
413 | 1410 | 1410
414 | 1373 | 1373
415 | 1302 | 1302
416 | 1154 | 1154
417 | 1081 | 1081
418 | 989 | 989
419 | 946 | 946
420 | 861 | 861
421 | 1126.2 | 1126.2
422 | 1031.3 | 1031.3
423 | 776.1 | 776.1
424 | 896.2408 | 896.2408
425 | 891.3635 | 891.3635
426 | 914.8537 | 914.8537
427 | 918.6541 | 918.6541
428 | 908.8895 | 908.8895
429 | 914.6477 | 914.6477
430 | 951.0374 | 951.0374
431 | 924.8803 | 924.8803
432 | 904.1581 | 904.1581
433 | 899.6643 | 899.6643
434 | 853.0816 | 853.0816
435 | 805.7532 | 805.7532
436 | 823.8427 | 823.8427
437 | 1210 | 1210
438 | 1185 | 1185
439 | 1180 | 1180
440 | 1161 | 1161
441 | 1099 | 1099
442 | 950 | 950
443 | 911 | 911
444 | 794 | 794
445 | 731 | 731
446 | 647 | 647
447 | 592 | 592
448 | 1140 | 1140
449 | 1039.376 | 1039.376
450 | 760 | 760
451 | 780 | 780
452 | 780 | 780
453 | 812 | 812
454 | 779.1269 | 779.1269
455 | 834.2998 | 834.2998
456 | 1125 | 1125
457 | 1190.7 | 1190.7
458 | 1040.7 | 1040.7
459 | 1031.2 | 1031.2
460 | 975 | 975
461 | 871.2 | 871.2
462 | 750 | 750
463 | 676.2 | 676.2
464 | 675 | 675
465 | 549.1327 | 549.1327
466 | 759.1633 | 759.1633
467 | 875.0036 | 875.0036
468 | 742.8929 | 742.8929
469 | 800.1983 | 800.1983
470 | 826.1677 | 826.1677
471 | 902.7858 | 902.7858
472 | 925.9 | 925.9
473 | 1191 | 1191
474 | 914 | 914
475 | 1180 | 1180
476 | 1099 | 1099
477 | 911 | 911
478 | 731 | 731
479 | 650 | 650
480 | 816 | 816
481 | 790 | 790
482 | 778 | 778
483 | 982.5016 | 982.5016
484 | 914.146 | 914.146
485 | 871.0153 | 871.0153
486 | 829.5978 | 829.5978
487 | 778.3105 | 778.3105
488 | 1185 | 1185
489 | 1102 | 1102
490 | 982 | 982
491 | 715 | 715
492 | 891.0446 | 891.0446
493 | 1045 | 1045
494 | 702 | 702
495 | 689 | 689
496 | 847 | 847
497 | 821 | 821
498 | 529 | 529
499 | 686 | 686
500 | 648 | 648
501 | 434 | 434
502 | 561 | 561
503 | 539 | 539
504 | 379 | 379
505 | 521 | 521
506 | 497 | 497
507 | 719 | 719
508 | 884 | 884
509 | 851 | 851
510 | 579 | 579
511 | 732 | 732
512 | 684 | 684
513 | 502 | 502
514 | 634 | 634
515 | 608 | 608
516 | 451 | 451
517 | 592 | 592
518 | 576 | 576
519 | 1048 | 1048
520 | 1051 | 1051
521 | 1050 | 1050
522 | 1092 | 1092
523 | 1057 | 1057
524 | 1129.613 | 1129.613
525 | 1214.702 | 1214.702
526 | 1131.171 | 1131.171
527 | 1068.931 | 1068.931
528 | 551.005 | 551.005
529 | 568.9007 | 568.9007
530 | 509.8916 | 509.8916
531 | 456.779 | 456.779
532 | 1443 | 1443
533 | 1443 | 1443
534 | 1334.979 | 1334.979
535 | 1484.123 | 1484.123
536 | 1273 | 1273
537 | 1273 | 1273
538 | 1196.251 | 1196.251
539 | 1310.173 | 1310.173
540 | 1103 | 1103
541 | 1103 | 1103
542 | 1057.523 | 1057.523
543 | 1131.432 | 1131.432
544 | 1467.928 | 1467.928
545 | 1463.363 | 1463.363
546 | 1492.329 | 1492.329
547 | 1492.828 | 1492.828
548 | 1290.17 | 1290.17
549 | 1286.265 | 1286.265
550 | 1314.425 | 1314.425
551 | 1315.251 | 1315.251
552 | 1112.412 | 1112.412
553 | 1108.81 | 1108.81
554 | 1132.297 | 1132.297
555 | 1132.854 | 1132.854
556 | 1517.191 | 1517.191
557 | 1515.188 | 1515.188
558 | 1494.048 | 1494.048
559 | 1473.072 | 1473.072
560 | 1319.657 | 1319.657
561 | 1317.925 | 1317.925
562 | 1296.655 | 1296.655
563 | 1286.176 | 1286.176
564 | 1120.444 | 1120.444
565 | 1118.473 | 1118.473
566 | 1101.862 | 1101.862
567 | 1100.556 | 1100.556
568 | 1132.009 | 1132.009
569 | 1124.597 | 1124.597
570 | 1249.035 | 1249.035
571 | 1386.14 | 1386.14
572 | 1043.837 | 1043.837
573 | 1036.988 | 1036.988
574 | 1141.873 | 1141.873
575 | 1238.26 | 1238.26
576 | 949.7175 | 949.7175
577 | 945.6098 | 945.6098
578 | 1008.241 | 1008.241
579 | 1067.838 | 1067.838
580 | 1643.994 | 1643.994
581 | 1649.342 | 1649.342
582 | 1709.518 | 1709.518
583 | 1711.172 | 1711.172
584 | 1442.304 | 1442.304
585 | 1440.201 | 1440.201
586 | 1477.167 | 1477.167
587 | 1479.344 | 1479.344
588 | 1222.319 | 1222.319
589 | 1219.082 | 1219.082
590 | 1235.052 | 1235.052
591 | 1237.691 | 1237.691
592 | 1411.41 | 1411.41
593 | 1403.945 | 1403.945
594 | 1386.514 | 1386.514
595 | 1360.169 | 1360.169
596 | 1226.078 | 1226.078
597 | 1229.886 | 1229.886
598 | 1222.955 | 1222.955
599 | 1197.417 | 1197.417
600 | 1052.949 | 1052.949
601 | 1058.186 | 1058.186
602 | 1060.891 | 1060.891
603 | 1036.117 | 1036.117
604 | 1333.658 | 1333.658
605 | 1333.222 | 1333.222
606 | 1314.811 | 1314.811
607 | 1315.162 | 1315.162
608 | 1180.044 | 1180.044
609 | 1179.383 | 1179.383
610 | 1168.866 | 1168.866
611 | 1169.124 | 1169.124
612 | 1025.29 | 1025.29
613 | 1024.973 | 1024.973
614 | 1022.295 | 1022.295
615 | 1022.652 | 1022.652
616 | 1196.486 | 1196.486
617 | 1226.209 | 1226.209
618 | 1320.257 | 1320.257
619 | 1320.768 | 1320.768
620 | 1077.034 | 1077.034
621 | 1117.681 | 1117.681
622 | 1178.258 | 1178.258
623 | 1166.242 | 1166.242
624 | 955.062 | 955.062
625 | 971.7842 | 971.7842
626 | 1009.808 | 1009.808
627 | 1010.086 | 1010.086
628 | 1023.171 | 1023.171
629 | 869.8161 | 869.8161
630 | 905.9063 | 905.9063
631 | 1005.166 | 1005.166
632 | 1083.706 | 1083.706
633 |  | 974.4609 | {'Cu', 'aust_temp', 'ausf_czas', 'Mo', 'aust_czas', 'Ni', 'grubosc', 'Mn'} | 16 | ['Rm', 'HB', 'ausf_temp'] | [0.9853086164037492, 0.8806708836164833, -0.822829269081111] | [778.0, 1265.031905454729]
634 | 972.5569 | 972.5569
635 | 921.3792 | 921.3792
636 | 966.9116 | 966.9116
637 | 904.5669 | 904.5669
638 | 878.789 | 878.789
639 | 866.9162 | 866.9162
640 | 1033.424 | 1033.424
641 |  | 809.3437 | {'Cu', 'aust_temp', 'ausf_czas', 'Mo', 'aust_czas', 'Ni', 'grubosc', 'Mn'} | 16 | ['Rm', 'HB', 'ausf_temp'] | [0.9853086164037492, 0.8806708836164833, -0.822829269081111] | [778.0, 1265.031905454729]
642 |  | 800.2491 | {'Cu', 'aust_temp', 'ausf_czas', 'Mo', 'aust_czas', 'Ni', 'grubosc', 'Mn'} | 16 | ['Rm', 'HB', 'ausf_temp'] | [0.9853086164037492, 0.8806708836164834, -0.822829269081111] | [778.0, 1265.031905454729]
643 | 838.5136 | 838.5136
644 | 828.206 | 828.206
645 |  | 796.9676 | {'Cu', 'aust_temp', 'ausf_czas', 'Mo', 'aust_czas', 'Ni', 'grubosc', 'Mn'} | 15 | ['Rm', 'HB', 'ausf_temp'] | [0.9688128056318319, 0.8649697806410979, -0.7673174214884142] | [778.0, 1265.031905454729]
646 | 832.1368 | 832.1368
647 | 805.7006 | 805.7006
648 | 811.5197 | 811.5197
649 | 893.7384 | 893.7384
650 |  | 962.0955 | {'Cu', 'aust_temp', 'ausf_czas', 'Mo', 'aust_czas', 'Ni', 'grubosc', 'Mn'} | 19 | ['Rm', 'HB', 'ausf_temp'] | [0.8538125647438075, 0.9387179148201216, -0.8694104447198333] | [712.654623842665, 1109.536758660755]
651 | 939.2076 | 939.2076
652 | 933.7812 | 933.7812
653 | 948.5908 | 948.5908
654 | 889.9033 | 889.9033
655 | 957.4445 | 957.4445
656 | 1015.292 | 1015.292
657 | 983.3492 | 983.3492
658 | 885 | 885
659 | 892 | 892
660 | 819.7627 | 819.7627
661 | 892 | 892
662 | 795.7832 | 795.7832
663 | 885 | 885
664 | 874.8618 | 874.8618
665 | 906 | 906
666 | 774.5428 | 774.5428
667 | 808.738 | 808.738
668 | 804.194 | 804.194
669 | 912.1077 | 912.1077
670 | 882.198 | 882.198
671 | 765.1299 | 765.1299
672 | 649.9214 | 649.9214
673 | 815.8453 | 815.8453
674 | 733.4173 | 733.4173
675 | 689.9678 | 689.9678
676 | 871.0758 | 871.0758
677 | 710.4276 | 710.4276
678 | 548.6495 | 548.6495
679 | 894.2826 | 894.2826
680 | 771.1186 | 771.1186
681 | 668.4754 | 668.4754
682 | 887.7665 | 887.7665
683 | 821.9276 | 821.9276
684 | 742.9208 | 742.9208
685 | 663.9141 | 663.9141
686 | 822.884 | 822.884
687 | 735.2637 | 735.2637
688 | 647.6434 | 647.6434

## imputed_A5_2
| A5 | A5_imp | Features to find neighs | Amount of neighs | Correlated features | Correlation coefficients | Min_max
0 | 2.8 | 2.8
1 | 4.1 | 4.1
2 | 5.4 | 5.4
3 | 10 | 10
4 | 15.4 | 15.4
5 | 15.7 | 15.7
6 | 12.3 | 12.3
7 | 9.7 | 9.7
8 | 13.4 | 13.4
9 | 7.7 | 7.7
10 | 5.7 | 5.7
11 | 4.9 | 4.9
12 | 4 | 4
13 | 4 | 4
14 | 13 | 13
15 | 8 | 8
16 | 4.6 | 4.6
17 | 7.9 | 7.9
18 | 3 | 3
19 | 4 | 4
20 | 5 | 5
21 | 10 | 10
22 | 2 | 2
23 | 1.4 | 1.4
24 | 3.9 | 3.9
25 | 2.4 | 2.4
26 | 4.2 | 4.2
27 | 6 | 6
28 | 4.9 | 4.9
29 | 7.8 | 7.8
30 | 1.9 | 1.9
31 | 2.4 | 2.4
32 | 2.8 | 2.8
33 | 2.8 | 2.8
34 | 3.7 | 3.7
35 | 4.2 | 4.2
36 | 4.8 | 4.8
37 | 4.7 | 4.7
38 | 5.9 | 5.9
39 | 6.7 | 6.7
40 | 7.2 | 7.2
41 | 7.1 | 7.1
42 | 1.5 | 1.5
43 | 2.1 | 2.1
44 | 2.4 | 2.4
45 | 2.3 | 2.3
46 | 3.1 | 3.1
47 | 3.5 | 3.5
48 | 3.7 | 3.7
49 | 3.8 | 3.8
50 | 5.2 | 5.2
51 | 5.8 | 5.8
52 | 5.9 | 5.9
53 | 6 | 6
54 | 1.7 | 1.7
55 | 2.2 | 2.2
56 | 2.6 | 2.6
57 | 2.6 | 2.6
58 | 3.5 | 3.5
59 | 3.9 | 3.9
60 | 4.3 | 4.3
61 | 4.4 | 4.4
62 | 5.5 | 5.5
63 | 6.5 | 6.5
64 | 6.9 | 6.9
65 | 6.6 | 6.6
66 | 4.969378 | 4.969378
67 | 4.786874 | 4.786874
68 | 4.487382 | 4.487382
69 |  | 4.746985 | {'Cu', 'aust_temp', 'ausf_czas', 'Mo', 'aust_czas', 'Ni', 'grubosc', 'Mn'} | 15 | ['ausf_temp', 'Rp02'] | [0.7752904299645207, -0.9537578001274687] | [3.5, 13.0]
70 | 4.564668 | 4.564668
71 | 4.577355 | 4.577355
72 | 4.405122 | 4.405122
73 | 11.35363 | 11.35363
74 |  | 11.58038 | {'Cu', 'aust_temp', 'ausf_czas', 'Mo', 'aust_czas', 'Ni', 'grubosc', 'Mn'} | 15 | ['ausf_temp', 'Rp02'] | [0.7752904299645207, -0.9537578001274687] | [3.5, 13.0]
75 | 12.07665 | 12.07665
76 | 12.11156 | 12.11156
77 | 6.996154 | 6.996154
78 | 1.89 | 1.89
79 | 2.32 | 2.32
80 | 2.35 | 2.35
81 | 6.9 | 6.9
82 | 14 | 14
83 | 12.5 | 12.5
84 | 6.5 | 6.5
85 | 7.7 | 7.7
86 | 6.66 | 6.66
87 | 6.4 | 6.4
88 | 7.7 | 7.7
89 | 7.68 | 7.68
90 | 6.8 | 6.8
91 | 6.5 | 6.5
92 | 5.7 | 5.7
93 | 6.86 | 6.86
94 | 6.88 | 6.88
95 | 5.49 | 5.49
96 | 6.5 | 6.5
97 | 6.7 | 6.7
98 | 10 | 10
99 | 8.04 | 8.04
100 | 6.86 | 6.86
101 | 7.45 | 7.45
102 | 6.86 | 6.86
103 | 6.47 | 6.47
104 | 8.43 | 8.43
105 | 10.32 | 10.32
106 | 10.3 | 10.3
107 | 9.31 | 9.31
108 | 11.2 | 11.2
109 | 10.2 | 10.2
110 | 7.5 | 7.5
111 | 5.3 | 5.3
112 | 6 | 6
113 | 3.1 | 3.1
114 | 2 | 2
115 | 7 | 7
116 | 8 | 8
117 | 8 | 8
118 | 9 | 9
119 | 10 | 10
120 | 3.2 | 3.2
121 | 5 | 5
122 | 3.5 | 3.5
123 | 8 | 8
124 | 11 | 11
125 | 13 | 13
126 | 3.5 | 3.5
127 | 4.5 | 4.5
128 | 5.5 | 5.5
129 | 5.6 | 5.6
130 | 3.4 | 3.4
131 | 5.4 | 5.4
132 | 10 | 10
133 | 11.1 | 11.1
134 | 10.1 | 10.1
135 | 6.1 | 6.1
136 | 10.6 | 10.6
137 | 10.9 | 10.9
138 | 7.7 | 7.7
139 | 7.1 | 7.1
140 | 5.6 | 5.6
141 |  | 11.10693 | {'Cu', 'aust_temp', 'ausf_czas', 'Mo', 'aust_czas', 'Ni', 'grubosc', 'Mn'} | 15 | ['ausf_temp', 'Rp02', 'HB'] | [0.923043383687217, -0.9437802995400417, -0.9595997322123379] | [-5.7556914231292, 11.2]
142 | 4.77 | 4.77
143 | 5.6 | 5.6
144 | 3.71 | 3.71
145 | 3.09 | 3.09
146 | 3.73 | 3.73
147 | 3.68 | 3.68
148 | 2.23 | 2.23
149 | 2.06 | 2.06
150 | 3.66 | 3.66
151 | 1.46 | 1.46
152 | 1.27 | 1.27
153 | 1.33 | 1.33
154 | 0.56 | 0.56
155 | 0.4 | 0.4
156 | 1.69 | 1.69
157 | 3.33 | 3.33
158 | 2.7 | 2.7
159 | 2.98 | 2.98
160 | 0.42 | 0.42
161 | 1.42 | 1.42
162 | 2.57 | 2.57
163 | 4.42 | 4.42
164 | 3.41 | 3.41
165 | 3.69 | 3.69
166 | 0.72 | 0.72
167 | 0.24 | 0.24
168 | 0.64 | 0.64
169 | 1.11 | 1.11
170 | 0.43 | 0.43
171 | 1.31 | 1.31
172 | 4 | 4
173 | 6.5 | 6.5
174 | 3.6 | 3.6
175 | 2 | 2
176 | 7.6 | 7.6
177 | 10 | 10
178 | 6.6 | 6.6
179 | 5.4 | 5.4
180 | 1 | 1
181 | 1.7 | 1.7
182 | 2.4 | 2.4
183 | 6.5 | 6.5
184 | 5.7 | 5.7
185 | 2.8 | 2.8
186 | 3.8 | 3.8
187 | 13.1 | 13.1
188 | 1.58 | 1.58
189 | 1.6 | 1.6
190 | 0.95 | 0.95
191 | 1.28 | 1.28
192 | 1.25 | 1.25
193 | 8.2 | 8.2
194 | 2.65 | 2.65
195 | 5.42 | 5.42
196 | 2.84 | 2.84
197 | 1.4 | 1.4
198 | 1.9 | 1.9
199 | 2.8 | 2.8
200 | 3.2 | 3.2
201 | 4.2 | 4.2
202 | 3.7 | 3.7
203 | 10.2 | 10.2
204 | 8.5 | 8.5
205 | 0.8 | 0.8
206 | 1.05 | 1.05
207 | 1.4 | 1.4
208 | 5.1 | 5.1
209 | 1.6 | 1.6
210 | 2.3 | 2.3
211 | 3.8 | 3.8
212 | 5.1 | 5.1
213 | 3 | 3
214 | 10.6 | 10.6
215 | 12.1 | 12.1
216 | 10 | 10
217 | 7.2 | 7.2
218 | 6.8 | 6.8
219 | 4.5 | 4.5
220 | 5.1 | 5.1
221 | 0.65 | 0.65
222 | 0.93 | 0.93
223 | 3.47 | 3.47
224 | 2.9 | 2.9
225 | 7.2 | 7.2
226 | 11.8 | 11.8
227 | 0.7 | 0.7
228 | 3.96 | 3.96
229 | 5.3 | 5.3
230 | 7.2 | 7.2
231 | 11.4 | 11.4
232 | 6.6 | 6.6
233 | 5.2 | 5.2
234 | 10.3 | 10.3
235 | 7.3 | 7.3
236 | 9.8 | 9.8
237 | 5.8 | 5.8
238 | 4.9 | 4.9
239 | 7.3 | 7.3
240 | 9.8 | 9.8
241 | 5.8 | 5.8
242 | 4.1 | 4.1
243 | 2.7 | 2.7
244 | 4.7 | 4.7
245 | 4 | 4
246 | 3.9 | 3.9
247 | 6.3 | 6.3
248 | 5 | 5
249 | 3.9 | 3.9
250 | 3.8 | 3.8
251 | 3.3 | 3.3
252 |  | 4.150876 | {'Cu', 'aust_temp', 'ausf_czas', 'Mo', 'aust_czas', 'Ni', 'grubosc', 'Mn'} | 15 | ['ausf_temp', 'Rp02', 'HB'] | [0.7239081223281041, -0.7029971611428635, -0.749952316109204] | [1.5, 6.9]
253 | 6.6 | 6.6
254 | 2.2 | 2.2
255 | 2.7 | 2.7
256 | 2.8 | 2.8
257 | 2.4 | 2.4
258 | 1.5 | 1.5
259 | 1.8 | 1.8
260 | 3.4 | 3.4
261 | 2 | 2
262 | 9.6 | 9.6
263 | 13.8 | 13.8
264 | 4.42 | 4.42
265 | 7.1 | 7.1
266 | 0.2 | 0.2
267 | 0.13 | 0.13
268 | 0.07 | 0.07
269 | 1.64 | 1.64
270 | 0.98 | 0.98
271 | 1.365 | 1.365
272 | 1.8 | 1.8
273 | 3.9 | 3.9
274 | 7.1 | 7.1
275 | 9.2 | 9.2
276 | 10.3 | 10.3
277 | 8 | 8
278 | 7.995348 | 7.995348
279 | 8.275461 | 8.275461
280 | 8.396706 | 8.396706
281 | 8.734021 | 8.734021
282 | 6.944012 | 6.944012
283 | 7.920759 | 7.920759
284 | 8.775825 | 8.775825
285 | 5.945207 | 5.945207
286 | 8.356291 | 8.356291
287 | 8.9221 | 8.9221
288 | 9.021222 | 9.021222
289 | 9.036346 | 9.036346
290 | 9.047891 | 9.047891
291 | 9.242224 | 9.242224
292 | 7.175292 | 7.175292
293 | 10.13455 | 10.13455
294 | 10.21538 | 10.21538
295 | 9.595625 | 9.595625
296 | 9.1 | 9.1
297 | 9.553157 | 9.553157
298 | 9.475424 | 9.475424
299 | 7.544317 | 7.544317
300 | 10.41745 | 10.41745
301 | 10.29621 | 10.29621
302 | 9.308424 | 9.308424
303 | 10.10684 | 10.10684
304 | 9.009025 | 9.009025
305 | 7.065694 | 7.065694
306 | 5.207157 | 5.207157
307 | 5.971811 | 5.971811
308 | 6.335545 | 6.335545
309 | 6.915078 | 6.915078
310 | 7.673896 | 7.673896
311 | 8.270559 | 8.270559
312 | 8.464892 | 8.464892
313 | 3.005258 | 3.005258
314 | 5.531172 | 5.531172
315 | 7.289828 | 7.289828
316 | 7.270868 | 7.270868
317 | 4.2 | 4.2
318 | 7.1044 | 7.1044
319 | 7.144528 | 7.144528
320 | 3.005258 | 3.005258
321 | 5.951455 | 5.951455
322 | 9.004849 | 9.004849
323 | 8.91972 | 8.91972
324 | 7.7 | 7.7
325 | 8.429905 | 8.429905
326 | 8.448786 | 8.448786
327 | 2.468348 | 2.468348
328 | 7.3 | 7.3
329 | 8 | 8
330 | 11 | 11
331 | 9.5 | 9.5
332 | 9.370587 | 9.370587
333 | 8.5 | 8.5
334 | 3.005258 | 3.005258
335 | 5.951455 | 5.951455
336 | 7.943169 | 7.943169
337 | 7.820486 | 7.820486
338 | 11 | 11
339 | 7.916806 | 7.916806
340 | 8.100984 | 8.100984
341 | 2.1 | 2.1
342 | 4.858719 | 4.858719
343 | 5.942312 | 5.942312
344 | 5.022435 | 5.022435
345 | 5.5 | 5.5
346 | 4.068564 | 4.068564
347 | 3.492608 | 3.492608
348 | 2.188521 | 2.188521
349 | 3.74386 | 3.74386
350 | 6.625961 | 6.625961
351 | 6.700652 | 6.700652
352 | 10.2157 | 10.2157
353 | 9.416254 | 9.416254
354 | 7.828381 | 7.828381
355 | 2.14559 | 2.14559
356 | 3.305073 | 3.305073
357 | 7.445676 | 7.445676
358 | 7.867061 | 7.867061
359 | 9.087781 | 9.087781
360 | 7.868078 | 7.868078
361 | 7.510807 | 7.510807
362 | 1.544569 | 1.544569
363 | 1.944836 | 1.944836
364 | 4.296246 | 4.296246
365 | 6.802079 | 6.802079
366 | 7.2 | 7.2
367 | 6.47869 | 6.47869
368 | 6.200812 | 6.200812
369 | 1.71629 | 1.71629
370 | 2.295865 | 2.295865
371 | 4.080532 | 4.080532
372 | 3.911413 | 3.911413
373 | 4.428983 | 4.428983
374 | 5.128998 | 5.128998
375 | 5.128998 | 5.128998
376 | 1.84508 | 1.84508
377 | 2.910166 | 2.910166
378 | 4.080532 | 4.080532
379 | 2.947858 | 2.947858
380 | 2.957783 | 2.957783
381 | 3.541125 | 3.541125
382 | 3.10446 | 3.10446
383 | 8.3 | 8.3
384 | 6.9 | 6.9
385 | 7.4 | 7.4
386 | 7.4 | 7.4
387 | 4.9 | 4.9
388 | 6.3 | 6.3
389 | 8.6 | 8.6
390 | 8 | 8
391 | 5.1 | 5.1
392 | 8.6 | 8.6
393 | 7.7 | 7.7
394 | 6.6 | 6.6
395 | 8 | 8
396 | 6.6 | 6.6
397 | 6.9 | 6.9
398 | 8 | 8
399 | 7.7 | 7.7
400 | 5.1 | 5.1
401 | 9.7 | 9.7
402 | 5.4 | 5.4
403 | 7.4 | 7.4
404 | 7.4 | 7.4
405 | 6 | 6
406 | 4.9 | 4.9
407 | 6.2 | 6.2
408 | 3 | 3
409 | 1.5 | 1.5
410 | 8.2 | 8.2
411 | 5.6 | 5.6
412 | 2.4 | 2.4
413
414
415
416
417
418
419
420
421 | 2.6 | 2.6
422 | 4.4 | 4.4
423 | 13.7 | 13.7
424 | 6.8 | 6.8
425 | 5.5 | 5.5
426 | 3.9 | 3.9
427 | 4.9 | 4.9
428 | 7.9 | 7.9
429 | 7.1 | 7.1
430 | 5.9 | 5.9
431 | 5.5 | 5.5
432 | 5.3 | 5.3
433 | 9.9 | 9.9
434 | 11.1 | 11.1
435 | 10.1 | 10.1
436 | 6.1 | 6.1
437 | 3.2 | 3.2
438 | 4.2 | 4.2
439 | 4.8 | 4.8
440 | 6.8 | 6.8
441 | 8.1 | 8.1
442 | 11.1 | 11.1
443 | 12.7 | 12.7
444 | 14.4 | 14.4
445 | 15.5 | 15.5
446 | 19.9 | 19.9
447 | 15 | 15
448 | 5.2 | 5.2
449 | 6.07556 | 6.07556
450 | 9.5 | 9.5
451 | 7 | 7
452 | 12.5 | 12.5
453 | 6.2 | 6.2
454 | 10.4 | 10.4
455 | 9.9 | 9.9
456 | 2.1 | 2.1
457 | 2.5 | 2.5
458 | 2.7 | 2.7
459 | 4.9 | 4.9
460 | 6.6 | 6.6
461 | 8.8 | 8.8
462 | 10.3 | 10.3
463 | 9.9 | 9.9
464 | 2.2 | 2.2
465 | 13.6 | 13.6
466 | 10.6 | 10.6
467 | 8.9 | 8.9
468 | 11.2 | 11.2
469 | 10.4 | 10.4
470 | 9.9 | 9.9
471 | 8.5 | 8.5
472 | 13.2 | 13.2
473 | 0.97 | 0.97
474 | 3.86 | 3.86
475 | 4.8 | 4.8
476 | 7.1 | 7.1
477 | 13.5 | 13.5
478 | 12.1 | 12.1
479 | 19.9 | 19.9
480 | 3 | 3
481 | 11.1 | 11.1
482 | 12.1 | 12.1
483 | 4.3 | 4.3
484 | 7.2 | 7.2
485 | 8.1 | 8.1
486 | 8.6 | 8.6
487 | 10.4 | 10.4
488 | 2.5 | 2.5
489 | 4 | 4
490 | 4.6 | 4.6
491 | 6.9 | 6.9
492 | 7.8 | 7.8
493 | 1 | 1
494 | 6 | 6
495 | 2.1 | 2.1
496 | 2.6 | 2.6
497 | 2.8 | 2.8
498 | 3.7 | 3.7
499 | 4.3 | 4.3
500 | 4.6 | 4.6
501 | 6.1 | 6.1
502 | 6.9 | 6.9
503 | 7.1 | 7.1
504 | 5.5 | 5.5
505 | 5.8 | 5.8
506 | 5.6 | 5.6
507 | 1.7 | 1.7
508 | 2.3 | 2.3
509 | 2.4 | 2.4
510 | 3.4 | 3.4
511 | 4.1 | 4.1
512 | 4.3 | 4.3
513 | 5.7 | 5.7
514 | 6.4 | 6.4
515 | 6.5 | 6.5
516 | 5.2 | 5.2
517 | 5.6 | 5.6
518 | 5.5 | 5.5
519 | 2.75 | 2.75
520 | 2.13 | 2.13
521 | 3.33 | 3.33
522 | 2.4 | 2.4
523 | 2.7 | 2.7
524 | 1.179333 | 1.179333
525 | 2.900486 | 2.900486
526 | 1.819661 | 1.819661
527 | 2.31772 | 2.31772
528 | 11.95671 | 11.95671
529 | 15.54431 | 15.54431
530 | 15.38125 | 15.38125
531 | 13.90682 | 13.90682
532 |  | -8.803718 | {'Cu', 'aust_temp', 'ausf_czas', 'Mo', 'aust_czas', 'Ni', 'grubosc', 'Mn'} | 18 | ['ausf_temp', 'Rp02', 'HB'] | [0.8404932939534229, -0.8272747847752299, -0.8979091880569052] | [-9.452607405580075, 10.32]
533 |  | -5.702628 | {'Cu', 'aust_temp', 'ausf_czas', 'Mo', 'aust_czas', 'Ni', 'grubosc', 'Mn'} | 18 | ['ausf_temp', 'Rp02', 'HB'] | [0.8345808052354013, -0.8212441916774497, -0.9049209381456759] | [-9.452607405580075, 10.32]
534 |  | -12.39167 | {'Cu', 'aust_temp', 'ausf_czas', 'Mo', 'aust_czas', 'Ni', 'grubosc', 'Mn'} | 18 | ['ausf_temp', 'Rp02', 'HB'] | [0.872567044071615, -0.8676632655392473, -0.9295185447448] | [-9.452607405580075, 10.32]
535 |  | -2.705953 | {'Cu', 'aust_temp', 'ausf_czas', 'Mo', 'aust_czas', 'Ni', 'grubosc', 'Mn'} | 16 | ['ausf_temp', 'Rp02', 'HB'] | [0.8997789361774924, -0.8945919898779394, -0.9400406182931824] | [-9.452607405580075, 10.32]
536 |  | -7.08565 | {'Cu', 'aust_temp', 'ausf_czas', 'Mo', 'aust_czas', 'Ni', 'grubosc', 'Mn'} | 18 | ['ausf_temp', 'Rp02', 'HB'] | [0.8404932939534229, -0.8272747847752299, -0.8979091880569052] | [-9.452607405580075, 10.32]
537 |  | -3.89369 | {'Cu', 'aust_temp', 'ausf_czas', 'Mo', 'aust_czas', 'Ni', 'grubosc', 'Mn'} | 18 | ['ausf_temp', 'Rp02', 'HB'] | [0.8345808052354013, -0.8212441916774497, -0.9049209381456759] | [-9.452607405580075, 10.32]
538 |  | -8.678957 | {'Cu', 'aust_temp', 'ausf_czas', 'Mo', 'aust_czas', 'Ni', 'grubosc', 'Mn'} | 18 | ['ausf_temp', 'Rp02', 'HB'] | [0.872567044071615, -0.8676632655392473, -0.9295185447448] | [-9.452607405580075, 10.32]
539 |  | -1.557986 | {'Cu', 'aust_temp', 'ausf_czas', 'Mo', 'aust_czas', 'Ni', 'grubosc', 'Mn'} | 16 | ['ausf_temp', 'Rp02', 'HB'] | [0.8997789361774924, -0.8945919898779394, -0.9400406182931824] | [-9.452607405580075, 10.32]
540 |  | -3.418992 | {'Cu', 'aust_temp', 'ausf_czas', 'Mo', 'aust_czas', 'Ni', 'grubosc', 'Mn'} | 18 | ['ausf_temp', 'Rp02', 'HB'] | [0.8404932939534229, -0.8272747847752299, -0.8979091880569052] | [-9.452607405580075, 10.32]
541 |  | -0.09981282 | {'Cu', 'aust_temp', 'ausf_czas', 'Mo', 'aust_czas', 'Ni', 'grubosc', 'Mn'} | 18 | ['ausf_temp', 'Rp02', 'HB'] | [0.8345808052354013, -0.8212441916774497, -0.9049209381456759] | [-9.452607405580075, 10.32]
542 |  | -2.89917 | {'Cu', 'aust_temp', 'ausf_czas', 'Mo', 'aust_czas', 'Ni', 'grubosc', 'Mn'} | 18 | ['ausf_temp', 'Rp02', 'HB'] | [0.872567044071615, -0.8676632655392473, -0.9295185447448] | [-9.452607405580075, 10.32]
543 |  | 1.156201 | {'Cu', 'aust_temp', 'ausf_czas', 'Mo', 'aust_czas', 'Ni', 'grubosc', 'Mn'} | 16 | ['ausf_temp', 'Rp02', 'HB'] | [0.8997789361774924, -0.8945919898779394, -0.9400406182931824] | [-9.452607405580075, 10.32]
544 | -9.452607 | -9.452607
545 | -1.527825 | -1.527825
546 | -2.124935 | -2.124935
547 | -2.194842 | -2.194842
548 | -5.755691 | -5.755691
549 | 0.5435341 | 0.5435341
550 | -0.003288043 | -0.003288043
551 | -0.1187801 | -0.1187801
552 | -1.39781 | -1.39781
553 | 3.141123 | 3.141123
554 | 2.709496 | 2.709496
555 | 2.631502 | 2.631502
556 | -1.490377 | -1.490377
557 | -0.5910891 | -0.5910891
558 | -1.316491 | -1.316491
559 |  | -1.265579 | {'Cu', 'aust_temp', 'ausf_czas', 'Mo', 'aust_czas', 'Ni', 'grubosc', 'Mn'} | 17 | ['ausf_temp', 'Rp02', 'HB'] | [0.9213205038206934, -0.9193727531138752, -0.9722285428269609] | [-1.4903766027010086, 4.794972501061835]
560 | 0.1076324 | 0.1076324
561 | 0.88515 | 0.88515
562 | 0.8104895 | 0.8104895
563 |  | 0.868487 | {'Cu', 'aust_temp', 'ausf_czas', 'Mo', 'aust_czas', 'Ni', 'grubosc', 'Mn'} | 17 | ['ausf_temp', 'Rp02', 'HB'] | [0.9213205038206934, -0.9193727531138752, -0.9722285428269609] | [-1.4903766027010086, 4.794972501061835]
564 | 2.459517 | 2.459517
565 | 3.344369 | 3.344369
566 | 3.506851 | 3.506851
567 |  | 3.449904 | {'Cu', 'aust_temp', 'ausf_czas', 'Mo', 'aust_czas', 'Ni', 'grubosc', 'Mn'} | 17 | ['ausf_temp', 'Rp02', 'HB'] | [0.9213205038206934, -0.9193727531138752, -0.9722285428269609] | [-1.4903766027010086, 4.794972501061835]
568 | 0.2506549 | 0.2506549
569 | 0.6430927 | 0.6430927
570 | 0.1889968 | 0.1889968
571 | -1.355103 | -1.355103
572 | 1.991465 | 1.991465
573 | 2.511849 | 2.511849
574 | 2.122541 | 2.122541
575 | 0.9801127 | 0.9801127
576 | 4.315942 | 4.315942
577 | 4.794973 | 4.794973
578 | 4.623296 | 4.623296
579 | 3.911734 | 3.911734
580 |  | 0.01500288 | {'Cu', 'aust_temp', 'ausf_czas', 'Mo', 'aust_czas', 'Ni', 'grubosc', 'Mn'} | 15 | ['ausf_temp', 'Rp02', 'HB'] | [0.8857372743752238, -0.8653220414096593, -0.9220220309637813] | [-9.452607405580075, 10.32]
581 |  | 5.496719 | {'Cu', 'aust_temp', 'ausf_czas', 'Mo', 'aust_czas', 'Ni', 'grubosc', 'Mn'} | 15 | ['ausf_temp', 'Rp02', 'HB'] | [0.8761671625601553, -0.8750603073939733, -0.9254264377985125] | [-9.452607405580075, 10.32]
582 |  | -1.098411 | {'Cu', 'aust_temp', 'ausf_czas', 'Mo', 'aust_czas', 'Ni', 'grubosc', 'Mn'} | 15 | ['ausf_temp', 'Rp02', 'HB'] | [0.9299185005987198, -0.9401919062322875, -0.9757032080037775] | [-2.1948416187239985, 10.32]
583 |  | -0.04585404 | {'Cu', 'aust_temp', 'ausf_czas', 'Mo', 'aust_czas', 'Ni', 'grubosc', 'Mn'} | 15 | ['ausf_temp', 'Rp02', 'HB'] | [0.9767838686003195, -0.9778630836394189, -0.9872938105482838] | [-2.1948416187239985, 10.32]
584 |  | 0.2515229 | {'Cu', 'aust_temp', 'ausf_czas', 'Mo', 'aust_czas', 'Ni', 'grubosc', 'Mn'} | 15 | ['ausf_temp', 'Rp02', 'HB'] | [0.8857372743752238, -0.8653220414096593, -0.9220220309637813] | [-9.452607405580075, 10.32]
585 |  | 5.661919 | {'Cu', 'aust_temp', 'ausf_czas', 'Mo', 'aust_czas', 'Ni', 'grubosc', 'Mn'} | 15 | ['ausf_temp', 'Rp02', 'HB'] | [0.8761671625601553, -0.8750603073939733, -0.9254264377985125] | [-9.452607405580075, 10.32]
586 |  | 0.4722468 | {'Cu', 'aust_temp', 'ausf_czas', 'Mo', 'aust_czas', 'Ni', 'grubosc', 'Mn'} | 15 | ['ausf_temp', 'Rp02', 'HB'] | [0.9299185005987198, -0.9401919062322875, -0.9757032080037775] | [-2.1948416187239985, 10.32]
587 |  | 1.777865 | {'Cu', 'aust_temp', 'ausf_czas', 'Mo', 'aust_czas', 'Ni', 'grubosc', 'Mn'} | 15 | ['ausf_temp', 'Rp02', 'HB'] | [0.9767838686003195, -0.9778630836394189, -0.9872938105482838] | [-2.1948416187239985, 10.32]
588 |  | 2.397745 | {'Cu', 'aust_temp', 'ausf_czas', 'Mo', 'aust_czas', 'Ni', 'grubosc', 'Mn'} | 15 | ['ausf_temp', 'Rp02', 'HB'] | [0.8857372743752238, -0.8653220414096593, -0.9220220309637813] | [-9.452607405580075, 10.32]
589 |  | 6.626478 | {'Cu', 'aust_temp', 'ausf_czas', 'Mo', 'aust_czas', 'Ni', 'grubosc', 'Mn'} | 15 | ['ausf_temp', 'Rp02', 'HB'] | [0.8761671625601553, -0.8750603073939733, -0.9254264377985125] | [-9.452607405580075, 10.32]
590 |  | 2.935076 | {'Cu', 'aust_temp', 'ausf_czas', 'Mo', 'aust_czas', 'Ni', 'grubosc', 'Mn'} | 15 | ['ausf_temp', 'Rp02', 'HB'] | [0.9299185005987198, -0.9401919062322875, -0.9757032080037775] | [-2.1948416187239985, 10.32]
591 |  | 4.107062 | {'Cu', 'aust_temp', 'ausf_czas', 'Mo', 'aust_czas', 'Ni', 'grubosc', 'Mn'} | 15 | ['ausf_temp', 'Rp02', 'HB'] | [0.9767838686003195, -0.9778630836394189, -0.9872938105482838] | [-2.1948416187239985, 10.32]
592 |  | -4.185676 | {'Cu', 'aust_temp', 'ausf_czas', 'Mo', 'aust_czas', 'Ni', 'grubosc', 'Mn'} | 16 | ['ausf_temp', 'Rp02', 'HB'] | [0.8594512621216501, -0.8227676117022547, -0.8848939752196677] | [-9.452607405580075, 10.32]
593 |  | -2.94996 | {'Cu', 'aust_temp', 'ausf_czas', 'Mo', 'aust_czas', 'Ni', 'grubosc', 'Mn'} | 17 | ['ausf_temp', 'Rp02', 'HB'] | [0.8529005451277845, -0.8201287579713556, -0.8821097690690756] | [-9.452607405580075, 10.32]
594 |  | -1.68305 | {'Cu', 'aust_temp', 'ausf_czas', 'Mo', 'aust_czas', 'Ni', 'grubosc', 'Mn'} | 17 | ['ausf_temp', 'Rp02', 'HB'] | [0.9172629277638671, -0.892428555578346, -0.9120670218169677] | [-2.1948416187239985, 10.32]
595 |  | -2.980849 | {'Cu', 'aust_temp', 'ausf_czas', 'Mo', 'aust_czas', 'Ni', 'grubosc', 'Mn'} | 17 | ['ausf_temp', 'Rp02', 'HB'] | [0.8996776117768045, -0.8586047945880457, -0.8950647433207137] | [-2.1948416187239985, 10.32]
596 |  | -2.063696 | {'Cu', 'aust_temp', 'ausf_czas', 'Mo', 'aust_czas', 'Ni', 'grubosc', 'Mn'} | 16 | ['ausf_temp', 'Rp02', 'HB'] | [0.8594512621216501, -0.8227676117022547, -0.8848939752196677] | [-9.452607405580075, 10.32]
597 |  | -0.7072257 | {'Cu', 'aust_temp', 'ausf_czas', 'Mo', 'aust_czas', 'Ni', 'grubosc', 'Mn'} | 17 | ['ausf_temp', 'Rp02', 'HB'] | [0.8529005451277845, -0.8201287579713556, -0.8821097690690756] | [-9.452607405580075, 10.32]
598 |  | 0.5243224 | {'Cu', 'aust_temp', 'ausf_czas', 'Mo', 'aust_czas', 'Ni', 'grubosc', 'Mn'} | 17 | ['ausf_temp', 'Rp02', 'HB'] | [0.9172629277638671, -0.892428555578346, -0.9120670218169677] | [-2.1948416187239985, 10.32]
599 |  | -0.3084949 | {'Cu', 'aust_temp', 'ausf_czas', 'Mo', 'aust_czas', 'Ni', 'grubosc', 'Mn'} | 17 | ['ausf_temp', 'Rp02', 'HB'] | [0.8996776117768045, -0.8586047945880457, -0.8950647433207137] | [-2.1948416187239985, 10.32]
600 |  | 0.7764052 | {'Cu', 'aust_temp', 'ausf_czas', 'Mo', 'aust_czas', 'Ni', 'grubosc', 'Mn'} | 16 | ['ausf_temp', 'Rp02', 'HB'] | [0.8594512621216501, -0.8227676117022547, -0.8848939752196677] | [-9.452607405580075, 10.32]
601 |  | 1.658141 | {'Cu', 'aust_temp', 'ausf_czas', 'Mo', 'aust_czas', 'Ni', 'grubosc', 'Mn'} | 17 | ['ausf_temp', 'Rp02', 'HB'] | [0.8529005451277845, -0.8201287579713556, -0.8821097690690756] | [-9.452607405580075, 10.32]
602 |  | 2.760582 | {'Cu', 'aust_temp', 'ausf_czas', 'Mo', 'aust_czas', 'Ni', 'grubosc', 'Mn'} | 17 | ['ausf_temp', 'Rp02', 'HB'] | [0.9172629277638671, -0.892428555578346, -0.9120670218169677] | [-2.1948416187239985, 10.32]
603 |  | 2.392657 | {'Cu', 'aust_temp', 'ausf_czas', 'Mo', 'aust_czas', 'Ni', 'grubosc', 'Mn'} | 17 | ['ausf_temp', 'Rp02', 'HB'] | [0.8996776117768045, -0.8586047945880457, -0.8950647433207137] | [-2.1948416187239985, 10.32]
604 |  | -0.3141863 | {'Cu', 'aust_temp', 'ausf_czas', 'Mo', 'aust_czas', 'Ni', 'grubosc', 'Mn'} | 16 | ['ausf_temp', 'Rp02', 'HB'] | [0.9275070457271145, -0.9146766607013397, -0.9287530286291832] | [-1.4903766027010086, 8.43]
605 |  | 0.7929054 | {'Cu', 'aust_temp', 'ausf_czas', 'Mo', 'aust_czas', 'Ni', 'grubosc', 'Mn'} | 15 | ['ausf_temp', 'Rp02', 'HB'] | [0.9355844253342966, -0.9307489218931657, -0.9424058657148177] | [-1.4903766027010086, 7.2]
606 |  | -0.7797052 | {'Cu', 'aust_temp', 'ausf_czas', 'Mo', 'aust_czas', 'Ni', 'grubosc', 'Mn'} | 19 | ['ausf_temp', 'Rp02', 'HB'] | [0.907397715460158, -0.8880197855570091, -0.9087609877563547] | [-1.4903766027010086, 10.32]
607 |  | -0.7410257 | {'Cu', 'aust_temp', 'ausf_czas', 'Mo', 'aust_czas', 'Ni', 'grubosc', 'Mn'} | 19 | ['ausf_temp', 'Rp02', 'HB'] | [0.9133532929648196, -0.8965173832941108, -0.9154039345191615] | [-2.1948416187239985, 10.32]
608 |  | 1.22263 | {'Cu', 'aust_temp', 'ausf_czas', 'Mo', 'aust_czas', 'Ni', 'grubosc', 'Mn'} | 16 | ['ausf_temp', 'Rp02', 'HB'] | [0.9275070457271145, -0.9146766607013397, -0.9287530286291832] | [-1.4903766027010086, 8.43]
609 |  | 2.024872 | {'Cu', 'aust_temp', 'ausf_czas', 'Mo', 'aust_czas', 'Ni', 'grubosc', 'Mn'} | 15 | ['ausf_temp', 'Rp02', 'HB'] | [0.9355844253342966, -0.9307489218931657, -0.9424058657148177] | [-1.4903766027010086, 7.2]
610 |  | 1.219459 | {'Cu', 'aust_temp', 'ausf_czas', 'Mo', 'aust_czas', 'Ni', 'grubosc', 'Mn'} | 19 | ['ausf_temp', 'Rp02', 'HB'] | [0.907397715460158, -0.8880197855570091, -0.9087609877563547] | [-1.4903766027010086, 10.32]
611 |  | 1.182086 | {'Cu', 'aust_temp', 'ausf_czas', 'Mo', 'aust_czas', 'Ni', 'grubosc', 'Mn'} | 19 | ['ausf_temp', 'Rp02', 'HB'] | [0.9133532929648196, -0.8965173832941108, -0.9154039345191615] | [-2.1948416187239985, 10.32]
612 |  | 2.978457 | {'Cu', 'aust_temp', 'ausf_czas', 'Mo', 'aust_czas', 'Ni', 'grubosc', 'Mn'} | 16 | ['ausf_temp', 'Rp02', 'HB'] | [0.9275070457271145, -0.9146766607013397, -0.9287530286291832] | [-1.4903766027010086, 8.43]
613 |  | 3.426962 | {'Cu', 'aust_temp', 'ausf_czas', 'Mo', 'aust_czas', 'Ni', 'grubosc', 'Mn'} | 15 | ['ausf_temp', 'Rp02', 'HB'] | [0.9355844253342966, -0.9307489218931657, -0.9424058657148177] | [-1.4903766027010086, 7.2]
614 |  | 3.345659 | {'Cu', 'aust_temp', 'ausf_czas', 'Mo', 'aust_czas', 'Ni', 'grubosc', 'Mn'} | 19 | ['ausf_temp', 'Rp02', 'HB'] | [0.907397715460158, -0.8880197855570091, -0.9087609877563547] | [-1.4903766027010086, 10.32]
615 |  | 3.195197 | {'Cu', 'aust_temp', 'ausf_czas', 'Mo', 'aust_czas', 'Ni', 'grubosc', 'Mn'} | 19 | ['ausf_temp', 'Rp02', 'HB'] | [0.9133532929648196, -0.8965173832941108, -0.9154039345191615] | [-2.1948416187239985, 10.32]
616 |  | 1.012674 | {'Cu', 'aust_temp', 'ausf_czas', 'Mo', 'aust_czas', 'Ni', 'grubosc', 'Mn'} | 15 | ['ausf_temp', 'Rp02', 'HB'] | [0.931997463015467, -0.8869881865651341, -0.9350302632999349] | [-1.4903766027010086, 7.2]
617 |  | 1.187566 | {'Cu', 'aust_temp', 'ausf_czas', 'Mo', 'aust_czas', 'Ni', 'grubosc', 'Mn'} | 17 | ['ausf_temp', 'Rp02', 'HB'] | [0.9122429781209842, -0.8505587842718694, -0.9022708334545164] | [-0.5910891050257057, 7.2]
618 |  | 1.256722 | {'Cu', 'aust_temp', 'ausf_czas', 'Mo', 'aust_czas', 'Ni', 'grubosc', 'Mn'} | 17 | ['ausf_temp', 'Rp02', 'HB'] | [0.9074305613967405, -0.888986261076795, -0.9129644539377727] | [-1.3551026668241803, 7.2]
619 |  | 1.217502 | {'Cu', 'aust_temp', 'ausf_czas', 'Mo', 'aust_czas', 'Ni', 'grubosc', 'Mn'} | 15 | ['ausf_temp', 'Rp02', 'HB'] | [0.910959247714173, -0.8991368581776724, -0.9163193054412395] | [-1.3551026668241803, 7.2]
620 |  | 2.515067 | {'Cu', 'aust_temp', 'ausf_czas', 'Mo', 'aust_czas', 'Ni', 'grubosc', 'Mn'} | 15 | ['ausf_temp', 'Rp02', 'HB'] | [0.931997463015467, -0.8869881865651341, -0.9350302632999349] | [-1.4903766027010086, 7.2]
621 |  | 1.395762 | {'Cu', 'aust_temp', 'ausf_czas', 'Mo', 'aust_czas', 'Ni', 'grubosc', 'Mn'} | 17 | ['ausf_temp', 'Rp02', 'HB'] | [0.9122429781209842, -0.8505587842718694, -0.9022708334545164] | [-0.5910891050257057, 7.2]
622 |  | 0.3239416 | {'Cu', 'aust_temp', 'ausf_czas', 'Mo', 'aust_czas', 'Ni', 'grubosc', 'Mn'} | 17 | ['ausf_temp', 'Rp02', 'HB'] | [0.9074305613967405, -0.888986261076795, -0.9129644539377727] | [-1.3551026668241803, 7.2]
623 |  | 2.49413 | {'Cu', 'aust_temp', 'ausf_czas', 'Mo', 'aust_czas', 'Ni', 'grubosc', 'Mn'} | 15 | ['ausf_temp', 'Rp02', 'HB'] | [0.910959247714173, -0.8991368581776724, -0.9163193054412395] | [-1.3551026668241803, 7.2]
624 |  | 4.184455 | {'Cu', 'aust_temp', 'ausf_czas', 'Mo', 'aust_czas', 'Ni', 'grubosc', 'Mn'} | 15 | ['ausf_temp', 'Rp02', 'HB'] | [0.931997463015467, -0.8869881865651341, -0.9350302632999349] | [-1.4903766027010086, 7.2]
625 |  | 4.059269 | {'Cu', 'aust_temp', 'ausf_czas', 'Mo', 'aust_czas', 'Ni', 'grubosc', 'Mn'} | 17 | ['ausf_temp', 'Rp02', 'HB'] | [0.9122429781209842, -0.8505587842718694, -0.9022708334545164] | [-0.5910891050257057, 7.2]
626 |  | 4.094852 | {'Cu', 'aust_temp', 'ausf_czas', 'Mo', 'aust_czas', 'Ni', 'grubosc', 'Mn'} | 17 | ['ausf_temp', 'Rp02', 'HB'] | [0.9074305613967405, -0.888986261076795, -0.9129644539377727] | [-1.3551026668241803, 7.2]
627 |  | 4.0794 | {'Cu', 'aust_temp', 'ausf_czas', 'Mo', 'aust_czas', 'Ni', 'grubosc', 'Mn'} | 15 | ['ausf_temp', 'Rp02', 'HB'] | [0.910959247714173, -0.8991368581776724, -0.9163193054412395] | [-1.3551026668241803, 7.2]
628 | 6.921969 | 6.921969
629 | 5.685863 | 5.685863
630 | 6.457098 | 6.457098
631 | 5.791259 | 5.791259
632 | 3.22427 | 3.22427
633
634
635
636
637
638
639
640
641 | 6.7 | 6.7
642 | 8.4 | 8.4
643
644
645 | 6.4 | 6.4
646
647
648
649 | 3.7 | 3.7
650
651
652
653
654
655
656
657 | 3.964569 | 3.964569
658 | 10.8 | 10.8
659 | 8 | 8
660
661 | 6.9 | 6.9
662
663 | 5.6 | 5.6
664
665 | 4.8 | 4.8
666 | 3.6 | 3.6
667 | 4.8 | 4.8
668 | 7.4 | 7.4
669 | 5.350053 | 5.350053
670 | 7.202591 | 7.202591
671 | 8.173025 | 8.173025
672 | 7.780936 | 7.780936
673 | 6.241057 | 6.241057
674 | 7.267111 | 7.267111
675 | 7.396329 | 7.396329
676 | 5.00587 | 5.00587
677 | 7.126339 | 7.126339
678 | 9.268394 | 9.268394
679 | 5.426016 | 5.426016
680 | 6.467146 | 6.467146
681 | 7.226003 | 7.226003
682 | 4.619924 | 4.619924
683 | 4.596349 | 4.596349
684 | 4.855673 | 4.855673
685 | 4.360601 | 4.360601
686 | 3.002316 | 3.002316
687 | 4.071425 | 4.071425
688 | 3.954717 | 3.954717

## imputed_K_2
| K | K_imp | Features to find neighs | Amount of neighs | Correlated features | Correlation coefficients | Min_max
0 | 54.4 | 54.4
1 | 71.6 | 71.6
2 | 84.4 | 84.4
3 | 123.6 | 123.6
4
5
6
7
8
9
10 | 88.56195 | 88.56195
11 | 86.00915 | 86.00915
12 | 77.36667 | 77.36667
13 | 71.13333 | 71.13333
14 | 154 | 154
15 | 143 | 143
16 | 76.03447 | 76.03447
17
18 | 54 | 54
19 | 72 | 72
20 | 84 | 84
21 | 124 | 124
22 | 74.8 | 74.8
23 | 60.5 | 60.5
24 | 89.1 | 89.1
25 | 69.3 | 69.3
26 | 108.9 | 108.9
27 | 117.7 | 117.7
28 | 126.5 | 126.5
29 | 130.9 | 130.9
30 | 21.84283 | 21.84283
31 | 29.32844 | 29.32844
32 | 35.31692 | 35.31692
33 | 35.31692 | 35.31692
34 | 49.16282 | 49.16282
35 | 56.54144 | 56.54144
36 | 65.39578 | 65.39578
37 | 61.87066 | 61.87066
38 | 213.4477 | 213.4477
39 | 178.5415 | 178.5415
40 | 186.1135 | 186.1135
41 | 204.5438 | 204.5438
42
43
44
45
46
47 |  | 133.8821 | {'Cu', 'aust_temp', 'ausf_czas', 'Mn', 'Mo', 'aust_czas', 'Ni', 'grubosc', 'ausf_temp'} | 15 | ['Rm'] | [-0.7079532371217557] | [8.9, 192.83241962414513]
48 |  | 131.7955 | {'Cu', 'aust_temp', 'ausf_czas', 'Mn', 'Mo', 'aust_czas', 'Ni', 'grubosc', 'ausf_temp'} | 15 | ['Rm'] | [-0.714785146509754] | [8.9, 192.83241962414513]
49 |  | 132.379 | {'Cu', 'aust_temp', 'ausf_czas', 'Mn', 'Mo', 'aust_czas', 'Ni', 'grubosc', 'ausf_temp'} | 15 | ['Rm'] | [-0.7147851465097539] | [8.9, 192.83241962414513]
50 | 192.4277 | 192.4277
51 | 178.1009 | 178.1009
52 | 192.8324 | 192.8324
53 | 185.1004 | 185.1004
54
55
56
57
58 | 46.95235 | 46.95235
59 | 53.14645 | 53.14645
60 | 59.40742 | 59.40742
61 | 56.33385 | 56.33385
62 | 204.1736 | 204.1736
63 | 127.1664 | 127.1664
64 | 126.0452 | 126.0452
65 | 113.7315 | 113.7315
66 | 24 | 24
67 | 62 | 62
68 | 72 | 72
69 | 95 | 95
70 | 111 | 111
71 | 84 | 84
72 | 93 | 93
73 | 12.5 | 12.5
74 | 16.2 | 16.2
75 | 16.2 | 16.2
76 | 16.2 | 16.2
77 | 17 | 17
78 |  | 91.56469 | {'Cu', 'aust_temp', 'ausf_czas', 'Mn', 'Mo', 'aust_czas', 'Ni', 'grubosc', 'ausf_temp'} | 15 | ['HB', 'Rm'] | [-0.8219827586993234, -0.7471988755593338] | [40.0, 192.42766627817582]
79 |  | 85.05795 | {'Cu', 'aust_temp', 'ausf_czas', 'Mn', 'Mo', 'aust_czas', 'Ni', 'grubosc', 'ausf_temp'} | 16 | ['HB', 'Rm'] | [-0.8601629527907736, -0.7850993991106766] | [40.0, 192.83241962414513]
80 |  | 81.74696 | {'Cu', 'aust_temp', 'ausf_czas', 'Mn', 'Mo', 'aust_czas', 'Ni', 'grubosc', 'ausf_temp'} | 16 | ['HB', 'Rm'] | [-0.8601629527907735, -0.7850993991106766] | [40.0, 192.83241962414513]
81 | 92.8 | 92.8
82 | 103.8 | 103.8
83 | 97.8 | 97.8
84 | 60 | 60
85 | 61 | 61
86 | 65 | 65
87 | 61 | 61
88 | 71.33 | 71.33
89 | 80.33 | 80.33
90 | 84.3 | 84.3
91 | 82.33 | 82.33
92 | 79 | 79
93 | 80 | 80
94 | 85 | 85
95 | 82 | 82
96 | 67 | 67
97 | 84 | 84
98 | 71.67 | 71.67
99 | 71.66 | 71.66
100 | 77.6 | 77.6
101 | 78 | 78
102 | 80 | 80
103 | 74.33 | 74.33
104 | 62.66 | 62.66
105 | 74.33 | 74.33
106 | 70 | 70
107 | 67.33 | 67.33
108 | 125 | 125
109 | 115 | 115
110 | 98 | 98
111 | 125.991 | 125.991
112 |  | 122.3059 | {'Cu', 'aust_temp', 'ausf_czas', 'Mn', 'Mo', 'aust_czas', 'Ni', 'grubosc', 'ausf_temp'} | 17 | ['HB', 'Rm'] | [-0.8280689482397358, -0.8429409583111316] | [65.20899931876698, 138.0]
113 | 87.91961 | 87.91961
114 | 65.209 | 65.209
115 | 122.0579 | 122.0579
116 | 101.9 | 101.9
117 | 116.5 | 116.5
118 | 128.9 | 128.9
119 | 136.2 | 136.2
120 | 39.64005 | 39.64005
121 | 100.5563 | 100.5563
122 | 100 | 100
123 | 118 | 118
124 | 123 | 123
125 | 132 | 132
126 | 52.6 | 52.6
127 | 59.7 | 59.7
128 | 76.9 | 76.9
129 | 71.5 | 71.5
130 | 69.4 | 69.4
131 | 45.1 | 45.1
132 | 90.2 | 90.2
133 | 122.1 | 122.1
134 | 106.1 | 106.1
135 | 50.3 | 50.3
136 | 100.2 | 100.2
137 | 94.3 | 94.3
138 | 82.5 | 82.5
139 | 78.4 | 78.4
140 | 57.8 | 57.8
141
142 | 138 | 138
143 | 132 | 132
144 | 114 | 114
145 | 133 | 133
146 | 142 | 142
147 | 103 | 103
148 | 108 | 108
149 | 89 | 89
150 | 106 | 106
151 | 63 | 63
152 | 53 | 53
153 | 43 | 43
154 | 57 | 57
155 | 76 | 76
156 | 64 | 64
157 | 112 | 112
158 | 126 | 126
159 | 132 | 132
160 | 80 | 80
161 | 71 | 71
162 | 76 | 76
163 | 120 | 120
164 | 130 | 130
165 | 134 | 134
166 | 92 | 92
167 | 95 | 95
168 | 76 | 76
169 | 102 | 102
170 | 121 | 121
171 | 110 | 110
172 | 74 | 74
173 | 85 | 85
174 | 70 | 70
175 | 35 | 35
176 | 74 | 74
177 | 110 | 110
178 | 72 | 72
179 | 61 | 61
180 | 40.1 | 40.1
181 | 56.2 | 56.2
182 | 62.6 | 62.6
183 | 79.4 | 79.4
184 | 86.2 | 86.2
185 | 43.5 | 43.5
186 | 65 | 65
187 | 140 | 140
188 | 58.98476 | 58.98476
189 | 53.84448 | 53.84448
190 | 51.39224 | 51.39224
191 | 52.61836 | 52.61836
192 | 48.15486 | 48.15486
193 | 165.0246 | 165.0246
194 | 135.7528 | 135.7528
195 | 140.768 | 140.768
196 | 128.9301 | 128.9301
197 | 45.56929 | 45.56929
198 | 106.1459 | 106.1459
199 | 129.6385 | 129.6385
200 | 125.7452 | 125.7452
201 |  | 127.9592 | {'Cu', 'aust_temp', 'ausf_czas', 'Mn', 'Mo', 'aust_czas', 'Ni', 'grubosc', 'ausf_temp'} | 18 | ['A5', 'Rm'] | [-0.8136332154784818, -0.8030341180373138] | [62.66, 142.0]
202
203 |  | 127.9415 | {'Cu', 'aust_temp', 'ausf_czas', 'Mn', 'Mo', 'aust_czas', 'Ni', 'grubosc', 'ausf_temp'} | 15 | ['HB', 'Rm'] | [-0.7018624202912986, -0.8756739187454401] | [8.9, 192.83241962414513]
204 | 122.7749 | 122.7749
205 |  | 52.06983 | {'Cu', 'aust_temp', 'ausf_czas', 'Mn', 'Mo', 'aust_czas', 'Ni', 'grubosc', 'ausf_temp'} | 15 | ['HB', 'A5'] | [-0.8519750512230877, 0.951210266379369] | [38.5, 160.9215058031532]
206 | 62.27114 | 62.27114
207 |  | 98.90479 | {'Cu', 'aust_temp', 'ausf_czas', 'Mn', 'Mo', 'aust_czas', 'Ni', 'grubosc', 'ausf_temp'} | 18 | ['HB'] | [-0.781676622276113] | [56.2, 160.9215058031532]
208 |  | 121.9004 | {'Cu', 'aust_temp', 'ausf_czas', 'Mn', 'Mo', 'aust_czas', 'Ni', 'grubosc', 'ausf_temp'} | 16 | ['HB'] | [-0.7759955618896719] | [62.27113579336451, 160.9215058031532]
209 |  | 59.21175 | {'Cu', 'aust_temp', 'ausf_czas', 'Mn', 'Mo', 'aust_czas', 'Ni', 'grubosc', 'ausf_temp'} | 15 | ['HB', 'A5'] | [-0.7634423908246466, 0.9358915155456279] | [38.5, 160.9215058031532]
210 | 66.4399 | 66.4399
211 |  | 96.73011 | {'Cu', 'aust_temp', 'ausf_czas', 'Mn', 'Mo', 'aust_czas', 'Ni', 'grubosc', 'ausf_temp'} | 16 | ['HB', 'A5'] | [-0.8385080234394816, 0.7307948703173595] | [40.1, 160.9215058031532]
212
213 | 106.4706 | 106.4706
214 | 101.0131 | 101.0131
215 | 110.0472 | 110.0472
216 | 100.3813 | 100.3813
217
218
219
220
221
222
223
224
225 |  | 45.43376 | {'Cu', 'aust_temp', 'ausf_czas', 'Mn', 'Mo', 'aust_czas', 'Ni', 'grubosc', 'ausf_temp'} | 15 | ['HB', 'A5', 'Rm'] | [0.7400788658361069, -0.7661163139156786, 0.7570409103738408] | [12.5, 111.0]
226 |  | 21.10718 | {'Cu', 'aust_temp', 'ausf_czas', 'Mn', 'Mo', 'aust_czas', 'Ni', 'grubosc', 'ausf_temp'} | 16 | ['HB'] | [0.7324442591763182] | [12.5, 111.0]
227 |  | 68.0007 | {'Cu', 'aust_temp', 'ausf_czas', 'Mn', 'Mo', 'aust_czas', 'Ni', 'grubosc', 'ausf_temp'} | 16 | ['A5'] | [0.8000364592255157] | [38.5, 160.9215058031532]
228
229
230 | 228 | 228
231 | 255.5 | 255.5
232 | 127.3 | 127.3
233 | 114.4 | 114.4
234 | 237.2 | 237.2
235 | 174.6 | 174.6
236 | 182.5 | 182.5
237 | 207.9 | 207.9
238 | 133.8 | 133.8
239 | 99.4 | 99.4
240 | 132 | 132
241 | 145.7 | 145.7
242 | 42.7 | 42.7
243 | 30.3 | 30.3
244 | 59.5 | 59.5
245 | 55.6 | 55.6
246 | 35.4 | 35.4
247 | 61.4 | 61.4
248 | 73.1 | 73.1
249 | 36.4 | 36.4
250 | 58.8 | 58.8
251 | 84.5 | 84.5
252 | 90.5 | 90.5
253 | 114.5 | 114.5
254 | 33.6 | 33.6
255 | 31.2 | 31.2
256 | 40.5 | 40.5
257 | 50.3 | 50.3
258 | 4.4 | 4.4
259 | 12.4 | 12.4
260 | 12.9 | 12.9
261 | 16.4 | 16.4
262 | 125 | 125
263 | 157 | 157
264 | 63 | 63
265 | 148 | 148
266 | 70.1 | 70.1
267 | 57 | 57
268 | 38.5 | 38.5
269 | 143 | 143
270 | 98.6 | 98.6
271 | 70.8 | 70.8
272
273
274
275
276
277
278 | 84 | 84
279 | 85.5 | 85.5
280 | 87 | 87
281 | 94 | 94
282 | 78.5 | 78.5
283 | 89 | 89
284 | 100 | 100
285 | 59 | 59
286 | 86.5 | 86.5
287 | 93.5 | 93.5
288 | 97 | 97
289 | 100 | 100
290 | 103.5 | 103.5
291 | 106 | 106
292 | 74 | 74
293 | 108.5 | 108.5
294 | 109.5 | 109.5
295 | 103 | 103
296 | 109 | 109
297 | 110 | 110
298 | 109 | 109
299 | 78.5 | 78.5
300 | 112 | 112
301 | 110.5 | 110.5
302 | 100 | 100
303 | 111 | 111
304 | 103 | 103
305 | 78 | 78
306 | 50 | 50
307 | 57 | 57
308 | 61.5 | 61.5
309 | 75 | 75
310 | 86 | 86
311 | 93.5 | 93.5
312 | 96 | 96
313 | 20 | 20
314 | 52.5 | 52.5
315 | 73.5 | 73.5
316 | 78.5 | 78.5
317 | 79 | 79
318 | 78.5 | 78.5
319 | 79 | 79
320 | 20 | 20
321 | 57.5 | 57.5
322 | 94.5 | 94.5
323 | 95 | 95
324 | 94 | 94
325 | 94 | 94
326 | 94 | 94
327 | 13.5 | 13.5
328 | 33.5 | 33.5
329 | 94.5 | 94.5
330 | 113.5 | 113.5
331 | 108 | 108
332 | 105 | 105
333 | 100 | 100
334 | 20 | 20
335 | 57.5 | 57.5
336 | 81.5 | 81.5
337 | 84 | 84
338 | 86 | 86
339 | 88 | 88
340 | 90 | 90
341 | 20 | 20
342 | 44.5 | 44.5
343 | 57 | 57
344 | 56 | 56
345 | 51.5 | 51.5
346 | 43 | 43
347 | 37 | 37
348 | 12.5 | 12.5
349 | 31.5 | 31.5
350 | 65.5 | 65.5
351 | 73.5 | 73.5
352 | 111 | 111
353 | 107 | 107
354 | 87 | 87
355 | 12 | 12
356 | 26.5 | 26.5
357 | 75 | 75
358 | 85 | 85
359 | 99.5 | 99.5
360 | 87.5 | 87.5
361 | 83 | 83
362 | 5 | 5
363 | 11 | 11
364 | 38.5 | 38.5
365 | 74.5 | 74.5
366 | 75 | 75
367 | 70 | 70
368 | 66.5 | 66.5
369 | 7 | 7
370 | 15 | 15
371 | 36 | 36
372 | 46 | 46
373 | 52 | 52
374 | 53 | 53
375 | 53 | 53
376 | 8.5 | 8.5
377 | 22 | 22
378 | 36 | 36
379 | 36.5 | 36.5
380 | 37 | 37
381 | 33 | 33
382 | 27.5 | 27.5
383 | 131.2032 | 131.2032
384 | 120.9971 | 120.9971
385 | 130.4925 | 130.4925
386 | 120.6163 | 120.6163
387 | 132.4346 | 132.4346
388 | 145.2009 | 145.2009
389 | 113.9832 | 113.9832
390 | 116.1183 | 116.1183
391 | 114.4633 | 114.4633
392 | 108.5796 | 108.5796
393 | 119.4023 | 119.4023
394 | 135.5224 | 135.5224
395 |  | 107.5197 | {'Cu', 'aust_temp', 'ausf_czas', 'Mn', 'Mo', 'aust_czas', 'Ni', 'grubosc', 'ausf_temp'} | 15 | ['HB', 'Rm'] | [-0.7568211302618637, -0.8095962906783604] | [86.5, 122.0578997211874]
396 |  | 107.8776 | {'Cu', 'aust_temp', 'ausf_czas', 'Mn', 'Mo', 'aust_czas', 'Ni', 'grubosc', 'ausf_temp'} | 18 | ['HB'] | [-0.7720918796648701] | [86.5, 127.12478647489309]
397
398
399
400
401 |  | 132.7479 | {'Cu', 'aust_temp', 'ausf_czas', 'Mn', 'Mo', 'aust_czas', 'Ni', 'grubosc', 'ausf_temp'} | 16 | ['HB', 'Rm'] | [-0.9138189988490387, -0.8821617072358003] | [65.20899931876698, 132.43457877239]
402 |  | 122.5842 | {'Cu', 'aust_temp', 'ausf_czas', 'Mn', 'Mo', 'aust_czas', 'Ni', 'grubosc', 'ausf_temp'} | 18 | ['HB', 'Rm'] | [-0.8040630412775087, -0.8349122453827751] | [65.20899931876698, 145.20087164434062]
403 | 127.1248 | 127.1248
404 |  | 140.6477 | {'Cu', 'aust_temp', 'ausf_czas', 'Mn', 'Mo', 'aust_czas', 'Ni', 'grubosc', 'ausf_temp'} | 16 | ['HB', 'Rm'] | [-0.9067820174814754, -0.900783205767563] | [65.20899931876698, 132.43457877239]
405 |  | 124.274 | {'Cu', 'aust_temp', 'ausf_czas', 'Mn', 'Mo', 'aust_czas', 'Ni', 'grubosc', 'ausf_temp'} | 18 | ['HB', 'Rm'] | [-0.8074240140314609, -0.8290092224551204] | [65.20899931876698, 145.20087164434062]
406 | 123.513 | 123.513
407 | 105.6 | 105.6
408 | 91.3 | 91.3
409 | 80.3 | 80.3
410 | 108.9 | 108.9
411 | 94.6 | 94.6
412 | 86.9 | 86.9
413
414
415
416
417 |  | 31.52904 | {'Cu', 'ausf_czas', 'Mn', 'Mo', 'aust_czas', 'Ni', 'grubosc', 'ausf_temp'} | 17 | ['HB', 'Rm', 'aust_temp'] | [-0.7178947735887528, -0.8008639913495971, -0.7166664395341943] | [39.35721485575603, 269.68818124753784]
418 |  | 55.91414 | {'Cu', 'ausf_czas', 'Mn', 'Mo', 'aust_czas', 'Ni', 'grubosc', 'ausf_temp'} | 18 | ['HB', 'Rm', 'aust_temp'] | [-0.8302374280928018, -0.9207431715242016, -0.8912753388044764] | [54.0, 269.68818124753784]
419 |  | 52.2234 | {'Cu', 'ausf_czas', 'Mn', 'Mo', 'aust_czas', 'Ni', 'grubosc', 'ausf_temp'} | 18 | ['HB', 'Rm', 'aust_temp'] | [-0.7627819583292637, -0.8584842680455628, -0.8824153410216997] | [54.0, 269.68818124753784]
420 |  | 78.64061 | {'Cu', 'ausf_czas', 'Mn', 'Mo', 'aust_czas', 'Ni', 'grubosc', 'ausf_temp'} | 19 | ['Rm', 'aust_temp'] | [-0.7581576741324464, -0.8365982750203774] | [54.0, 236.06677295676263]
421 |  | 64.23191 | {'Cu', 'aust_temp', 'ausf_czas', 'Mn', 'Mo', 'aust_czas', 'Ni', 'grubosc', 'ausf_temp'} | 17 | ['HB', 'A5'] | [-0.8163822323288985, 0.9106688913288472] | [51.59009436591089, 160.9215058031532]
422 |  | 80.53803 | {'Cu', 'aust_temp', 'ausf_czas', 'Mn', 'Mo', 'aust_czas', 'Ni', 'grubosc', 'ausf_temp'} | 15 | ['A5'] | [0.9133593347445943] | [43.5, 160.9215058031532]
423
424 | 94.5 | 94.5
425 | 78.6 | 78.6
426 | 54 | 54
427 | 85.5 | 85.5
428 | 105 | 105
429 | 105 | 105
430 | 100.5 | 100.5
431 | 81.5 | 81.5
432 | 46 | 46
433 | 89.5 | 89.5
434 | 121.5 | 121.5
435 | 105 | 105
436 | 50.5 | 50.5
437 |  | 69.39592 | {'Cu', 'aust_temp', 'ausf_czas', 'Mn', 'Mo', 'aust_czas', 'Ni', 'grubosc', 'ausf_temp'} | 15 | ['HB', 'A5'] | [-0.8459437170675352, 0.9363171906505326] | [54.0, 160.9215058031532]
438 |  | 80.27237 | {'Cu', 'aust_temp', 'ausf_czas', 'Mn', 'Mo', 'aust_czas', 'Ni', 'grubosc', 'ausf_temp'} | 18 | ['HB', 'A5'] | [-0.810602917826434, 0.9128590411234515] | [51.59009436591089, 160.9215058031532]
439 |  | 83.35875 | {'Cu', 'aust_temp', 'ausf_czas', 'Mn', 'Mo', 'aust_czas', 'Ni', 'grubosc', 'ausf_temp'} | 17 | ['HB', 'A5'] | [-0.8016207265156102, 0.9219522240392721] | [54.0, 160.9215058031532]
440 |  | 101.5593 | {'Cu', 'aust_temp', 'ausf_czas', 'Mn', 'Mo', 'aust_czas', 'Ni', 'grubosc', 'ausf_temp'} | 16 | ['A5'] | [0.9281054182521631] | [62.27113579336451, 160.9215058031532]
441 |  | 111.6017 | {'Cu', 'aust_temp', 'ausf_czas', 'Mn', 'Mo', 'aust_czas', 'Ni', 'grubosc', 'ausf_temp'} | 16 | ['A5'] | [0.934463275854221] | [62.27113579336451, 160.9215058031532]
442 |  | 135.0565 | {'Cu', 'aust_temp', 'ausf_czas', 'Mn', 'Mo', 'aust_czas', 'Ni', 'grubosc', 'ausf_temp'} | 15 | ['A5'] | [0.919937463857982] | [43.5, 160.9215058031532]
443 |  | 147.2496 | {'Cu', 'aust_temp', 'ausf_czas', 'Mn', 'Mo', 'aust_czas', 'Ni', 'grubosc', 'ausf_temp'} | 15 | ['A5'] | [0.9207466020202687] | [43.5, 160.9215058031532]
444 |  | 160.5917 | {'Cu', 'aust_temp', 'ausf_czas', 'Mn', 'Mo', 'aust_czas', 'Ni', 'grubosc', 'ausf_temp'} | 15 | ['A5'] | [0.9207466020202687] | [43.5, 160.9215058031532]
445 |  | 169.184 | {'Cu', 'aust_temp', 'ausf_czas', 'Mn', 'Mo', 'aust_czas', 'Ni', 'grubosc', 'ausf_temp'} | 16 | ['A5'] | [0.9211749996387947] | [43.5, 160.9215058031532]
446 |  | 203.7797 | {'Cu', 'aust_temp', 'ausf_czas', 'Mn', 'Mo', 'aust_czas', 'Ni', 'grubosc', 'ausf_temp'} | 16 | ['A5'] | [0.9211749996387945] | [43.5, 160.9215058031532]
447
448 | 8.9 | 8.9
449 | 90.823 | 90.823
450 | 12.2 | 12.2
451 | 127.4269 | 127.4269
452
453
454 | 81.23554 | 81.23554
455 | 81.23554 | 81.23554
456 | 21.42959 | 21.42959
457 | 23.48708 | 23.48708
458 | 39.35721 | 39.35721
459 | 82.25219 | 82.25219
460
461 | 80.48338 | 80.48338
462 | 84.99281 | 84.99281
463 | 81.23554 | 81.23554
464
465 | 173.2504 | 173.2504
466 | 111.9072 | 111.9072
467 | 50.56391 | 50.56391
468 | 77.78971 | 77.78971
469 | 81.23554 | 81.23554
470 | 87.05009 | 87.05009
471 | 116.9448 | 116.9448
472 |  | 102.8071 | {'Cu', 'aust_temp', 'ausf_czas', 'Mn', 'Mo', 'aust_czas', 'Ni', 'grubosc', 'ausf_temp'} | 17 | ['HB', 'Rm'] | [-0.7825999274302897, -0.8276057945418801] | [71.33, 192.83241962414513]
473 | 130 | 130
474 | 146 | 146
475 |  | 90.92952 | {'Cu', 'aust_temp', 'ausf_czas', 'Mn', 'Mo', 'aust_czas', 'Ni', 'grubosc', 'ausf_temp'} | 15 | ['HB', 'A5'] | [-0.7650079717662751, 0.9085066816666147] | [51.59009436591089, 160.9215058031532]
476 | 104.8841 | 104.8841
477 | 160.9215 | 160.9215
478 | 149.4944 | 149.4944
479 |  | 213.6016 | {'Cu', 'aust_temp', 'ausf_czas', 'Mn', 'Mo', 'aust_czas', 'Ni', 'grubosc', 'ausf_temp'} | 16 | ['A5'] | [0.8377769168713486] | [43.5, 160.9215058031532]
480 | 103.0367 | 103.0367
481 | 107.4556 | 107.4556
482 | 114.6905 | 114.6905
483 | 88 | 88
484 | 124 | 124
485 | 132 | 132
486 | 138 | 138
487 | 140 | 140
488 | 40 | 40
489 | 46 | 46
490 | 65 | 65
491 | 74 | 74
492 | 102.3 | 102.3
493 |  | 62.97833 | {'Cu', 'aust_temp', 'ausf_czas', 'Mn', 'Mo', 'aust_czas', 'Ni', 'grubosc', 'ausf_temp'} | 18 | ['Rm'] | [-0.7832445243183463] | [43.0, 146.0]
494
495
496
497 | 31.50912 | 31.50912
498 | 50.57777 | 50.57777
499 | 60.03904 | 60.03904
500 | 64.89334 | 64.89334
501 | 269.6882 | 269.6882
502 | 230.1529 | 230.1529
503 | 236.0668 | 236.0668
504 | 173.2504 | 173.2504
505 | 173.2504 | 173.2504
506 | 173.2504 | 173.2504
507 |  | -7.535881 | {'Cu', 'aust_temp', 'ausf_czas', 'Mn', 'Mo', 'aust_czas', 'Ni', 'grubosc', 'ausf_temp'} | 15 | ['A5'] | [0.7988156643847032] | [8.9, 175.90119365836495]
508 |  | 11.40711 | {'Cu', 'aust_temp', 'ausf_czas', 'Mn', 'Mo', 'aust_czas', 'Ni', 'grubosc', 'ausf_temp'} | 15 | ['A5'] | [0.7988156643847032] | [8.9, 175.90119365836495]
509 |  | 14.56428 | {'Cu', 'aust_temp', 'ausf_czas', 'Mn', 'Mo', 'aust_czas', 'Ni', 'grubosc', 'ausf_temp'} | 15 | ['A5'] | [0.7988156643847033] | [8.9, 175.90119365836495]
510 |  | 44.1075 | {'Cu', 'aust_temp', 'ausf_czas', 'Mn', 'Mo', 'aust_czas', 'Ni', 'grubosc', 'ausf_temp'} | 15 | ['A5'] | [0.8052866569211573] | [30.3, 269.68818124753784]
511
512
513 | 175.9012 | 175.9012
514 | 175.9012 | 175.9012
515 | 173.1003 | 173.1003
516 | 178.1575 | 178.1575
517 | 179.9941 | 179.9941
518 | 181.1165 | 181.1165
519 |  | 112.1956 | {'Cu', 'aust_temp', 'ausf_czas', 'Mn', 'Mo', 'aust_czas', 'Ni', 'grubosc', 'ausf_temp'} | 16 | ['Rm'] | [-0.749299198974432] | [43.0, 132.0]
520 |  | 113.2638 | {'Cu', 'aust_temp', 'ausf_czas', 'Mn', 'Mo', 'aust_czas', 'Ni', 'grubosc', 'ausf_temp'} | 15 | ['HB', 'Rm'] | [-0.7001678552330164, -0.756672091674911] | [43.0, 132.0]
521 |  | 133.8328 | {'Cu', 'aust_temp', 'ausf_czas', 'Mn', 'Mo', 'aust_czas', 'Ni', 'grubosc', 'ausf_temp'} | 15 | ['HB', 'Rm'] | [-0.9056082848936641, -0.886827228635857] | [57.0, 192.83241962414513]
522 |  | 124.546 | {'Cu', 'aust_temp', 'ausf_czas', 'Mn', 'Mo', 'aust_czas', 'Ni', 'grubosc', 'ausf_temp'} | 15 | ['HB', 'Rm'] | [-0.860287097142866, -0.8346042518569154] | [57.0, 192.83241962414513]
523 |  | 127.4849 | {'Cu', 'aust_temp', 'ausf_czas', 'Mn', 'Mo', 'aust_czas', 'Ni', 'grubosc', 'ausf_temp'} | 15 | ['HB', 'Rm'] | [-0.860287097142866, -0.8346042518569154] | [57.0, 192.83241962414513]
524
525
526
527
528
529
530
531
532
533
534
535
536
537
538
539
540
541
542
543
544 |  | 14.49988 | {'Cu', 'aust_temp', 'ausf_czas', 'Mn', 'Mo', 'aust_czas', 'Ni', 'grubosc', 'ausf_temp'} | 18 | ['A5'] | [0.7118304199439055] | [40.1, 125.0]
545 |  | 52.42273 | {'Cu', 'aust_temp', 'ausf_czas', 'Mn', 'Mo', 'aust_czas', 'Ni', 'grubosc', 'ausf_temp'} | 18 | ['A5'] | [0.7118304199439055] | [40.1, 125.0]
546 |  | 51.82111 | {'Cu', 'aust_temp', 'ausf_czas', 'Mn', 'Mo', 'aust_czas', 'Ni', 'grubosc', 'ausf_temp'} | 17 | ['A5'] | [0.713932548136894] | [40.1, 125.0]
547 | 51.59009 | 51.59009
548
549
550
551
552
553
554
555
556
557
558
559
560
561
562
563
564
565
566
567
568
569
570
571
572
573
574
575
576
577
578
579
580
581 |  | 80.18981 | {'Cu', 'aust_temp', 'ausf_czas', 'Mn', 'Mo', 'aust_czas', 'Ni', 'grubosc', 'ausf_temp'} | 15 | ['A5'] | [0.7963704876101771] | [40.0, 125.0]
582 |  | 38.59168 | {'Cu', 'aust_temp', 'ausf_czas', 'Mn', 'Mo', 'aust_czas', 'Ni', 'grubosc', 'ausf_temp'} | 15 | ['A5'] | [0.7963704876101771] | [40.0, 125.0]
583 |  | 45.23058 | {'Cu', 'aust_temp', 'ausf_czas', 'Mn', 'Mo', 'aust_czas', 'Ni', 'grubosc', 'ausf_temp'} | 15 | ['A5'] | [0.7963704876101773] | [40.0, 125.0]
584 |  | 56.26613 | {'Cu', 'aust_temp', 'ausf_czas', 'Mn', 'Mo', 'aust_czas', 'Ni', 'grubosc', 'ausf_temp'} | 17 | ['A5'] | [0.7308908083004734] | [40.1, 157.0]
585 |  | 78.58785 | {'Cu', 'aust_temp', 'ausf_czas', 'Mn', 'Mo', 'aust_czas', 'Ni', 'grubosc', 'ausf_temp'} | 17 | ['A5'] | [0.7385589236361598] | [40.1, 157.0]
586 |  | 52.84883 | {'Cu', 'aust_temp', 'ausf_czas', 'Mn', 'Mo', 'aust_czas', 'Ni', 'grubosc', 'ausf_temp'} | 17 | ['A5'] | [0.7385589236361596] | [40.1, 157.0]
587 |  | 59.76365 | {'Cu', 'aust_temp', 'ausf_czas', 'Mn', 'Mo', 'aust_czas', 'Ni', 'grubosc', 'ausf_temp'} | 17 | ['A5'] | [0.7085655565746031] | [40.1, 157.0]
588
589
590
591
592
593
594
595
596
597
598
599
600
601
602
603
604
605
606
607
608
609
610
611
612
613
614
615
616
617
618
619
620
621
622
623
624
625
626
627
628 | 11.30422 | 11.30422
629 | 7.338136 | 7.338136
630
631
632
633 |  | 28.9565 | {'Cu', 'ausf_czas', 'Mn', 'Mo', 'aust_czas', 'Ni', 'grubosc', 'ausf_temp'} | 16 | ['HB', 'Rm'] | [-0.8085281476209072, -0.721404085963395] | [4.4, 133.8]
634 |  | 31.14858 | {'Cu', 'ausf_czas', 'Mn', 'Mo', 'aust_czas', 'Ni', 'grubosc', 'ausf_temp'} | 16 | ['HB', 'Rm'] | [-0.808528147620907, -0.7214040859633947] | [4.4, 133.8]
635 | 39.09474 | 39.09474
636 | 44.78597 | 44.78597
637 | 51.77508 | 51.77508
638 |  | 63.37816 | {'Cu', 'ausf_czas', 'Mn', 'Mo', 'aust_czas', 'Ni', 'grubosc', 'ausf_temp'} | 18 | ['HB', 'Rm'] | [-0.7326824384378158, -0.8187177310182755] | [12.9, 207.9]
639 |  | 62.3083 | {'Cu', 'ausf_czas', 'Mn', 'Mo', 'aust_czas', 'Ni', 'grubosc', 'ausf_temp'} | 18 | ['HB', 'Rm'] | [-0.7531834300449975, -0.829971279229687] | [16.4, 207.9]
640 |  | 39.56864 | {'Cu', 'ausf_czas', 'Mn', 'Mo', 'aust_czas', 'Ni', 'grubosc', 'ausf_temp'} | 17 | ['HB', 'Rm'] | [-0.7006236756110551, -0.7882497619074872] | [16.4, 207.9]
641 | 133.6536 | 133.6536
642 | 140.3797 | 140.3797
643 | 139.6205 | 139.6205
644 | 152.2892 | 152.2892
645 | 151.2462 | 151.2462
646 | 142.4742 | 142.4742
647 | 137.3523 | 137.3523
648 |  | 125.5256 | {'Cu', 'ausf_czas', 'Mn', 'Mo', 'aust_czas', 'Ni', 'grubosc', 'ausf_temp'} | 18 | ['aust_temp'] | [-0.7307806458234689] | [36.4, 207.9]
649 | 62.85917 | 62.85917
650 |  | 42.24256 | {'Cu', 'ausf_czas', 'Mn', 'Mo', 'aust_czas', 'Ni', 'grubosc', 'ausf_temp'} | 16 | ['HB', 'Rm'] | [-0.8085281476209072, -0.721404085963395] | [4.4, 133.8]
651 |  | 45.93668 | {'Cu', 'ausf_czas', 'Mn', 'Mo', 'aust_czas', 'Ni', 'grubosc', 'ausf_temp'} | 16 | ['HB', 'Rm'] | [-0.808528147620907, -0.7214040859633947] | [4.4, 133.8]
652 | 51.62499 | 51.62499
653 | 53.56837 | 53.56837
654 | 52.9704 | 52.9704
655 |  | 56.4327 | {'Cu', 'ausf_czas', 'Mn', 'Mo', 'aust_czas', 'Ni', 'grubosc', 'ausf_temp'} | 18 | ['HB', 'Rm'] | [-0.7326824384378158, -0.8187177310182755] | [12.9, 207.9]
656 |  | 52.52324 | {'Cu', 'ausf_czas', 'Mn', 'Mo', 'aust_czas', 'Ni', 'grubosc', 'ausf_temp'} | 18 | ['HB', 'Rm'] | [-0.7531834300449975, -0.829971279229687] | [16.4, 207.9]
657 | 63.96117 | 63.96117
658 | 74.53135 | 74.53135
659 | 77.30996 | 77.30996
660 | 92.06265 | 92.06265
661 | 89.27745 | 89.27745
662 | 90.00043 | 90.00043
663 | 92.69944 | 92.69944
664 |  | 84.90383 | {'Cu', 'ausf_czas', 'Mn', 'Mo', 'aust_czas', 'Ni', 'grubosc', 'ausf_temp'} | 18 | ['aust_temp'] | [-0.7307806458234689] | [36.4, 207.9]
665 | 84.75818 | 84.75818
666
667
668
669 | 100.5 | 100.5
670 | 163.5 | 163.5
671 | 170.5 | 170.5
672 | 126 | 126
673 | 94.5 | 94.5
674 | 126 | 126
675 | 109.5 | 109.5
676 | 60 | 60
677 | 103 | 103
678 | 77.5 | 77.5
679 | 77.5 | 77.5
680 | 85 | 85
681 | 82.5 | 82.5
682 | 41 | 41
683 | 40 | 40
684 | 51 | 51
685 | 30 | 30
686 | 28 | 28
687 | 48.5 | 48.5
688 | 25.5 | 25.5

## imputed_HB_3
| HB | HB_imp | Features to find neighs | Amount of neighs | Correlated features | Correlation coefficients | Min_max
0 | 429 | 429
1 | 388 | 388
2 | 341 | 341
3 | 285 | 285
4 | 296.8 | 296.8
5 | 261.9 | 261.9
6 | 345.9127 | 345.9127
7 | 295.1802 | 295.1802
8 | 367.5591 | 367.5591
9 | 363.6232 | 363.6232
10 | 393.8411 | 393.8411
11 | 402.2437 | 402.2437
12 | 376 | 376
13 | 396 | 396
14 | 259 | 259
15 | 258 | 258
16 | 388 | 388
17 | 311 | 311
18 | 415 | 415
19 | 388 | 388
20 | 331 | 331
21 | 283 | 283
22 | 452 | 452
23 | 437 | 437
24 | 392 | 392
25 | 375 | 375
26 | 371 | 371
27 | 325 | 325
28 | 285 | 285
29 | 270 | 270
30 | 286 | 286
31 | 363.8 | 363.8
32 | 347 | 347
33 | 331.2 | 331.2
34 | 217.2 | 217.2
35 | 260.4 | 260.4
36 | 240 | 240
37 | 251.3333 | 251.3333
38 | 169.2 | 169.2
39 | 217.2 | 217.2
40 | 205.2 | 205.2
41 | 193.2 | 193.2
42 | 299 | 299
43 | 400 | 400
44 | 363.8 | 363.8
45 | 347 | 347
46 | 240 | 240
47 | 272.3333 | 272.3333
48 | 251.3333 | 251.3333
49 | 260.4 | 260.4
50 | 205.2 | 205.2
51 | 251.3333 | 251.3333
52 | 229 | 229
53 | 217.2 | 217.2
54 | 292.6 | 292.6
55 | 382.5 | 382.5
56 | 354.8 | 354.8
57 | 347 | 347
58 | 223.2 | 223.2
59 | 266.3333 | 266.3333
60 | 246 | 246
61 | 254.4 | 254.4
62 | 193.2 | 193.2
63 | 240 | 240
64 | 217.2 | 217.2
65 | 205.2 | 205.2
66 | 363.499 | 363.499
67 | 363.499 | 363.499
68 | 363.499 | 363.499
69 | 365.3066 | 365.3066
70 | 362.1426 | 362.1426
71 | 362.1426 | 362.1426
72 | 367.5875 | 367.5875
73 | 273.2607 | 273.2607
74 | 267.2045 | 267.2045
75 | 267.9534 | 267.9534
76 | 267.9534 | 267.9534
77 | 265.6813 | 265.6813
78 | 398 | 398
79 | 417 | 417
80 | 419 | 419
81 | 408 | 408
82 | 316 | 316
83 | 331 | 331
84 | 318.44 | 318.44
85 | 313.56 | 313.56
86 | 311 | 311
87 | 312.6 | 312.6
88 | 329.97 | 329.97
89 | 324.21 | 324.21
90 | 313.96 | 313.96
91 | 325.92 | 325.92
92 | 315.88 | 315.88
93 | 314.52 | 314.52
94 | 315.4 | 315.4
95 | 316.36 | 316.36
96 | 326.1 | 326.1
97 | 319 | 319
98 | 319.8 | 319.8
99 | 323.4 | 323.4
100 | 309.8 | 309.8
101 | 309.64 | 309.64
102 | 312.84 | 312.84
103 | 320.12 | 320.12
104 | 300.9 | 300.9
105 | 296.24 | 296.24
106 | 297.01 | 297.01
107 | 299.4 | 299.4
108 | 278 | 278
109 | 340 | 340
110 | 383 | 383
111 | 287.7221 | 287.7221
112 | 294.1202 | 294.1202
113 | 375.4745 | 375.4745
114 | 404.8974 | 404.8974
115 | 296.2003 | 296.2003
116 | 341 | 341
117 | 336 | 336
118 | 299 | 299
119 | 292 | 292
120 | 471.4228 | 471.4228
121 | 324.7372 | 324.7372
122 | 415 | 415
123 | 331 | 331
124 | 302 | 302
125 | 389 | 389
126 | 408.6 | 408.6
127 | 372.6 | 372.6
128 | 345.6 | 345.6
129 | 381.6 | 381.6
130 | 415.8 | 415.8
131 | 373.5 | 373.5
132 | 344.7 | 344.7
133 | 277.2 | 277.2
134 | 315.9 | 315.9
135 | 342 | 342
136 | 289.8 | 289.8
137 | 277.2 | 277.2
138 | 309.6 | 309.6
139 | 324.9 | 324.9
140 | 394.2 | 394.2
141 | 292 | 292
142 | 304 | 304
143 | 312.6 | 312.6
144 | 311 | 311
145 | 319.8 | 319.8
146 | 324.3 | 324.3
147 | 305 | 305
148 | 368 | 368
149 | 362 | 362
150 | 369 | 369
151 | 431 | 431
152 | 430 | 430
153 | 424.3 | 424.3
154 | 417.7 | 417.7
155 | 418.8 | 418.8
156 | 425.4 | 425.4
157 | 332 | 332
158 | 334.4 | 334.4
159 | 336.8 | 336.8
160 | 424.3 | 424.3
161 | 434 | 434
162 | 421 | 421
163 | 332.8 | 332.8
164 | 337.6 | 337.6
165 | 336.8 | 336.8
166 | 418.8 | 418.8
167 | 411.4 | 411.4
168 | 413.8 | 413.8
169 | 322.2 | 322.2
170 | 321.4 | 321.4
171 | 310.2 | 310.2
172 | 380 | 380
173 | 370 | 370
174 | 380 | 380
175 | 380 | 380
176 | 320 | 320
177 | 304 | 304
178 | 310 | 310
179 | 310 | 310
180 | 403.6 | 403.6
181 | 364.7 | 364.7
182 | 340.4 | 340.4
183 | 308.6 | 308.6
184 | 252.5 | 252.5
185 | 231 | 231
186 | 433.5385 | 433.5385
187 | 280.75 | 280.75
188 | 437.5 | 437.5
189 | 448.4 | 448.4
190 | 453.6 | 453.6
191 | 451 | 451
192 | 462.9 | 462.9
193 | 296 | 296
194 | 288.4 | 288.4
195 | 311.8 | 311.8
196 | 283.6 | 283.6
197 | 451 | 451
198 | 353 | 353
199 | 311 | 311
200 | 301 | 301
201 | 279 | 279
202 | 420.0833 | 420.0833
203 | 336 | 336
204 | 311 | 311
205 | 421 | 421
206 | 371 | 371
207 | 327 | 327
208 | 286 | 286
209 | 451 | 451
210 | 421 | 421
211 | 327 | 327
212 | 301 | 301
213 | 327 | 327
214 | 308.3333 | 308.3333
215 | 286 | 286
216 | 297.6667 | 297.6667
217 | 289 | 289
218 | 266 | 266
219 | 286 | 286
220 | 292.25 | 292.25
221 | 409.8671 | 409.8671
222 | 332.6577 | 332.6577
223 | 304.8983 | 304.8983
224 | 557.0135 | 557.0135
225 | 467.9347 | 467.9347
226 | 244.1011 | 244.1011
227 | 416.207 | 416.207
228 | 317.7419 | 317.7419
229 | 233.7665 | 233.7665
230 | 247 | 247
231 | 237.6667 | 237.6667
232 | 250.5 | 250.5
233 | 234 | 234
234 | 303.2222 | 303.2222
235 | 307.4444 | 307.4444
236 | 293.125 | 293.125
237 | 236.5 | 236.5
238 | 303.2222 | 303.2222
239 | 307.4444 | 307.4444
240 | 293.125 | 293.125
241 | 362.9 | 362.9
242 | 344 | 344
243 | 317.2222 | 317.2222
244 | 279 | 279
245 | 279 | 279
246 | 252.1667 | 252.1667
247 | 250.5 | 250.5
248 | 254.6667 | 254.6667
249 | 267 | 267
250 | 303.2222 | 303.2222
251 | 321.6667 | 321.6667
252 | 321.6667 | 321.6667
253 | 323 | 323
254 | 395.9091 | 395.9091
255 | 404.0909 | 404.0909
256 | 392.7273 | 392.7273
257 | 396.7273 | 396.7273
258 | 492.6875 | 492.6875
259 | 432 | 432
260 | 443.3846 | 443.3846
261 | 431.2308 | 431.2308
262 | 413 | 413
263 | 365.6 | 365.6
264 | 451.9286 | 451.9286
265 | 394.5455 | 394.5455
266 | 445.8 | 445.8
267 | 449.7 | 449.7
268 | 467.85 | 467.85
269 | 356.6 | 356.6
270 | 359.3 | 359.3
271 | 358.4 | 358.4
272 | 615 | 615
273 | 464 | 464
274 | 390 | 390
275 | 344 | 344
276 | 348 | 348
277 | 354 | 354
278 | 385.8844 | 385.8844
279 | 385.8844 | 385.8844
280 | 381.5685 | 381.5685
281 | 380.8556 | 380.8556
282 | 398.4691 | 398.4691
283 | 396.8767 | 396.8767
284 | 384.0381 | 384.0381
285 | 364.9474 | 364.9474
286 | 364.9474 | 364.9474
287 | 358.3754 | 358.3754
288 | 359.1451 | 359.1451
289 | 371.2677 | 371.2677
290 | 369.3277 | 369.3277
291 | 365.0174 | 365.0174
292 | 344.0105 | 344.0105
293 | 344.0105 | 344.0105
294 | 335.1823 | 335.1823
295 | 337.4346 | 337.4346
296 | 336 | 336
297 | 341.7786 | 341.7786
298 | 345.9968 | 345.9968
299 | 323.0735 | 323.0735
300 | 323.0735 | 323.0735
301 | 311.9892 | 311.9892
302 | 315.7242 | 315.7242
303 | 316.8649 | 316.8649
304 | 314.2296 | 314.2296
305 | 326.9762 | 326.9762
306 | 302.1366 | 302.1366
307 | 302.1366 | 302.1366
308 | 288.796 | 288.796
309 | 294.0137 | 294.0137
310 | 289.6636 | 289.6636
311 | 286.6806 | 286.6806
312 | 307.9556 | 307.9556
313 | 379.0142 | 379.0142
314 | 370.0382 | 370.0382
315 | 368.5955 | 368.5955
316 | 380.9452 | 380.9452
317 | 462.5333 | 462.5333
318 | 396.2241 | 396.2241
319 | 396.2241 | 396.2241
320 | 360.3094 | 360.3094
321 | 354.4979 | 354.4979
322 | 353.8063 | 353.8063
323 | 359.2348 | 359.2348
324 | 369 | 369
325 | 375.1763 | 375.1763
326 | 375.1763 | 375.1763
327 | 341.6047 | 341.6047
328 | 332.4444 | 332.4444
329 | 333.3333 | 333.3333
330 | 330 | 330
331 | 332.4444 | 332.4444
332 | 354.1284 | 354.1284
333 | 341 | 341
334 | 322.8999 | 322.8999
335 | 323.4174 | 323.4174
336 | 324.228 | 324.228
337 | 315.8138 | 315.8138
338 | 315.4444 | 315.4444
339 | 333.0805 | 333.0805
340 | 333.0805 | 333.0805
341 | 370 | 370
342 | 307.8771 | 307.8771
343 | 309.4389 | 309.4389
344 | 294.1034 | 294.1034
345 | 308.3333 | 308.3333
346 | 312.0327 | 312.0327
347 | 312.0327 | 312.0327
348
349
350 |  | 384.3729 | {'Cu', 'aust_temp', 'ausf_czas', 'Mo', 'aust_czas', 'Ni', 'grubosc', 'Mn'} | 15 | ['Rp02', 'ausf_temp'] | [0.7117277326947444, -0.8049454500901083] | [294.1033905228757, 418.25]
351 |  | 389.5756 | {'Cu', 'aust_temp', 'ausf_czas', 'Mo', 'aust_czas', 'Ni', 'grubosc', 'Mn'} | 15 | ['Rp02', 'Rm', 'ausf_temp'] | [0.7276395375230107, 0.7036445456948996, -0.7942374491452597] | [294.1033905228757, 462.533333333333]
352 | 398.7746 | 398.7746
353 |  | 398.5 | {'Cu', 'aust_temp', 'ausf_czas', 'Mo', 'aust_czas', 'Ni', 'grubosc', 'Mn'} | 15 | ['Rp02', 'Rm', 'ausf_temp'] | [0.8205544694035899, 0.7795569378852657, -0.8938476609237876] | [302.01800591167535, 418.25]
354 |  | 397.75 | {'Cu', 'aust_temp', 'ausf_czas', 'Mo', 'aust_czas', 'Ni', 'grubosc', 'Mn'} | 15 | ['Rp02', 'Rm', 'ausf_temp'] | [0.8082159272604144, 0.7671631576248055, -0.8787897610384209] | [302.01800591167535, 418.25]
355
356
357 |  | 363.1586 | {'Cu', 'aust_temp', 'ausf_czas', 'Mo', 'aust_czas', 'Ni', 'grubosc', 'Mn'} | 15 | ['Rp02', 'ausf_temp'] | [0.7117277326947444, -0.8049454500901083] | [294.1033905228757, 418.25]
358 |  | 368.8932 | {'Cu', 'aust_temp', 'ausf_czas', 'Mo', 'aust_czas', 'Ni', 'grubosc', 'Mn'} | 15 | ['Rp02', 'Rm', 'ausf_temp'] | [0.7276395375230107, 0.7036445456948996, -0.7942374491452597] | [294.1033905228757, 462.533333333333]
359 | 374.5854 | 374.5854
360 |  | 376 | {'Cu', 'aust_temp', 'ausf_czas', 'Mo', 'aust_czas', 'Ni', 'grubosc', 'Mn'} | 15 | ['Rp02', 'Rm', 'ausf_temp'] | [0.8205544694035899, 0.7795569378852657, -0.8938476609237876] | [302.01800591167535, 418.25]
361 |  | 375.21875 | {'Cu', 'aust_temp', 'ausf_czas', 'Mo', 'aust_czas', 'Ni', 'grubosc', 'Mn'} | 15 | ['Rp02', 'Rm', 'ausf_temp'] | [0.8082159272604144, 0.7671631576248055, -0.8787897610384209] | [302.01800591167535, 418.25]
362
363
364 |  | 341.9444 | {'Cu', 'aust_temp', 'ausf_czas', 'Mo', 'aust_czas', 'Ni', 'grubosc', 'Mn'} | 15 | ['Rp02', 'ausf_temp'] | [0.7117277326947444, -0.8049454500901083] | [294.1033905228757, 418.25]
365 |  | 348.2108 | {'Cu', 'aust_temp', 'ausf_czas', 'Mo', 'aust_czas', 'Ni', 'grubosc', 'Mn'} | 15 | ['Rp02', 'Rm', 'ausf_temp'] | [0.7276395375230107, 0.7036445456948996, -0.7942374491452597] | [294.1033905228757, 462.533333333333]
366 | 418.25 | 418.25
367 |  | 353.5 | {'Cu', 'aust_temp', 'ausf_czas', 'Mo', 'aust_czas', 'Ni', 'grubosc', 'Mn'} | 15 | ['Rp02', 'Rm', 'ausf_temp'] | [0.8205544694035899, 0.7795569378852657, -0.8938476609237876] | [302.01800591167535, 418.25]
368 |  | 352.75 | {'Cu', 'aust_temp', 'ausf_czas', 'Mo', 'aust_czas', 'Ni', 'grubosc', 'Mn'} | 15 | ['Rp02', 'Rm', 'ausf_temp'] | [0.8082159272604144, 0.7671631576248055, -0.8787897610384209] | [302.01800591167535, 418.25]
369
370
371 |  | 320.7302 | {'Cu', 'aust_temp', 'ausf_czas', 'Mo', 'aust_czas', 'Ni', 'grubosc', 'Mn'} | 15 | ['Rp02', 'ausf_temp'] | [0.7117277326947444, -0.8049454500901083] | [294.1033905228757, 418.25]
372 |  | 327.5284 | {'Cu', 'aust_temp', 'ausf_czas', 'Mo', 'aust_czas', 'Ni', 'grubosc', 'Mn'} | 15 | ['Rp02', 'Rm', 'ausf_temp'] | [0.7276395375230107, 0.7036445456948996, -0.7942374491452597] | [294.1033905228757, 462.533333333333]
373 | 326.2072 | 326.2072
374 |  | 331.5 | {'Cu', 'aust_temp', 'ausf_czas', 'Mo', 'aust_czas', 'Ni', 'grubosc', 'Mn'} | 15 | ['Rp02', 'Rm', 'ausf_temp'] | [0.8205544694035899, 0.7795569378852657, -0.8938476609237876] | [302.01800591167535, 418.25]
375 |  | 330.25 | {'Cu', 'aust_temp', 'ausf_czas', 'Mo', 'aust_czas', 'Ni', 'grubosc', 'Mn'} | 15 | ['Rp02', 'Rm', 'ausf_temp'] | [0.8082159272604144, 0.7671631576248055, -0.8787897610384209] | [302.01800591167535, 418.25]
376
377
378 |  | 299.5159 | {'Cu', 'aust_temp', 'ausf_czas', 'Mo', 'aust_czas', 'Ni', 'grubosc', 'Mn'} | 15 | ['Rp02', 'ausf_temp'] | [0.7117277326947444, -0.8049454500901083] | [294.1033905228757, 418.25]
379 |  | 306.8459 | {'Cu', 'aust_temp', 'ausf_czas', 'Mo', 'aust_czas', 'Ni', 'grubosc', 'Mn'} | 15 | ['Rp02', 'Rm', 'ausf_temp'] | [0.7276395375230107, 0.7036445456948996, -0.7942374491452597] | [294.1033905228757, 462.533333333333]
380 | 302.018 | 302.018
381 |  | 311.5 | {'Cu', 'aust_temp', 'ausf_czas', 'Mo', 'aust_czas', 'Ni', 'grubosc', 'Mn'} | 15 | ['Rp02', 'Rm', 'ausf_temp'] | [0.8205544694035899, 0.7795569378852657, -0.8938476609237876] | [302.01800591167535, 418.25]
382 |  | 307.71875 | {'Cu', 'aust_temp', 'ausf_czas', 'Mo', 'aust_czas', 'Ni', 'grubosc', 'Mn'} | 15 | ['Rp02', 'Rm', 'ausf_temp'] | [0.8082159272604144, 0.7671631576248055, -0.8787897610384209] | [302.01800591167535, 418.25]
383 | 305.6919 | 305.6919
384 | 329.9312 | 329.9312
385 | 337.0686 | 337.0686
386 | 322.9886 | 322.9886
387 | 321.1491 | 321.1491
388 | 316.8485 | 316.8485
389 | 335.6298 | 335.6298
390 | 337.8555 | 337.8555
391 | 341.4262 | 341.4262
392 | 331.9215 | 331.9215
393 | 334.1472 | 334.1472
394 | 328.3786 | 328.3786
395 | 338.5465 | 338.5465
396 | 336.0167 | 336.0167
397 | 339.6981 | 339.6981
398 | 317.4922 | 317.4922
399 | 317.517 | 317.517
400 | 322.0553 | 322.0553
401 | 291.1903 | 291.1903
402 | 305.9986 | 305.9986
403 | 297.2942 | 297.2942
404 | 272.5175 | 272.5175
405 | 304.8769 | 304.8769
406 | 295.8701 | 295.8701
407 | 271 | 271
408 | 353 | 353
409 | 409 | 409
410 | 264 | 264
411 | 336 | 336
412 | 400 | 400
413 | 454.2147 | 454.2147
414 | 449.2748 | 449.2748
415 | 430.2797 | 430.2797
416 | 382.3158 | 382.3158
417 | 363.835 | 363.835
418 | 333.4352 | 333.4352
419 | 310.5303 | 310.5303
420 | 292.315 | 292.315
421 | 441.1 | 441.1
422 | 382.8 | 382.8
423 | 286.8 | 286.8
424 | 337.1497 | 337.1497
425 | 338.5146 | 338.5146
426 | 339.3486 | 339.3486
427 | 342.7153 | 342.7153
428 | 341.9664 | 341.9664
429 | 343.762 | 343.762
430 | 355.4826 | 355.4826
431 | 361.4518 | 361.4518
432 |  | 345.0363 | {'Cu', 'aust_temp', 'ausf_czas', 'Mo', 'aust_czas', 'Ni', 'grubosc', 'Mn'} | 19 | ['Rp02', 'Rm', 'ausf_temp'] | [0.82555993238276, 0.8459886878830303, -0.801834989821338] | [277.2, 408.6]
433 | 341.9115 | 341.9115
434 | 337.958 | 337.958
435 | 339.8598 | 339.8598
436 |  | 344.1612 | {'Cu', 'aust_temp', 'ausf_czas', 'Mo', 'aust_czas', 'Ni', 'grubosc', 'Mn'} | 18 | ['Rp02', 'Rm'] | [0.7367965317398267, 0.7621456434212377] | [312.03267630828816, 396.22413755672744]
437 | 398.2 | 398.2
438 | 375 | 375
439 | 366 | 366
440 | 337.6 | 337.6
441 | 330.6 | 330.6
442 | 276.2 | 276.2
443 | 279.7 | 279.7
444 | 261.9 | 261.9
445 | 260.5 | 260.5
446 | 238.6 | 238.6
447 | 229.2 | 229.2
448 | 336 | 336
449 | 390 | 390
450 | 442 | 442
451 | 266 | 266
452 | 266 | 266
453 | 285 | 285
454 | 272 | 272
455 | 293.125 | 293.125
456 | 414.703 | 414.703
457 | 436.2153 | 436.2153
458 | 374.2727 | 374.2727
459 | 369.2428 | 369.2428
460 | 344.5053 | 344.5053
461 | 300.7429 | 300.7429
462 | 254.5908 | 254.5908
463 | 225.3894 | 225.3894
464 | 219.9895 | 219.9895
465 | 204.4444 | 204.4444
466 | 259.7143 | 259.7143
467 | 307.4444 | 307.4444
468 | 252.1667 | 252.1667
469 | 282 | 282
470 | 301 | 301
471 | 375 | 375
472 | 338.1526 | 338.1526
473 | 421 | 421
474 | 353 | 353
475 | 366 | 366
476 | 330.6 | 330.6
477 | 279.7 | 279.7
478 | 260.5 | 260.5
479 | 238.6 | 238.6
480 | 327 | 327
481 | 302.1111 | 302.1111
482 | 286 | 286
483 | 368 | 368
484 | 357.5 | 357.5
485 | 347 | 347
486 | 326 | 326
487 | 297.6667 | 297.6667
488 | 498 | 498
489 | 456 | 456
490 | 420 | 420
491 | 356 | 356
492 | 314 | 314
493 | 415 | 415
494 | 331 | 331
495 | 190 | 190
496 | 266.8 | 266.8
497 | 240 | 240
498 | 176 | 176
499 | 255 | 255
500 | 228 | 228
501 | 169 | 169
502 | 228 | 228
503 | 216 | 216
504 | 135 | 135
505 | 190 | 190
506 | 169 | 169
507 | 255 | 255
508 | 418.8 | 418.8
509 | 382.5 | 382.5
510 | 216 | 216
511 | 345.8 | 345.8
512 | 274.0108 | 274.0108
513 | 190 | 190
514 | 313.6667 | 313.6667
515 | 281.2 | 281.2
516 | 176 | 176
517 | 255 | 255
518 | 216 | 216
519 | 329.7 | 329.7
520 | 355.7 | 355.7
521 | 319 | 319
522 | 327.9 | 327.9
523 | 324.3 | 324.3
524 | 413.5 | 413.5
525 | 395.9091 | 395.9091
526 | 402.4545 | 402.4545
527 | 394.5455 | 394.5455
528 | 326 | 326
529 | 269 | 269
530 | 262 | 262
531 | 281.625 | 281.625
532 | 484.15625 | 484.15625
533 | 465.4667 | 465.4667
534 | 462.5333 | 462.5333
535 | 464 | 464
536 | 461.0667 | 461.0667
537 | 442 | 442
538 | 439.2308 | 439.2308
539 | 440.2692 | 440.2692
540 | 425.125 | 425.125
541 | 404.5 | 404.5
542 | 402.0455 | 402.0455
543 | 403.5 | 403.5
544 | 476.6 | 476.6
545 | 462.1667 | 462.1667
546 | 461.4333 | 461.4333
547 | 462.9 | 462.9
548 | 449.6071 | 449.6071
549 | 436.2308 | 436.2308
550 | 435.0769 | 435.0769
551 | 437.5 | 437.5
552 | 412.5 | 412.5
553 | 397.5455 | 397.5455
554 | 396.3182 | 396.3182
555 | 397.9545 | 397.9545
556 | 469.4 | 469.4
557 | 453.7857 | 453.7857
558 | 452.3929 | 452.3929
559 | 456.5714 | 456.5714
560 | 441.6538 | 441.6538
561 | 428.1538 | 428.1538
562 | 425.5833 | 425.5833
563 | 429.6923 | 429.6923
564 | 400.8182 | 400.8182
565 | 385.4545 | 385.4545
566 | 384.15 | 384.15
567 | 386.8182 | 386.8182
568 | 451 | 451
569 | 442 | 442
570 | 440.6154 | 440.6154
571 | 444.4231 | 444.4231
572 | 424.6667 | 424.6667
573 | 412 | 412
574 | 409.5 | 409.5
575 | 413.5 | 413.5
576 | 383.7 | 383.7
577 | 371.5 | 371.5
578 | 368 | 368
579 | 371.5 | 371.5
580 | 471 | 471
581 | 455.6429 | 455.6429
582 | 452.3929 | 452.3929
583 | 453.7857 | 453.7857
584 | 445.4615 | 445.4615
585 | 426.0417 | 426.0417
586 | 422.8333 | 422.8333
587 | 424.6667 | 424.6667
588 | 404.5 | 404.5
589 | 388.1818 | 388.1818
590 | 385.05 | 385.05
591 | 387.2727 | 387.2727
592 | 459.6 | 459.6
593 | 441.6538 | 441.6538
594 | 439.2308 | 439.2308
595 | 440.6154 | 440.6154
596 | 432 | 432
597 | 409.5 | 409.5
598 | 406 | 406
599 | 408.5 | 408.5
600 | 392.7273 | 392.7273
601 | 375.5 | 375.5
602 | 371.5 | 371.5
603 | 375.5 | 375.5
604 | 441.6538 | 441.6538
605 | 428.1538 | 428.1538
606 | 424.6667 | 424.6667
607 | 427.7692 | 427.7692
608 | 412 | 412
609 | 395.9091 | 395.9091
610 | 391.8182 | 391.8182
611 | 394.0909 | 394.0909
612 | 372.5 | 372.5
613 | 357.05 | 357.05
614 | 353.45 | 353.45
615 | 356.6 | 356.6
616 | 418.25 | 418.25
617 | 403.6818 | 403.6818
618 | 399.5909 | 399.5909
619 | 403.2727 | 403.2727
620 | 385.9091 | 385.9091
621 | 462.1667 | 462.1667
622 | 459.9667 | 459.9667
623 | 373.5 | 373.5
624 | 345 | 345
625 | 332.8889 | 332.8889
626 | 330 | 330
627 | 332 | 332
628 | 361.1 | 361.1
629 | 303.2222 | 303.2222
630 | 329 | 329
631 | 357.5 | 357.5
632 | 395.9091 | 395.9091
633 | 409 | 409
634 | 402.4545 | 402.4545
635 | 403.2727 | 403.2727
636 | 400.8182 | 400.8182
637 | 386.3636 | 386.3636
638 | 408 | 408
639 | 410 | 410
640 | 413 | 413
641 | 332.4444 | 332.4444
642 | 323.6475 | 323.6475
643 | 326 | 326
644 | 333.3333 | 333.3333
645 | 332.4444 | 332.4444
646 | 336.8889 | 336.8889
647 | 334.2222 | 334.2222
648 | 344 | 344
649 | 336.8889 | 336.8889
650 | 385.4545 | 385.4545
651 | 382.8 | 382.8
652 | 384.6 | 384.6
653 | 386.3636 | 386.3636
654 | 384.6 | 384.6
655 | 389.0909 | 389.0909
656 | 395.9091 | 395.9091
657 | 384.6 | 384.6
658 | 313.6667 | 313.6667
659 | 307.4444 | 307.4444
660 | 301 | 301
661 | 311.8889 | 311.8889
662 | 309.2222 | 309.2222
663 | 312.7778 | 312.7778
664 | 317.2222 | 317.2222
665 | 311.8889 | 311.8889
666 | 290.8332 | 290.8332
667 | 307.8869 | 307.8869
668 | 305.6462 | 305.6462
669 | 426.8312 | 426.8312
670 | 340 | 340
671 | 310 | 310
672 | 272 | 272
673 | 294.5 | 294.5
674 | 274.5 | 274.5
675 | 257 | 257
676 | 334.5 | 334.5
677 | 302.5 | 302.5
678 | 267.5 | 267.5
679 | 330 | 330
680 | 292.5 | 292.5
681 | 262.5 | 262.5
682 | 312.8744 | 312.8744
683 | 296.6608 | 296.6608
684 | 277.2045 | 277.2045
685 | 257.7481 | 257.7481
686 | 371.5297 | 371.5297
687 | 313.241 | 313.241
688 | 254.9523 | 254.9523

## imputed_A5_3
| A5 | A5_imp | Features to find neighs | Amount of neighs | Correlated features | Correlation coefficients | Min_max
0 | 2.8 | 2.8
1 | 4.1 | 4.1
2 | 5.4 | 5.4
3 | 10 | 10
4 | 15.4 | 15.4
5 | 15.7 | 15.7
6 | 12.3 | 12.3
7 | 9.7 | 9.7
8 | 13.4 | 13.4
9 | 7.7 | 7.7
10 | 5.7 | 5.7
11 | 4.9 | 4.9
12 | 4 | 4
13 | 4 | 4
14 | 13 | 13
15 | 8 | 8
16 | 4.6 | 4.6
17 | 7.9 | 7.9
18 | 3 | 3
19 | 4 | 4
20 | 5 | 5
21 | 10 | 10
22 | 2 | 2
23 | 1.4 | 1.4
24 | 3.9 | 3.9
25 | 2.4 | 2.4
26 | 4.2 | 4.2
27 | 6 | 6
28 | 4.9 | 4.9
29 | 7.8 | 7.8
30 | 1.9 | 1.9
31 | 2.4 | 2.4
32 | 2.8 | 2.8
33 | 2.8 | 2.8
34 | 3.7 | 3.7
35 | 4.2 | 4.2
36 | 4.8 | 4.8
37 | 4.7 | 4.7
38 | 5.9 | 5.9
39 | 6.7 | 6.7
40 | 7.2 | 7.2
41 | 7.1 | 7.1
42 | 1.5 | 1.5
43 | 2.1 | 2.1
44 | 2.4 | 2.4
45 | 2.3 | 2.3
46 | 3.1 | 3.1
47 | 3.5 | 3.5
48 | 3.7 | 3.7
49 | 3.8 | 3.8
50 | 5.2 | 5.2
51 | 5.8 | 5.8
52 | 5.9 | 5.9
53 | 6 | 6
54 | 1.7 | 1.7
55 | 2.2 | 2.2
56 | 2.6 | 2.6
57 | 2.6 | 2.6
58 | 3.5 | 3.5
59 | 3.9 | 3.9
60 | 4.3 | 4.3
61 | 4.4 | 4.4
62 | 5.5 | 5.5
63 | 6.5 | 6.5
64 | 6.9 | 6.9
65 | 6.6 | 6.6
66 | 4.969378 | 4.969378
67 | 4.786874 | 4.786874
68 | 4.487382 | 4.487382
69 | 4.746985 | 4.746985
70 | 4.564668 | 4.564668
71 | 4.577355 | 4.577355
72 | 4.405122 | 4.405122
73 | 11.35363 | 11.35363
74 | 11.58038 | 11.58038
75 | 12.07665 | 12.07665
76 | 12.11156 | 12.11156
77 | 6.996154 | 6.996154
78 | 1.89 | 1.89
79 | 2.32 | 2.32
80 | 2.35 | 2.35
81 | 6.9 | 6.9
82 | 14 | 14
83 | 12.5 | 12.5
84 | 6.5 | 6.5
85 | 7.7 | 7.7
86 | 6.66 | 6.66
87 | 6.4 | 6.4
88 | 7.7 | 7.7
89 | 7.68 | 7.68
90 | 6.8 | 6.8
91 | 6.5 | 6.5
92 | 5.7 | 5.7
93 | 6.86 | 6.86
94 | 6.88 | 6.88
95 | 5.49 | 5.49
96 | 6.5 | 6.5
97 | 6.7 | 6.7
98 | 10 | 10
99 | 8.04 | 8.04
100 | 6.86 | 6.86
101 | 7.45 | 7.45
102 | 6.86 | 6.86
103 | 6.47 | 6.47
104 | 8.43 | 8.43
105 | 10.32 | 10.32
106 | 10.3 | 10.3
107 | 9.31 | 9.31
108 | 11.2 | 11.2
109 | 10.2 | 10.2
110 | 7.5 | 7.5
111 | 5.3 | 5.3
112 | 6 | 6
113 | 3.1 | 3.1
114 | 2 | 2
115 | 7 | 7
116 | 8 | 8
117 | 8 | 8
118 | 9 | 9
119 | 10 | 10
120 | 3.2 | 3.2
121 | 5 | 5
122 | 3.5 | 3.5
123 | 8 | 8
124 | 11 | 11
125 | 13 | 13
126 | 3.5 | 3.5
127 | 4.5 | 4.5
128 | 5.5 | 5.5
129 | 5.6 | 5.6
130 | 3.4 | 3.4
131 | 5.4 | 5.4
132 | 10 | 10
133 | 11.1 | 11.1
134 | 10.1 | 10.1
135 | 6.1 | 6.1
136 | 10.6 | 10.6
137 | 10.9 | 10.9
138 | 7.7 | 7.7
139 | 7.1 | 7.1
140 | 5.6 | 5.6
141 | 11.10693 | 11.10693
142 | 4.77 | 4.77
143 | 5.6 | 5.6
144 | 3.71 | 3.71
145 | 3.09 | 3.09
146 | 3.73 | 3.73
147 | 3.68 | 3.68
148 | 2.23 | 2.23
149 | 2.06 | 2.06
150 | 3.66 | 3.66
151 | 1.46 | 1.46
152 | 1.27 | 1.27
153 | 1.33 | 1.33
154 | 0.56 | 0.56
155 | 0.4 | 0.4
156 | 1.69 | 1.69
157 | 3.33 | 3.33
158 | 2.7 | 2.7
159 | 2.98 | 2.98
160 | 0.42 | 0.42
161 | 1.42 | 1.42
162 | 2.57 | 2.57
163 | 4.42 | 4.42
164 | 3.41 | 3.41
165 | 3.69 | 3.69
166 | 0.72 | 0.72
167 | 0.24 | 0.24
168 | 0.64 | 0.64
169 | 1.11 | 1.11
170 | 0.43 | 0.43
171 | 1.31 | 1.31
172 | 4 | 4
173 | 6.5 | 6.5
174 | 3.6 | 3.6
175 | 2 | 2
176 | 7.6 | 7.6
177 | 10 | 10
178 | 6.6 | 6.6
179 | 5.4 | 5.4
180 | 1 | 1
181 | 1.7 | 1.7
182 | 2.4 | 2.4
183 | 6.5 | 6.5
184 | 5.7 | 5.7
185 | 2.8 | 2.8
186 | 3.8 | 3.8
187 | 13.1 | 13.1
188 | 1.58 | 1.58
189 | 1.6 | 1.6
190 | 0.95 | 0.95
191 | 1.28 | 1.28
192 | 1.25 | 1.25
193 | 8.2 | 8.2
194 | 2.65 | 2.65
195 | 5.42 | 5.42
196 | 2.84 | 2.84
197 | 1.4 | 1.4
198 | 1.9 | 1.9
199 | 2.8 | 2.8
200 | 3.2 | 3.2
201 | 4.2 | 4.2
202 | 3.7 | 3.7
203 | 10.2 | 10.2
204 | 8.5 | 8.5
205 | 0.8 | 0.8
206 | 1.05 | 1.05
207 | 1.4 | 1.4
208 | 5.1 | 5.1
209 | 1.6 | 1.6
210 | 2.3 | 2.3
211 | 3.8 | 3.8
212 | 5.1 | 5.1
213 | 3 | 3
214 | 10.6 | 10.6
215 | 12.1 | 12.1
216 | 10 | 10
217 | 7.2 | 7.2
218 | 6.8 | 6.8
219 | 4.5 | 4.5
220 | 5.1 | 5.1
221 | 0.65 | 0.65
222 | 0.93 | 0.93
223 | 3.47 | 3.47
224 | 2.9 | 2.9
225 | 7.2 | 7.2
226 | 11.8 | 11.8
227 | 0.7 | 0.7
228 | 3.96 | 3.96
229 | 5.3 | 5.3
230 | 7.2 | 7.2
231 | 11.4 | 11.4
232 | 6.6 | 6.6
233 | 5.2 | 5.2
234 | 10.3 | 10.3
235 | 7.3 | 7.3
236 | 9.8 | 9.8
237 | 5.8 | 5.8
238 | 4.9 | 4.9
239 | 7.3 | 7.3
240 | 9.8 | 9.8
241 | 5.8 | 5.8
242 | 4.1 | 4.1
243 | 2.7 | 2.7
244 | 4.7 | 4.7
245 | 4 | 4
246 | 3.9 | 3.9
247 | 6.3 | 6.3
248 | 5 | 5
249 | 3.9 | 3.9
250 | 3.8 | 3.8
251 | 3.3 | 3.3
252 | 4.150876 | 4.150876
253 | 6.6 | 6.6
254 | 2.2 | 2.2
255 | 2.7 | 2.7
256 | 2.8 | 2.8
257 | 2.4 | 2.4
258 | 1.5 | 1.5
259 | 1.8 | 1.8
260 | 3.4 | 3.4
261 | 2 | 2
262 | 9.6 | 9.6
263 | 13.8 | 13.8
264 | 4.42 | 4.42
265 | 7.1 | 7.1
266 | 0.2 | 0.2
267 | 0.13 | 0.13
268 | 0.07 | 0.07
269 | 1.64 | 1.64
270 | 0.98 | 0.98
271 | 1.365 | 1.365
272 | 1.8 | 1.8
273 | 3.9 | 3.9
274 | 7.1 | 7.1
275 | 9.2 | 9.2
276 | 10.3 | 10.3
277 | 8 | 8
278 | 7.995348 | 7.995348
279 | 8.275461 | 8.275461
280 | 8.396706 | 8.396706
281 | 8.734021 | 8.734021
282 | 6.944012 | 6.944012
283 | 7.920759 | 7.920759
284 | 8.775825 | 8.775825
285 | 5.945207 | 5.945207
286 | 8.356291 | 8.356291
287 | 8.9221 | 8.9221
288 | 9.021222 | 9.021222
289 | 9.036346 | 9.036346
290 | 9.047891 | 9.047891
291 | 9.242224 | 9.242224
292 | 7.175292 | 7.175292
293 | 10.13455 | 10.13455
294 | 10.21538 | 10.21538
295 | 9.595625 | 9.595625
296 | 9.1 | 9.1
297 | 9.553157 | 9.553157
298 | 9.475424 | 9.475424
299 | 7.544317 | 7.544317
300 | 10.41745 | 10.41745
301 | 10.29621 | 10.29621
302 | 9.308424 | 9.308424
303 | 10.10684 | 10.10684
304 | 9.009025 | 9.009025
305 | 7.065694 | 7.065694
306 | 5.207157 | 5.207157
307 | 5.971811 | 5.971811
308 | 6.335545 | 6.335545
309 | 6.915078 | 6.915078
310 | 7.673896 | 7.673896
311 | 8.270559 | 8.270559
312 | 8.464892 | 8.464892
313 | 3.005258 | 3.005258
314 | 5.531172 | 5.531172
315 | 7.289828 | 7.289828
316 | 7.270868 | 7.270868
317 | 4.2 | 4.2
318 | 7.1044 | 7.1044
319 | 7.144528 | 7.144528
320 | 3.005258 | 3.005258
321 | 5.951455 | 5.951455
322 | 9.004849 | 9.004849
323 | 8.91972 | 8.91972
324 | 7.7 | 7.7
325 | 8.429905 | 8.429905
326 | 8.448786 | 8.448786
327 | 2.468348 | 2.468348
328 | 7.3 | 7.3
329 | 8 | 8
330 | 11 | 11
331 | 9.5 | 9.5
332 | 9.370587 | 9.370587
333 | 8.5 | 8.5
334 | 3.005258 | 3.005258
335 | 5.951455 | 5.951455
336 | 7.943169 | 7.943169
337 | 7.820486 | 7.820486
338 | 11 | 11
339 | 7.916806 | 7.916806
340 | 8.100984 | 8.100984
341 | 2.1 | 2.1
342 | 4.858719 | 4.858719
343 | 5.942312 | 5.942312
344 | 5.022435 | 5.022435
345 | 5.5 | 5.5
346 | 4.068564 | 4.068564
347 | 3.492608 | 3.492608
348 | 2.188521 | 2.188521
349 | 3.74386 | 3.74386
350 | 6.625961 | 6.625961
351 | 6.700652 | 6.700652
352 | 10.2157 | 10.2157
353 | 9.416254 | 9.416254
354 | 7.828381 | 7.828381
355 | 2.14559 | 2.14559
356 | 3.305073 | 3.305073
357 | 7.445676 | 7.445676
358 | 7.867061 | 7.867061
359 | 9.087781 | 9.087781
360 | 7.868078 | 7.868078
361 | 7.510807 | 7.510807
362 | 1.544569 | 1.544569
363 | 1.944836 | 1.944836
364 | 4.296246 | 4.296246
365 | 6.802079 | 6.802079
366 | 7.2 | 7.2
367 | 6.47869 | 6.47869
368 | 6.200812 | 6.200812
369 | 1.71629 | 1.71629
370 | 2.295865 | 2.295865
371 | 4.080532 | 4.080532
372 | 3.911413 | 3.911413
373 | 4.428983 | 4.428983
374 | 5.128998 | 5.128998
375 | 5.128998 | 5.128998
376 | 1.84508 | 1.84508
377 | 2.910166 | 2.910166
378 | 4.080532 | 4.080532
379 | 2.947858 | 2.947858
380 | 2.957783 | 2.957783
381 | 3.541125 | 3.541125
382 | 3.10446 | 3.10446
383 | 8.3 | 8.3
384 | 6.9 | 6.9
385 | 7.4 | 7.4
386 | 7.4 | 7.4
387 | 4.9 | 4.9
388 | 6.3 | 6.3
389 | 8.6 | 8.6
390 | 8 | 8
391 | 5.1 | 5.1
392 | 8.6 | 8.6
393 | 7.7 | 7.7
394 | 6.6 | 6.6
395 | 8 | 8
396 | 6.6 | 6.6
397 | 6.9 | 6.9
398 | 8 | 8
399 | 7.7 | 7.7
400 | 5.1 | 5.1
401 | 9.7 | 9.7
402 | 5.4 | 5.4
403 | 7.4 | 7.4
404 | 7.4 | 7.4
405 | 6 | 6
406 | 4.9 | 4.9
407 | 6.2 | 6.2
408 | 3 | 3
409 | 1.5 | 1.5
410 | 8.2 | 8.2
411 | 5.6 | 5.6
412 | 2.4 | 2.4
413
414
415
416
417
418
419
420
421 | 2.6 | 2.6
422 | 4.4 | 4.4
423 | 13.7 | 13.7
424 | 6.8 | 6.8
425 | 5.5 | 5.5
426 | 3.9 | 3.9
427 | 4.9 | 4.9
428 | 7.9 | 7.9
429 | 7.1 | 7.1
430 | 5.9 | 5.9
431 | 5.5 | 5.5
432 | 5.3 | 5.3
433 | 9.9 | 9.9
434 | 11.1 | 11.1
435 | 10.1 | 10.1
436 | 6.1 | 6.1
437 | 3.2 | 3.2
438 | 4.2 | 4.2
439 | 4.8 | 4.8
440 | 6.8 | 6.8
441 | 8.1 | 8.1
442 | 11.1 | 11.1
443 | 12.7 | 12.7
444 | 14.4 | 14.4
445 | 15.5 | 15.5
446 | 19.9 | 19.9
447 | 15 | 15
448 | 5.2 | 5.2
449 | 6.07556 | 6.07556
450 | 9.5 | 9.5
451 | 7 | 7
452 | 12.5 | 12.5
453 | 6.2 | 6.2
454 | 10.4 | 10.4
455 | 9.9 | 9.9
456 | 2.1 | 2.1
457 | 2.5 | 2.5
458 | 2.7 | 2.7
459 | 4.9 | 4.9
460 | 6.6 | 6.6
461 | 8.8 | 8.8
462 | 10.3 | 10.3
463 | 9.9 | 9.9
464 | 2.2 | 2.2
465 | 13.6 | 13.6
466 | 10.6 | 10.6
467 | 8.9 | 8.9
468 | 11.2 | 11.2
469 | 10.4 | 10.4
470 | 9.9 | 9.9
471 | 8.5 | 8.5
472 | 13.2 | 13.2
473 | 0.97 | 0.97
474 | 3.86 | 3.86
475 | 4.8 | 4.8
476 | 7.1 | 7.1
477 | 13.5 | 13.5
478 | 12.1 | 12.1
479 | 19.9 | 19.9
480 | 3 | 3
481 | 11.1 | 11.1
482 | 12.1 | 12.1
483 | 4.3 | 4.3
484 | 7.2 | 7.2
485 | 8.1 | 8.1
486 | 8.6 | 8.6
487 | 10.4 | 10.4
488 | 2.5 | 2.5
489 | 4 | 4
490 | 4.6 | 4.6
491 | 6.9 | 6.9
492 | 7.8 | 7.8
493 | 1 | 1
494 | 6 | 6
495 | 2.1 | 2.1
496 | 2.6 | 2.6
497 | 2.8 | 2.8
498 | 3.7 | 3.7
499 | 4.3 | 4.3
500 | 4.6 | 4.6
501 | 6.1 | 6.1
502 | 6.9 | 6.9
503 | 7.1 | 7.1
504 | 5.5 | 5.5
505 | 5.8 | 5.8
506 | 5.6 | 5.6
507 | 1.7 | 1.7
508 | 2.3 | 2.3
509 | 2.4 | 2.4
510 | 3.4 | 3.4
511 | 4.1 | 4.1
512 | 4.3 | 4.3
513 | 5.7 | 5.7
514 | 6.4 | 6.4
515 | 6.5 | 6.5
516 | 5.2 | 5.2
517 | 5.6 | 5.6
518 | 5.5 | 5.5
519 | 2.75 | 2.75
520 | 2.13 | 2.13
521 | 3.33 | 3.33
522 | 2.4 | 2.4
523 | 2.7 | 2.7
524 | 1.179333 | 1.179333
525 | 2.900486 | 2.900486
526 | 1.819661 | 1.819661
527 | 2.31772 | 2.31772
528 | 11.95671 | 11.95671
529 | 15.54431 | 15.54431
530 | 15.38125 | 15.38125
531 | 13.90682 | 13.90682
532 | -8.803718 | -8.803718
533 | -5.702628 | -5.702628
534 | -12.39167 | -12.39167
535 | -2.705953 | -2.705953
536 | -7.08565 | -7.08565
537 | -3.89369 | -3.89369
538 | -8.678957 | -8.678957
539 | -1.557986 | -1.557986
540 | -3.418992 | -3.418992
541 | -0.09981282 | -0.09981282
542 | -2.89917 | -2.89917
543 | 1.156201 | 1.156201
544 | -9.452607 | -9.452607
545 | -1.527825 | -1.527825
546 | -2.124935 | -2.124935
547 | -2.194842 | -2.194842
548 | -5.755691 | -5.755691
549 | 0.5435341 | 0.5435341
550 | -0.003288043 | -0.003288043
551 | -0.1187801 | -0.1187801
552 | -1.39781 | -1.39781
553 | 3.141123 | 3.141123
554 | 2.709496 | 2.709496
555 | 2.631502 | 2.631502
556 | -1.490377 | -1.490377
557 | -0.5910891 | -0.5910891
558 | -1.316491 | -1.316491
559 | -1.265579 | -1.265579
560 | 0.1076324 | 0.1076324
561 | 0.88515 | 0.88515
562 | 0.8104895 | 0.8104895
563 | 0.868487 | 0.868487
564 | 2.459517 | 2.459517
565 | 3.344369 | 3.344369
566 | 3.506851 | 3.506851
567 | 3.449904 | 3.449904
568 | 0.2506549 | 0.2506549
569 | 0.6430927 | 0.6430927
570 | 0.1889968 | 0.1889968
571 | -1.355103 | -1.355103
572 | 1.991465 | 1.991465
573 | 2.511849 | 2.511849
574 | 2.122541 | 2.122541
575 | 0.9801127 | 0.9801127
576 | 4.315942 | 4.315942
577 | 4.794973 | 4.794973
578 | 4.623296 | 4.623296
579 | 3.911734 | 3.911734
580 | 0.01500288 | 0.01500288
581 | 5.496719 | 5.496719
582 | -1.098411 | -1.098411
583 | -0.04585404 | -0.04585404
584 | 0.2515229 | 0.2515229
585 | 5.661919 | 5.661919
586 | 0.4722468 | 0.4722468
587 | 1.777865 | 1.777865
588 | 2.397745 | 2.397745
589 | 6.626478 | 6.626478
590 | 2.935076 | 2.935076
591 | 4.107062 | 4.107062
592 | -4.185676 | -4.185676
593 | -2.94996 | -2.94996
594 | -1.68305 | -1.68305
595 | -2.980849 | -2.980849
596 | -2.063696 | -2.063696
597 | -0.7072257 | -0.7072257
598 | 0.5243224 | 0.5243224
599 | -0.3084949 | -0.3084949
600 | 0.7764052 | 0.7764052
601 | 1.658141 | 1.658141
602 | 2.760582 | 2.760582
603 | 2.392657 | 2.392657
604 | -0.3141863 | -0.3141863
605 | 0.7929054 | 0.7929054
606 | -0.7797052 | -0.7797052
607 | -0.7410257 | -0.7410257
608 | 1.22263 | 1.22263
609 | 2.024872 | 2.024872
610 | 1.219459 | 1.219459
611 | 1.182086 | 1.182086
612 | 2.978457 | 2.978457
613 | 3.426962 | 3.426962
614 | 3.345659 | 3.345659
615 | 3.195197 | 3.195197
616 | 1.012674 | 1.012674
617 | 1.187566 | 1.187566
618 | 1.256722 | 1.256722
619 | 1.217502 | 1.217502
620 | 2.515067 | 2.515067
621 | 1.395762 | 1.395762
622 | 0.3239416 | 0.3239416
623 | 2.49413 | 2.49413
624 | 4.184455 | 4.184455
625 | 4.059269 | 4.059269
626 | 4.094852 | 4.094852
627 | 4.0794 | 4.0794
628 | 6.921969 | 6.921969
629 | 5.685863 | 5.685863
630 | 6.457098 | 6.457098
631 | 5.791259 | 5.791259
632 | 3.22427 | 3.22427
633
634
635
636
637
638
639
640
641 | 6.7 | 6.7
642 | 8.4 | 8.4
643
644
645 | 6.4 | 6.4
646
647
648
649 | 3.7 | 3.7
650
651
652
653
654
655
656
657 | 3.964569 | 3.964569
658 | 10.8 | 10.8
659 | 8 | 8
660
661 | 6.9 | 6.9
662
663 | 5.6 | 5.6
664
665 | 4.8 | 4.8
666 | 3.6 | 3.6
667 | 4.8 | 4.8
668 | 7.4 | 7.4
669 | 5.350053 | 5.350053
670 | 7.202591 | 7.202591
671 | 8.173025 | 8.173025
672 | 7.780936 | 7.780936
673 | 6.241057 | 6.241057
674 | 7.267111 | 7.267111
675 | 7.396329 | 7.396329
676 | 5.00587 | 5.00587
677 | 7.126339 | 7.126339
678 | 9.268394 | 9.268394
679 | 5.426016 | 5.426016
680 | 6.467146 | 6.467146
681 | 7.226003 | 7.226003
682 | 4.619924 | 4.619924
683 | 4.596349 | 4.596349
684 | 4.855673 | 4.855673
685 | 4.360601 | 4.360601
686 | 3.002316 | 3.002316
687 | 4.071425 | 4.071425
688 | 3.954717 | 3.954717

## imputed_K_3
| K | K_imp | Features to find neighs | Amount of neighs | Correlated features | Correlation coefficients | Min_max
0 | 54.4 | 54.4
1 | 71.6 | 71.6
2 | 84.4 | 84.4
3 | 123.6 | 123.6
4
5 |  | 105.9756 | {'Cu', 'aust_temp', 'ausf_czas', 'Mn', 'Mo', 'aust_czas', 'Ni', 'grubosc', 'ausf_temp'} | 16 | ['Rm'] | [-0.7681450387855553] | [56.2, 140.64774225120112]
6
7
8
9
10 | 88.56195 | 88.56195
11 | 86.00915 | 86.00915
12 | 77.36667 | 77.36667
13 | 71.13333 | 71.13333
14 | 154 | 154
15 | 143 | 143
16 | 76.03447 | 76.03447
17
18 | 54 | 54
19 | 72 | 72
20 | 84 | 84
21 | 124 | 124
22 | 74.8 | 74.8
23 | 60.5 | 60.5
24 | 89.1 | 89.1
25 | 69.3 | 69.3
26 | 108.9 | 108.9
27 | 117.7 | 117.7
28 | 126.5 | 126.5
29 | 130.9 | 130.9
30 | 21.84283 | 21.84283
31 | 29.32844 | 29.32844
32 | 35.31692 | 35.31692
33 | 35.31692 | 35.31692
34 | 49.16282 | 49.16282
35 | 56.54144 | 56.54144
36 | 65.39578 | 65.39578
37 | 61.87066 | 61.87066
38 | 213.4477 | 213.4477
39 | 178.5415 | 178.5415
40 | 186.1135 | 186.1135
41 | 204.5438 | 204.5438
42
43
44
45
46 |  | 164.192 | {'Cu', 'aust_temp', 'ausf_czas', 'Mn', 'Mo', 'aust_czas', 'Ni', 'grubosc', 'ausf_temp'} | 19 | ['HB', 'A5', 'Rm'] | [-0.9506754852582068, 0.711247368889844, -0.934738629831412] | [57.0, 192.83241962414513]
47 | 133.8821 | 133.8821
48 | 131.7955 | 131.7955
49 | 132.379 | 132.379
50 | 192.4277 | 192.4277
51 | 178.1009 | 178.1009
52 | 192.8324 | 192.8324
53 | 185.1004 | 185.1004
54
55
56
57
58 | 46.95235 | 46.95235
59 | 53.14645 | 53.14645
60 | 59.40742 | 59.40742
61 | 56.33385 | 56.33385
62 | 204.1736 | 204.1736
63 | 127.1664 | 127.1664
64 | 126.0452 | 126.0452
65 | 113.7315 | 113.7315
66 | 24 | 24
67 | 62 | 62
68 | 72 | 72
69 | 95 | 95
70 | 111 | 111
71 | 84 | 84
72 | 93 | 93
73 | 12.5 | 12.5
74 | 16.2 | 16.2
75 | 16.2 | 16.2
76 | 16.2 | 16.2
77 | 17 | 17
78 | 91.56469 | 91.56469
79 | 85.05795 | 85.05795
80 | 81.74696 | 81.74696
81 | 92.8 | 92.8
82 | 103.8 | 103.8
83 | 97.8 | 97.8
84 | 60 | 60
85 | 61 | 61
86 | 65 | 65
87 | 61 | 61
88 | 71.33 | 71.33
89 | 80.33 | 80.33
90 | 84.3 | 84.3
91 | 82.33 | 82.33
92 | 79 | 79
93 | 80 | 80
94 | 85 | 85
95 | 82 | 82
96 | 67 | 67
97 | 84 | 84
98 | 71.67 | 71.67
99 | 71.66 | 71.66
100 | 77.6 | 77.6
101 | 78 | 78
102 | 80 | 80
103 | 74.33 | 74.33
104 | 62.66 | 62.66
105 | 74.33 | 74.33
106 | 70 | 70
107 | 67.33 | 67.33
108 | 125 | 125
109 | 115 | 115
110 | 98 | 98
111 | 125.991 | 125.991
112 | 122.3059 | 122.3059
113 | 87.91961 | 87.91961
114 | 65.209 | 65.209
115 | 122.0579 | 122.0579
116 | 101.9 | 101.9
117 | 116.5 | 116.5
118 | 128.9 | 128.9
119 | 136.2 | 136.2
120 | 39.64005 | 39.64005
121 | 100.5563 | 100.5563
122 | 100 | 100
123 | 118 | 118
124 | 123 | 123
125 | 132 | 132
126 | 52.6 | 52.6
127 | 59.7 | 59.7
128 | 76.9 | 76.9
129 | 71.5 | 71.5
130 | 69.4 | 69.4
131 | 45.1 | 45.1
132 | 90.2 | 90.2
133 | 122.1 | 122.1
134 | 106.1 | 106.1
135 | 50.3 | 50.3
136 | 100.2 | 100.2
137 | 94.3 | 94.3
138 | 82.5 | 82.5
139 | 78.4 | 78.4
140 | 57.8 | 57.8
141
142 | 138 | 138
143 | 132 | 132
144 | 114 | 114
145 | 133 | 133
146 | 142 | 142
147 | 103 | 103
148 | 108 | 108
149 | 89 | 89
150 | 106 | 106
151 | 63 | 63
152 | 53 | 53
153 | 43 | 43
154 | 57 | 57
155 | 76 | 76
156 | 64 | 64
157 | 112 | 112
158 | 126 | 126
159 | 132 | 132
160 | 80 | 80
161 | 71 | 71
162 | 76 | 76
163 | 120 | 120
164 | 130 | 130
165 | 134 | 134
166 | 92 | 92
167 | 95 | 95
168 | 76 | 76
169 | 102 | 102
170 | 121 | 121
171 | 110 | 110
172 | 74 | 74
173 | 85 | 85
174 | 70 | 70
175 | 35 | 35
176 | 74 | 74
177 | 110 | 110
178 | 72 | 72
179 | 61 | 61
180 | 40.1 | 40.1
181 | 56.2 | 56.2
182 | 62.6 | 62.6
183 | 79.4 | 79.4
184 | 86.2 | 86.2
185 | 43.5 | 43.5
186 | 65 | 65
187 | 140 | 140
188 | 58.98476 | 58.98476
189 | 53.84448 | 53.84448
190 | 51.39224 | 51.39224
191 | 52.61836 | 52.61836
192 | 48.15486 | 48.15486
193 | 165.0246 | 165.0246
194 | 135.7528 | 135.7528
195 | 140.768 | 140.768
196 | 128.9301 | 128.9301
197 | 45.56929 | 45.56929
198 | 106.1459 | 106.1459
199 | 129.6385 | 129.6385
200 | 125.7452 | 125.7452
201 | 127.9592 | 127.9592
202
203 | 127.9415 | 127.9415
204 | 122.7749 | 122.7749
205 | 52.06983 | 52.06983
206 | 62.27114 | 62.27114
207 | 98.90479 | 98.90479
208 | 121.9004 | 121.9004
209 | 59.21175 | 59.21175
210 | 66.4399 | 66.4399
211 | 96.73011 | 96.73011
212
213 | 106.4706 | 106.4706
214 | 101.0131 | 101.0131
215 | 110.0472 | 110.0472
216 | 100.3813 | 100.3813
217
218
219
220
221
222
223
224
225 | 45.43376 | 45.43376
226 | 21.10718 | 21.10718
227 | 68.0007 | 68.0007
228
229
230 | 228 | 228
231 | 255.5 | 255.5
232 | 127.3 | 127.3
233 | 114.4 | 114.4
234 | 237.2 | 237.2
235 | 174.6 | 174.6
236 | 182.5 | 182.5
237 | 207.9 | 207.9
238 | 133.8 | 133.8
239 | 99.4 | 99.4
240 | 132 | 132
241 | 145.7 | 145.7
242 | 42.7 | 42.7
243 | 30.3 | 30.3
244 | 59.5 | 59.5
245 | 55.6 | 55.6
246 | 35.4 | 35.4
247 | 61.4 | 61.4
248 | 73.1 | 73.1
249 | 36.4 | 36.4
250 | 58.8 | 58.8
251 | 84.5 | 84.5
252 | 90.5 | 90.5
253 | 114.5 | 114.5
254 | 33.6 | 33.6
255 | 31.2 | 31.2
256 | 40.5 | 40.5
257 | 50.3 | 50.3
258 | 4.4 | 4.4
259 | 12.4 | 12.4
260 | 12.9 | 12.9
261 | 16.4 | 16.4
262 | 125 | 125
263 | 157 | 157
264 | 63 | 63
265 | 148 | 148
266 | 70.1 | 70.1
267 | 57 | 57
268 | 38.5 | 38.5
269 | 143 | 143
270 | 98.6 | 98.6
271 | 70.8 | 70.8
272 |  | -20.58175 | {'Cu', 'aust_temp', 'ausf_czas', 'Mn', 'Mo', 'aust_czas', 'Ni', 'grubosc', 'ausf_temp'} | 15 | ['HB', 'A5'] | [-0.7316323582679627, 0.7346900692459083] | [14.499878681038481, 95.0]
273 |  | 74.97243 | {'Cu', 'aust_temp', 'ausf_czas', 'Mn', 'Mo', 'aust_czas', 'Ni', 'grubosc', 'ausf_temp'} | 15 | ['Rm'] | [-0.7935400207466611] | [52.84883119460543, 143.0]
274
275
276
277
278 | 84 | 84
279 | 85.5 | 85.5
280 | 87 | 87
281 | 94 | 94
282 | 78.5 | 78.5
283 | 89 | 89
284 | 100 | 100
285 | 59 | 59
286 | 86.5 | 86.5
287 | 93.5 | 93.5
288 | 97 | 97
289 | 100 | 100
290 | 103.5 | 103.5
291 | 106 | 106
292 | 74 | 74
293 | 108.5 | 108.5
294 | 109.5 | 109.5
295 | 103 | 103
296 | 109 | 109
297 | 110 | 110
298 | 109 | 109
299 | 78.5 | 78.5
300 | 112 | 112
301 | 110.5 | 110.5
302 | 100 | 100
303 | 111 | 111
304 | 103 | 103
305 | 78 | 78
306 | 50 | 50
307 | 57 | 57
308 | 61.5 | 61.5
309 | 75 | 75
310 | 86 | 86
311 | 93.5 | 93.5
312 | 96 | 96
313 | 20 | 20
314 | 52.5 | 52.5
315 | 73.5 | 73.5
316 | 78.5 | 78.5
317 | 79 | 79
318 | 78.5 | 78.5
319 | 79 | 79
320 | 20 | 20
321 | 57.5 | 57.5
322 | 94.5 | 94.5
323 | 95 | 95
324 | 94 | 94
325 | 94 | 94
326 | 94 | 94
327 | 13.5 | 13.5
328 | 33.5 | 33.5
329 | 94.5 | 94.5
330 | 113.5 | 113.5
331 | 108 | 108
332 | 105 | 105
333 | 100 | 100
334 | 20 | 20
335 | 57.5 | 57.5
336 | 81.5 | 81.5
337 | 84 | 84
338 | 86 | 86
339 | 88 | 88
340 | 90 | 90
341 | 20 | 20
342 | 44.5 | 44.5
343 | 57 | 57
344 | 56 | 56
345 | 51.5 | 51.5
346 | 43 | 43
347 | 37 | 37
348 | 12.5 | 12.5
349 | 31.5 | 31.5
350 | 65.5 | 65.5
351 | 73.5 | 73.5
352 | 111 | 111
353 | 107 | 107
354 | 87 | 87
355 | 12 | 12
356 | 26.5 | 26.5
357 | 75 | 75
358 | 85 | 85
359 | 99.5 | 99.5
360 | 87.5 | 87.5
361 | 83 | 83
362 | 5 | 5
363 | 11 | 11
364 | 38.5 | 38.5
365 | 74.5 | 74.5
366 | 75 | 75
367 | 70 | 70
368 | 66.5 | 66.5
369 | 7 | 7
370 | 15 | 15
371 | 36 | 36
372 | 46 | 46
373 | 52 | 52
374 | 53 | 53
375 | 53 | 53
376 | 8.5 | 8.5
377 | 22 | 22
378 | 36 | 36
379 | 36.5 | 36.5
380 | 37 | 37
381 | 33 | 33
382 | 27.5 | 27.5
383 | 131.2032 | 131.2032
384 | 120.9971 | 120.9971
385 | 130.4925 | 130.4925
386 | 120.6163 | 120.6163
387 | 132.4346 | 132.4346
388 | 145.2009 | 145.2009
389 | 113.9832 | 113.9832
390 | 116.1183 | 116.1183
391 | 114.4633 | 114.4633
392 | 108.5796 | 108.5796
393 | 119.4023 | 119.4023
394 | 135.5224 | 135.5224
395 | 107.5197 | 107.5197
396 | 107.8776 | 107.8776
397
398 |  | 114.4322 | {'Cu', 'aust_temp', 'ausf_czas', 'Mn', 'Mo', 'aust_czas', 'Ni', 'grubosc', 'ausf_temp'} | 18 | ['HB'] | [-0.8338313670807693] | [97.0, 140.64774225120112]
399 |  | 115.3516 | {'Cu', 'aust_temp', 'ausf_czas', 'Mn', 'Mo', 'aust_czas', 'Ni', 'grubosc', 'ausf_temp'} | 16 | ['HB'] | [-0.835576003906044] | [100.0, 140.64774225120112]
400
401 | 132.7479 | 132.7479
402 | 122.5842 | 122.5842
403 | 127.1248 | 127.1248
404 | 140.6477 | 140.6477
405 | 124.274 | 124.274
406 | 123.513 | 123.513
407 | 105.6 | 105.6
408 | 91.3 | 91.3
409 | 80.3 | 80.3
410 | 108.9 | 108.9
411 | 94.6 | 94.6
412 | 86.9 | 86.9
413
414
415
416
417 | 31.52904 | 31.52904
418 | 55.91414 | 55.91414
419 | 52.2234 | 52.2234
420 | 78.64061 | 78.64061
421 | 64.23191 | 64.23191
422 | 80.53803 | 80.53803
423 |  | 156.7784 | {'Cu', 'aust_temp', 'ausf_czas', 'Mn', 'Mo', 'aust_czas', 'Ni', 'grubosc', 'ausf_temp'} | 16 | ['HB', 'A5'] | [-0.9052301379081024, 0.9904053454231211] | [80.2723715021768, 213.6015549147417]
424 | 94.5 | 94.5
425 | 78.6 | 78.6
426 | 54 | 54
427 | 85.5 | 85.5
428 | 105 | 105
429 | 105 | 105
430 | 100.5 | 100.5
431 | 81.5 | 81.5
432 | 46 | 46
433 | 89.5 | 89.5
434 | 121.5 | 121.5
435 | 105 | 105
436 | 50.5 | 50.5
437 | 69.39592 | 69.39592
438 | 80.27237 | 80.27237
439 | 83.35875 | 83.35875
440 | 101.5593 | 101.5593
441 | 111.6017 | 111.6017
442 | 135.0565 | 135.0565
443 | 147.2496 | 147.2496
444 | 160.5917 | 160.5917
445 | 169.184 | 169.184
446 | 203.7797 | 203.7797
447 |  | 172.2483 | {'Cu', 'aust_temp', 'ausf_czas', 'Mn', 'Mo', 'aust_czas', 'Ni', 'grubosc', 'ausf_temp'} | 18 | ['HB', 'A5'] | [-0.9173258956414754, 0.9910511667365732] | [69.39592098031487, 213.6015549147417]
448 | 8.9 | 8.9
449 | 90.823 | 90.823
450 | 12.2 | 12.2
451 | 127.4269 | 127.4269
452
453 |  | 79.06313 | {'Cu', 'aust_temp', 'ausf_czas', 'Mn', 'Mo', 'aust_czas', 'Ni', 'grubosc', 'ausf_temp'} | 15 | ['A5'] | [0.8331091273503489] | [62.6, 213.6015549147417]
454 | 81.23554 | 81.23554
455 | 81.23554 | 81.23554
456 | 21.42959 | 21.42959
457 | 23.48708 | 23.48708
458 | 39.35721 | 39.35721
459 | 82.25219 | 82.25219
460
461 | 80.48338 | 80.48338
462 | 84.99281 | 84.99281
463 | 81.23554 | 81.23554
464
465 | 173.2504 | 173.2504
466 | 111.9072 | 111.9072
467 | 50.56391 | 50.56391
468 | 77.78971 | 77.78971
469 | 81.23554 | 81.23554
470 | 87.05009 | 87.05009
471 | 116.9448 | 116.9448
472 | 102.8071 | 102.8071
473 | 130 | 130
474 | 146 | 146
475 | 90.92952 | 90.92952
476 | 104.8841 | 104.8841
477 | 160.9215 | 160.9215
478 | 149.4944 | 149.4944
479 | 213.6016 | 213.6016
480 | 103.0367 | 103.0367
481 | 107.4556 | 107.4556
482 | 114.6905 | 114.6905
483 | 88 | 88
484 | 124 | 124
485 | 132 | 132
486 | 138 | 138
487 | 140 | 140
488 | 40 | 40
489 | 46 | 46
490 | 65 | 65
491 | 74 | 74
492 | 102.3 | 102.3
493 | 62.97833 | 62.97833
494 |  | 114.3358 | {'Cu', 'aust_temp', 'ausf_czas', 'Mn', 'Mo', 'aust_czas', 'Ni', 'grubosc', 'ausf_temp'} | 18 | ['Rm'] | [-0.7424201248632253] | [62.97832764290672, 146.0]
495 |  | 15.85438 | {'Cu', 'aust_temp', 'ausf_czas', 'Mn', 'Mo', 'aust_czas', 'Ni', 'grubosc', 'ausf_temp'} | 15 | ['A5'] | [0.9238445881522555] | [-7.535881442509471, 64.89334076344385]
496 |  | 25.32629 | {'Cu', 'aust_temp', 'ausf_czas', 'Mn', 'Mo', 'aust_czas', 'Ni', 'grubosc', 'ausf_temp'} | 15 | ['A5'] | [0.9238445881522556] | [-7.535881442509471, 64.89334076344385]
497 | 31.50912 | 31.50912
498 | 50.57777 | 50.57777
499 | 60.03904 | 60.03904
500 | 64.89334 | 64.89334
501 | 269.6882 | 269.6882
502 | 230.1529 | 230.1529
503 | 236.0668 | 236.0668
504 | 173.2504 | 173.2504
505 | 173.2504 | 173.2504
506 | 173.2504 | 173.2504
507 | -7.535881 | -7.535881
508 | 11.40711 | 11.40711
509 | 14.56428 | 14.56428
510 | 44.1075 | 44.1075
511
512 |  | 92.40512 | {'Cu', 'aust_temp', 'ausf_czas', 'Mn', 'Mo', 'aust_czas', 'Ni', 'grubosc', 'ausf_temp'} | 16 | ['A5'] | [0.7153143431526767] | [-7.535881442509471, 236.06677295676263]
513 | 175.9012 | 175.9012
514 | 175.9012 | 175.9012
515 | 173.1003 | 173.1003
516 | 178.1575 | 178.1575
517 | 179.9941 | 179.9941
518 | 181.1165 | 181.1165
519 | 112.1956 | 112.1956
520 | 113.2638 | 113.2638
521 | 133.8328 | 133.8328
522 | 124.546 | 124.546
523 | 127.4849 | 127.4849
524 |  | 67.54056 | {'Cu', 'aust_temp', 'ausf_czas', 'Mn', 'Mo', 'aust_czas', 'Ni', 'grubosc', 'ausf_temp'} | 16 | ['HB', 'A5'] | [-0.9632193203827117, 0.9756453741296717] | [14.499878681038481, 160.9215058031532]
525 |  | 78.12958 | {'Cu', 'aust_temp', 'ausf_czas', 'Mn', 'Mo', 'aust_czas', 'Ni', 'grubosc', 'ausf_temp'} | 16 | ['HB', 'A5'] | [-0.9632193203827117, 0.9756453741296717] | [14.499878681038481, 160.9215058031532]
526 |  | 71.83003 | {'Cu', 'aust_temp', 'ausf_czas', 'Mn', 'Mo', 'aust_czas', 'Ni', 'grubosc', 'ausf_temp'} | 17 | ['HB', 'A5'] | [-0.9628926008353498, 0.971575386276325] | [14.499878681038481, 160.9215058031532]
527 |  | 75.52384 | {'Cu', 'aust_temp', 'ausf_czas', 'Mn', 'Mo', 'aust_czas', 'Ni', 'grubosc', 'ausf_temp'} | 17 | ['HB', 'A5'] | [-0.9628926008353498, 0.971575386276325] | [14.499878681038481, 160.9215058031532]
528
529
530
531
532 |  | 9.805361 | {'Cu', 'aust_temp', 'ausf_czas', 'Mn', 'Mo', 'aust_czas', 'Ni', 'grubosc', 'ausf_temp'} | 16 | ['A5'] | [0.9205759173557936] | [14.499878681038481, 125.0]
533 |  | 27.96194 | {'Cu', 'aust_temp', 'ausf_czas', 'Mn', 'Mo', 'aust_czas', 'Ni', 'grubosc', 'ausf_temp'} | 15 | ['HB', 'A5'] | [-0.7472727607502507, 0.8781095157656124] | [14.499878681038481, 125.0]
534 |  | 3.446367 | {'Cu', 'aust_temp', 'ausf_czas', 'Mn', 'Mo', 'aust_czas', 'Ni', 'grubosc', 'ausf_temp'} | 16 | ['HB', 'A5'] | [-0.7925053853585567, 0.8272758827243784] | [14.499878681038481, 125.0]
535 |  | 40.65649 | {'Cu', 'aust_temp', 'ausf_czas', 'Mn', 'Mo', 'aust_czas', 'Ni', 'grubosc', 'ausf_temp'} | 16 | ['HB', 'A5'] | [-0.7925053853585567, 0.8272758827243785] | [14.499878681038481, 125.0]
536 |  | 19.6907 | {'Cu', 'aust_temp', 'ausf_czas', 'Mn', 'Mo', 'aust_czas', 'Ni', 'grubosc', 'ausf_temp'} | 15 | ['A5'] | [0.9366317941059561] | [14.499878681038481, 125.0]
537 |  | 36.27403 | {'Cu', 'aust_temp', 'ausf_czas', 'Mn', 'Mo', 'aust_czas', 'Ni', 'grubosc', 'ausf_temp'} | 15 | ['A5'] | [0.9366317941059561] | [14.499878681038481, 125.0]
538 |  | 11.41293 | {'Cu', 'aust_temp', 'ausf_czas', 'Mn', 'Mo', 'aust_czas', 'Ni', 'grubosc', 'ausf_temp'} | 15 | ['A5'] | [0.936631794105956] | [14.499878681038481, 125.0]
539 |  | 48.40881 | {'Cu', 'aust_temp', 'ausf_czas', 'Mn', 'Mo', 'aust_czas', 'Ni', 'grubosc', 'ausf_temp'} | 15 | ['A5'] | [0.9366317941059561] | [14.499878681038481, 125.0]
540 |  | 41.42654 | {'Cu', 'aust_temp', 'ausf_czas', 'Mn', 'Mo', 'aust_czas', 'Ni', 'grubosc', 'ausf_temp'} | 15 | ['A5'] | [0.8478065256037276] | [14.499878681038481, 125.0]
541 |  | 53.99005 | {'Cu', 'aust_temp', 'ausf_czas', 'Mn', 'Mo', 'aust_czas', 'Ni', 'grubosc', 'ausf_temp'} | 15 | ['A5'] | [0.8107996101513905] | [14.499878681038481, 125.0]
542 |  | 44.92161 | {'Cu', 'aust_temp', 'ausf_czas', 'Mn', 'Mo', 'aust_czas', 'Ni', 'grubosc', 'ausf_temp'} | 15 | ['A5'] | [0.7849779755529522] | [14.499878681038481, 125.0]
543 |  | 59.3192 | {'Cu', 'aust_temp', 'ausf_czas', 'Mn', 'Mo', 'aust_czas', 'Ni', 'grubosc', 'ausf_temp'} | 16 | ['A5'] | [0.7672805842842536] | [14.499878681038481, 125.0]
544 | 14.49988 | 14.49988
545 | 52.42273 | 52.42273
546 | 51.82111 | 51.82111
547 | 51.59009 | 51.59009
548 |  | 31.16235 | {'Cu', 'aust_temp', 'ausf_czas', 'Mn', 'Mo', 'aust_czas', 'Ni', 'grubosc', 'ausf_temp'} | 16 | ['A5'] | [0.882294265490308] | [14.499878681038481, 115.0]
549 |  | 60.10486 | {'Cu', 'aust_temp', 'ausf_czas', 'Mn', 'Mo', 'aust_czas', 'Ni', 'grubosc', 'ausf_temp'} | 16 | ['A5'] | [0.882294265490308] | [14.499878681038481, 115.0]
550 |  | 55.4768 | {'Cu', 'aust_temp', 'ausf_czas', 'Mn', 'Mo', 'aust_czas', 'Ni', 'grubosc', 'ausf_temp'} | 15 | ['A5'] | [0.9445503139500202] | [14.499878681038481, 115.0]
551 |  | 57.01653 | {'Cu', 'aust_temp', 'ausf_czas', 'Mn', 'Mo', 'aust_czas', 'Ni', 'grubosc', 'ausf_temp'} | 15 | ['A5'] | [0.7977056884758612] | [14.499878681038481, 95.0]
552 |  | 51.10026 | {'Cu', 'aust_temp', 'ausf_czas', 'Mn', 'Mo', 'aust_czas', 'Ni', 'grubosc', 'ausf_temp'} | 16 | ['A5'] | [0.7972553248185852] | [14.499878681038481, 115.0]
553
554
555
556 |  | 50.59153 | {'Cu', 'aust_temp', 'ausf_czas', 'Mn', 'Mo', 'aust_czas', 'Ni', 'grubosc', 'ausf_temp'} | 15 | ['A5'] | [0.7991987180671681] | [14.499878681038481, 92.0]
557 |  | 54.24715 | {'Cu', 'aust_temp', 'ausf_czas', 'Mn', 'Mo', 'aust_czas', 'Ni', 'grubosc', 'ausf_temp'} | 15 | ['A5'] | [0.7991987180671681] | [14.499878681038481, 92.0]
558 |  | 49.019 | {'Cu', 'aust_temp', 'ausf_czas', 'Mn', 'Mo', 'aust_czas', 'Ni', 'grubosc', 'ausf_temp'} | 15 | ['A5'] | [0.9129633638475159] | [14.499878681038481, 80.18981461290338]
559 |  | 51.8772 | {'Cu', 'aust_temp', 'ausf_czas', 'Mn', 'Mo', 'aust_czas', 'Ni', 'grubosc', 'ausf_temp'} | 16 | ['A5'] | [0.7783843866704878] | [14.499878681038481, 95.0]
560 |  | 62.55333 | {'Cu', 'aust_temp', 'ausf_czas', 'Mn', 'Mo', 'aust_czas', 'Ni', 'grubosc', 'ausf_temp'} | 15 | ['A5'] | [0.8265660554250001] | [14.499878681038481, 115.0]
561 |  | 65.91435 | {'Cu', 'aust_temp', 'ausf_czas', 'Mn', 'Mo', 'aust_czas', 'Ni', 'grubosc', 'ausf_temp'} | 15 | ['A5'] | [0.8265660554250004] | [14.499878681038481, 115.0]
562 |  | 66.81302 | {'Cu', 'aust_temp', 'ausf_czas', 'Mn', 'Mo', 'aust_czas', 'Ni', 'grubosc', 'ausf_temp'} | 15 | ['A5'] | [0.8207115721640935] | [14.499878681038481, 115.0]
563 |  | 66.90563 | {'Cu', 'aust_temp', 'ausf_czas', 'Mn', 'Mo', 'aust_czas', 'Ni', 'grubosc', 'ausf_temp'} | 16 | ['A5'] | [0.823857983333996] | [14.499878681038481, 115.0]
564
565
566
567
568 |  | 60.58205 | {'Cu', 'aust_temp', 'ausf_czas', 'Mn', 'Mo', 'aust_czas', 'Ni', 'grubosc', 'ausf_temp'} | 17 | ['A5'] | [0.7458902851744398] | [14.499878681038481, 95.0]
569 |  | 61.05467 | {'Cu', 'aust_temp', 'ausf_czas', 'Mn', 'Mo', 'aust_czas', 'Ni', 'grubosc', 'ausf_temp'} | 17 | ['A5'] | [0.7177405542327553] | [14.499878681038481, 95.0]
570 |  | 60.84718 | {'Cu', 'aust_temp', 'ausf_czas', 'Mn', 'Mo', 'aust_czas', 'Ni', 'grubosc', 'ausf_temp'} | 15 | ['A5'] | [0.7370294500028449] | [14.499878681038481, 95.0]
571 |  | 50.9869 | {'Cu', 'aust_temp', 'ausf_czas', 'Mn', 'Mo', 'aust_czas', 'Ni', 'grubosc', 'ausf_temp'} | 15 | ['A5'] | [0.7593410358714715] | [14.499878681038481, 95.0]
572
573 |  | 72.51325 | {'Cu', 'aust_temp', 'ausf_czas', 'Mn', 'Mo', 'aust_czas', 'Ni', 'grubosc', 'ausf_temp'} | 15 | ['A5'] | [0.8025452601016133] | [14.499878681038481, 115.0]
574 |  | 73.08381 | {'Cu', 'aust_temp', 'ausf_czas', 'Mn', 'Mo', 'aust_czas', 'Ni', 'grubosc', 'ausf_temp'} | 15 | ['A5'] | [0.8282928631874017] | [14.499878681038481, 115.0]
575 |  | 69.65854 | {'Cu', 'aust_temp', 'ausf_czas', 'Mn', 'Mo', 'aust_czas', 'Ni', 'grubosc', 'ausf_temp'} | 15 | ['A5'] | [0.8439853181604537] | [14.499878681038481, 115.0]
576
577
578
579
580 |  | 53.29905 | {'Cu', 'aust_temp', 'ausf_czas', 'Mn', 'Mo', 'aust_czas', 'Ni', 'grubosc', 'ausf_temp'} | 17 | ['A5'] | [0.9159933591732424] | [14.499878681038481, 125.0]
581 | 80.18981 | 80.18981
582 | 38.59168 | 38.59168
583 | 45.23058 | 45.23058
584 | 56.26613 | 56.26613
585 | 78.58785 | 78.58785
586 | 52.84883 | 52.84883
587 | 59.76365 | 59.76365
588 |  | 60.26799 | {'Cu', 'aust_temp', 'ausf_czas', 'Mn', 'Mo', 'aust_czas', 'Ni', 'grubosc', 'ausf_temp'} | 15 | ['A5'] | [0.8007680842922031] | [38.591679528619004, 125.0]
589 |  | 80.43967 | {'Cu', 'aust_temp', 'ausf_czas', 'Mn', 'Mo', 'aust_czas', 'Ni', 'grubosc', 'ausf_temp'} | 15 | ['A5'] | [0.8007680842922033] | [38.591679528619004, 125.0]
590 |  | 61.96572 | {'Cu', 'aust_temp', 'ausf_czas', 'Mn', 'Mo', 'aust_czas', 'Ni', 'grubosc', 'ausf_temp'} | 15 | ['A5'] | [0.7127184916730945] | [38.591679528619004, 125.0]
591
592 |  | 34.83977 | {'Cu', 'aust_temp', 'ausf_czas', 'Mn', 'Mo', 'aust_czas', 'Ni', 'grubosc', 'ausf_temp'} | 18 | ['A5'] | [0.9168072034563227] | [14.499878681038481, 84.4]
593 |  | 40.338 | {'Cu', 'aust_temp', 'ausf_czas', 'Mn', 'Mo', 'aust_czas', 'Ni', 'grubosc', 'ausf_temp'} | 15 | ['A5'] | [0.901007266200218] | [14.499878681038481, 80.18981461290338]
594 |  | 45.36603 | {'Cu', 'aust_temp', 'ausf_czas', 'Mn', 'Mo', 'aust_czas', 'Ni', 'grubosc', 'ausf_temp'} | 15 | ['A5'] | [0.901007266200218] | [14.499878681038481, 80.18981461290338]
595 |  | 40.21541 | {'Cu', 'aust_temp', 'ausf_czas', 'Mn', 'Mo', 'aust_czas', 'Ni', 'grubosc', 'ausf_temp'} | 15 | ['A5'] | [0.901007266200218] | [14.499878681038481, 80.18981461290338]
596 |  | 43.39337 | {'Cu', 'aust_temp', 'ausf_czas', 'Mn', 'Mo', 'aust_czas', 'Ni', 'grubosc', 'ausf_temp'} | 18 | ['A5'] | [0.7962726215065288] | [14.499878681038481, 115.0]
597 |  | 49.73551 | {'Cu', 'aust_temp', 'ausf_czas', 'Mn', 'Mo', 'aust_czas', 'Ni', 'grubosc', 'ausf_temp'} | 18 | ['A5'] | [0.9391622621954087] | [14.499878681038481, 115.0]
598 |  | 55.58403 | {'Cu', 'aust_temp', 'ausf_czas', 'Mn', 'Mo', 'aust_czas', 'Ni', 'grubosc', 'ausf_temp'} | 18 | ['A5'] | [0.9391622621954089] | [14.499878681038481, 115.0]
599 |  | 51.62905 | {'Cu', 'aust_temp', 'ausf_czas', 'Mn', 'Mo', 'aust_czas', 'Ni', 'grubosc', 'ausf_temp'} | 18 | ['A5'] | [0.9391622621954089] | [14.499878681038481, 115.0]
600 |  | 54.03618 | {'Cu', 'aust_temp', 'ausf_czas', 'Mn', 'Mo', 'aust_czas', 'Ni', 'grubosc', 'ausf_temp'} | 17 | ['A5'] | [0.8519695646974714] | [14.499878681038481, 115.0]
601 |  | 57.74606 | {'Cu', 'aust_temp', 'ausf_czas', 'Mn', 'Mo', 'aust_czas', 'Ni', 'grubosc', 'ausf_temp'} | 17 | ['A5'] | [0.7358794237400604] | [38.591679528619004, 115.0]
602 |  | 60.55782 | {'Cu', 'aust_temp', 'ausf_czas', 'Mn', 'Mo', 'aust_czas', 'Ni', 'grubosc', 'ausf_temp'} | 16 | ['A5'] | [0.7237467993441657] | [38.591679528619004, 115.0]
603 |  | 59.37997 | {'Cu', 'aust_temp', 'ausf_czas', 'Mn', 'Mo', 'aust_czas', 'Ni', 'grubosc', 'ausf_temp'} | 16 | ['A5'] | [0.7237467993441657] | [38.591679528619004, 115.0]
604 |  | 50.79869 | {'Cu', 'aust_temp', 'ausf_czas', 'Mn', 'Mo', 'aust_czas', 'Ni', 'grubosc', 'ausf_temp'} | 15 | ['A5'] | [0.9010072662002181] | [14.499878681038481, 80.18981461290338]
605 |  | 55.19244 | {'Cu', 'aust_temp', 'ausf_czas', 'Mn', 'Mo', 'aust_czas', 'Ni', 'grubosc', 'ausf_temp'} | 15 | ['A5'] | [0.901007266200218] | [14.499878681038481, 80.18981461290338]
606 |  | 49.26882 | {'Cu', 'aust_temp', 'ausf_czas', 'Mn', 'Mo', 'aust_czas', 'Ni', 'grubosc', 'ausf_temp'} | 16 | ['A5'] | [0.9084040022218101] | [14.499878681038481, 84.4]
607 |  | 49.10467 | {'Cu', 'aust_temp', 'ausf_czas', 'Mn', 'Mo', 'aust_czas', 'Ni', 'grubosc', 'ausf_temp'} | 15 | ['A5'] | [0.901007266200218] | [14.499878681038481, 80.18981461290338]
608 |  | 56.13121 | {'Cu', 'aust_temp', 'ausf_czas', 'Mn', 'Mo', 'aust_czas', 'Ni', 'grubosc', 'ausf_temp'} | 18 | ['A5'] | [0.7420300016275211] | [14.499878681038481, 84.4]
609 |  | 58.93582 | {'Cu', 'aust_temp', 'ausf_czas', 'Mn', 'Mo', 'aust_czas', 'Ni', 'grubosc', 'ausf_temp'} | 18 | ['A5'] | [0.7420300016275211] | [14.499878681038481, 84.4]
610 |  | 59.75136 | {'Cu', 'aust_temp', 'ausf_czas', 'Mn', 'Mo', 'aust_czas', 'Ni', 'grubosc', 'ausf_temp'} | 18 | ['A5'] | [0.9181747277532794] | [14.499878681038481, 95.0]
611 |  | 62.12178 | {'Cu', 'aust_temp', 'ausf_czas', 'Mn', 'Mo', 'aust_czas', 'Ni', 'grubosc', 'ausf_temp'} | 18 | ['A5'] | [0.879190276385207] | [14.499878681038481, 111.0]
612
613
614
615 |  | 72.3111 | {'Cu', 'aust_temp', 'ausf_czas', 'Mn', 'Mo', 'aust_czas', 'Ni', 'grubosc', 'ausf_temp'} | 15 | ['A5', 'Rm'] | [0.8500702414660278, -0.7578892839029366] | [38.591679528619004, 115.0]
616
617 |  | 58.25734 | {'Cu', 'aust_temp', 'ausf_czas', 'Mn', 'Mo', 'aust_czas', 'Ni', 'grubosc', 'ausf_temp'} | 15 | ['A5'] | [0.9408249558844105] | [14.499878681038481, 80.18981461290338]
618 |  | 58.54039 | {'Cu', 'aust_temp', 'ausf_czas', 'Mn', 'Mo', 'aust_czas', 'Ni', 'grubosc', 'ausf_temp'} | 15 | ['A5'] | [0.9408249558844104] | [14.499878681038481, 80.18981461290338]
619 |  | 57.28382 | {'Cu', 'aust_temp', 'ausf_czas', 'Mn', 'Mo', 'aust_czas', 'Ni', 'grubosc', 'ausf_temp'} | 16 | ['A5'] | [0.9084060950716255] | [14.499878681038481, 80.18981461290338]
620 |  | 60.80031 | {'Cu', 'aust_temp', 'ausf_czas', 'Mn', 'Mo', 'aust_czas', 'Ni', 'grubosc', 'ausf_temp'} | 16 | ['A5'] | [0.7189882090159088] | [14.499878681038481, 95.0]
621
622
623 |  | 66.77055 | {'Cu', 'aust_temp', 'ausf_czas', 'Mn', 'Mo', 'aust_czas', 'Ni', 'grubosc', 'ausf_temp'} | 15 | ['A5'] | [0.7809796691540533] | [38.591679528619004, 111.0]
624
625
626
627
628 | 11.30422 | 11.30422
629 | 7.338136 | 7.338136
630
631
632
633 | 28.9565 | 28.9565
634 | 31.14858 | 31.14858
635 | 39.09474 | 39.09474
636 | 44.78597 | 44.78597
637 | 51.77508 | 51.77508
638 | 63.37816 | 63.37816
639 | 62.3083 | 62.3083
640 | 39.56864 | 39.56864
641 | 133.6536 | 133.6536
642 | 140.3797 | 140.3797
643 | 139.6205 | 139.6205
644 | 152.2892 | 152.2892
645 | 151.2462 | 151.2462
646 | 142.4742 | 142.4742
647 | 137.3523 | 137.3523
648 | 125.5256 | 125.5256
649 | 62.85917 | 62.85917
650 | 42.24256 | 42.24256
651 | 45.93668 | 45.93668
652 | 51.62499 | 51.62499
653 | 53.56837 | 53.56837
654 | 52.9704 | 52.9704
655 | 56.4327 | 56.4327
656 | 52.52324 | 52.52324
657 | 63.96117 | 63.96117
658 | 74.53135 | 74.53135
659 | 77.30996 | 77.30996
660 | 92.06265 | 92.06265
661 | 89.27745 | 89.27745
662 | 90.00043 | 90.00043
663 | 92.69944 | 92.69944
664 | 84.90383 | 84.90383
665 | 84.75818 | 84.75818
666
667
668
669 | 100.5 | 100.5
670 | 163.5 | 163.5
671 | 170.5 | 170.5
672 | 126 | 126
673 | 94.5 | 94.5
674 | 126 | 126
675 | 109.5 | 109.5
676 | 60 | 60
677 | 103 | 103
678 | 77.5 | 77.5
679 | 77.5 | 77.5
680 | 85 | 85
681 | 82.5 | 82.5
682 | 41 | 41
683 | 40 | 40
684 | 51 | 51
685 | 30 | 30
686 | 28 | 28
687 | 48.5 | 48.5
688 | 25.5 | 25.5

## imputed_HB_4
| HB | HB_imp | Features to find neighs | Amount of neighs | Correlated features | Correlation coefficients | Min_max
0 | 429 | 429
1 | 388 | 388
2 | 341 | 341
3 | 285 | 285
4 | 296.8 | 296.8
5 | 261.9 | 261.9
6 | 345.9127 | 345.9127
7 | 295.1802 | 295.1802
8 | 367.5591 | 367.5591
9 | 363.6232 | 363.6232
10 | 393.8411 | 393.8411
11 | 402.2437 | 402.2437
12 | 376 | 376
13 | 396 | 396
14 | 259 | 259
15 | 258 | 258
16 | 388 | 388
17 | 311 | 311
18 | 415 | 415
19 | 388 | 388
20 | 331 | 331
21 | 283 | 283
22 | 452 | 452
23 | 437 | 437
24 | 392 | 392
25 | 375 | 375
26 | 371 | 371
27 | 325 | 325
28 | 285 | 285
29 | 270 | 270
30 | 286 | 286
31 | 363.8 | 363.8
32 | 347 | 347
33 | 331.2 | 331.2
34 | 217.2 | 217.2
35 | 260.4 | 260.4
36 | 240 | 240
37 | 251.3333 | 251.3333
38 | 169.2 | 169.2
39 | 217.2 | 217.2
40 | 205.2 | 205.2
41 | 193.2 | 193.2
42 | 299 | 299
43 | 400 | 400
44 | 363.8 | 363.8
45 | 347 | 347
46 | 240 | 240
47 | 272.3333 | 272.3333
48 | 251.3333 | 251.3333
49 | 260.4 | 260.4
50 | 205.2 | 205.2
51 | 251.3333 | 251.3333
52 | 229 | 229
53 | 217.2 | 217.2
54 | 292.6 | 292.6
55 | 382.5 | 382.5
56 | 354.8 | 354.8
57 | 347 | 347
58 | 223.2 | 223.2
59 | 266.3333 | 266.3333
60 | 246 | 246
61 | 254.4 | 254.4
62 | 193.2 | 193.2
63 | 240 | 240
64 | 217.2 | 217.2
65 | 205.2 | 205.2
66 | 363.499 | 363.499
67 | 363.499 | 363.499
68 | 363.499 | 363.499
69 | 365.3066 | 365.3066
70 | 362.1426 | 362.1426
71 | 362.1426 | 362.1426
72 | 367.5875 | 367.5875
73 | 273.2607 | 273.2607
74 | 267.2045 | 267.2045
75 | 267.9534 | 267.9534
76 | 267.9534 | 267.9534
77 | 265.6813 | 265.6813
78 | 398 | 398
79 | 417 | 417
80 | 419 | 419
81 | 408 | 408
82 | 316 | 316
83 | 331 | 331
84 | 318.44 | 318.44
85 | 313.56 | 313.56
86 | 311 | 311
87 | 312.6 | 312.6
88 | 329.97 | 329.97
89 | 324.21 | 324.21
90 | 313.96 | 313.96
91 | 325.92 | 325.92
92 | 315.88 | 315.88
93 | 314.52 | 314.52
94 | 315.4 | 315.4
95 | 316.36 | 316.36
96 | 326.1 | 326.1
97 | 319 | 319
98 | 319.8 | 319.8
99 | 323.4 | 323.4
100 | 309.8 | 309.8
101 | 309.64 | 309.64
102 | 312.84 | 312.84
103 | 320.12 | 320.12
104 | 300.9 | 300.9
105 | 296.24 | 296.24
106 | 297.01 | 297.01
107 | 299.4 | 299.4
108 | 278 | 278
109 | 340 | 340
110 | 383 | 383
111 | 287.7221 | 287.7221
112 | 294.1202 | 294.1202
113 | 375.4745 | 375.4745
114 | 404.8974 | 404.8974
115 | 296.2003 | 296.2003
116 | 341 | 341
117 | 336 | 336
118 | 299 | 299
119 | 292 | 292
120 | 471.4228 | 471.4228
121 | 324.7372 | 324.7372
122 | 415 | 415
123 | 331 | 331
124 | 302 | 302
125 | 389 | 389
126 | 408.6 | 408.6
127 | 372.6 | 372.6
128 | 345.6 | 345.6
129 | 381.6 | 381.6
130 | 415.8 | 415.8
131 | 373.5 | 373.5
132 | 344.7 | 344.7
133 | 277.2 | 277.2
134 | 315.9 | 315.9
135 | 342 | 342
136 | 289.8 | 289.8
137 | 277.2 | 277.2
138 | 309.6 | 309.6
139 | 324.9 | 324.9
140 | 394.2 | 394.2
141 | 292 | 292
142 | 304 | 304
143 | 312.6 | 312.6
144 | 311 | 311
145 | 319.8 | 319.8
146 | 324.3 | 324.3
147 | 305 | 305
148 | 368 | 368
149 | 362 | 362
150 | 369 | 369
151 | 431 | 431
152 | 430 | 430
153 | 424.3 | 424.3
154 | 417.7 | 417.7
155 | 418.8 | 418.8
156 | 425.4 | 425.4
157 | 332 | 332
158 | 334.4 | 334.4
159 | 336.8 | 336.8
160 | 424.3 | 424.3
161 | 434 | 434
162 | 421 | 421
163 | 332.8 | 332.8
164 | 337.6 | 337.6
165 | 336.8 | 336.8
166 | 418.8 | 418.8
167 | 411.4 | 411.4
168 | 413.8 | 413.8
169 | 322.2 | 322.2
170 | 321.4 | 321.4
171 | 310.2 | 310.2
172 | 380 | 380
173 | 370 | 370
174 | 380 | 380
175 | 380 | 380
176 | 320 | 320
177 | 304 | 304
178 | 310 | 310
179 | 310 | 310
180 | 403.6 | 403.6
181 | 364.7 | 364.7
182 | 340.4 | 340.4
183 | 308.6 | 308.6
184 | 252.5 | 252.5
185 | 231 | 231
186 | 433.5385 | 433.5385
187 | 280.75 | 280.75
188 | 437.5 | 437.5
189 | 448.4 | 448.4
190 | 453.6 | 453.6
191 | 451 | 451
192 | 462.9 | 462.9
193 | 296 | 296
194 | 288.4 | 288.4
195 | 311.8 | 311.8
196 | 283.6 | 283.6
197 | 451 | 451
198 | 353 | 353
199 | 311 | 311
200 | 301 | 301
201 | 279 | 279
202 | 420.0833 | 420.0833
203 | 336 | 336
204 | 311 | 311
205 | 421 | 421
206 | 371 | 371
207 | 327 | 327
208 | 286 | 286
209 | 451 | 451
210 | 421 | 421
211 | 327 | 327
212 | 301 | 301
213 | 327 | 327
214 | 308.3333 | 308.3333
215 | 286 | 286
216 | 297.6667 | 297.6667
217 | 289 | 289
218 | 266 | 266
219 | 286 | 286
220 | 292.25 | 292.25
221 | 409.8671 | 409.8671
222 | 332.6577 | 332.6577
223 | 304.8983 | 304.8983
224 | 557.0135 | 557.0135
225 | 467.9347 | 467.9347
226 | 244.1011 | 244.1011
227 | 416.207 | 416.207
228 | 317.7419 | 317.7419
229 | 233.7665 | 233.7665
230 | 247 | 247
231 | 237.6667 | 237.6667
232 | 250.5 | 250.5
233 | 234 | 234
234 | 303.2222 | 303.2222
235 | 307.4444 | 307.4444
236 | 293.125 | 293.125
237 | 236.5 | 236.5
238 | 303.2222 | 303.2222
239 | 307.4444 | 307.4444
240 | 293.125 | 293.125
241 | 362.9 | 362.9
242 | 344 | 344
243 | 317.2222 | 317.2222
244 | 279 | 279
245 | 279 | 279
246 | 252.1667 | 252.1667
247 | 250.5 | 250.5
248 | 254.6667 | 254.6667
249 | 267 | 267
250 | 303.2222 | 303.2222
251 | 321.6667 | 321.6667
252 | 321.6667 | 321.6667
253 | 323 | 323
254 | 395.9091 | 395.9091
255 | 404.0909 | 404.0909
256 | 392.7273 | 392.7273
257 | 396.7273 | 396.7273
258 | 492.6875 | 492.6875
259 | 432 | 432
260 | 443.3846 | 443.3846
261 | 431.2308 | 431.2308
262 | 413 | 413
263 | 365.6 | 365.6
264 | 451.9286 | 451.9286
265 | 394.5455 | 394.5455
266 | 445.8 | 445.8
267 | 449.7 | 449.7
268 | 467.85 | 467.85
269 | 356.6 | 356.6
270 | 359.3 | 359.3
271 | 358.4 | 358.4
272 | 615 | 615
273 | 464 | 464
274 | 390 | 390
275 | 344 | 344
276 | 348 | 348
277 | 354 | 354
278 | 385.8844 | 385.8844
279 | 385.8844 | 385.8844
280 | 381.5685 | 381.5685
281 | 380.8556 | 380.8556
282 | 398.4691 | 398.4691
283 | 396.8767 | 396.8767
284 | 384.0381 | 384.0381
285 | 364.9474 | 364.9474
286 | 364.9474 | 364.9474
287 | 358.3754 | 358.3754
288 | 359.1451 | 359.1451
289 | 371.2677 | 371.2677
290 | 369.3277 | 369.3277
291 | 365.0174 | 365.0174
292 | 344.0105 | 344.0105
293 | 344.0105 | 344.0105
294 | 335.1823 | 335.1823
295 | 337.4346 | 337.4346
296 | 336 | 336
297 | 341.7786 | 341.7786
298 | 345.9968 | 345.9968
299 | 323.0735 | 323.0735
300 | 323.0735 | 323.0735
301 | 311.9892 | 311.9892
302 | 315.7242 | 315.7242
303 | 316.8649 | 316.8649
304 | 314.2296 | 314.2296
305 | 326.9762 | 326.9762
306 | 302.1366 | 302.1366
307 | 302.1366 | 302.1366
308 | 288.796 | 288.796
309 | 294.0137 | 294.0137
310 | 289.6636 | 289.6636
311 | 286.6806 | 286.6806
312 | 307.9556 | 307.9556
313 | 379.0142 | 379.0142
314 | 370.0382 | 370.0382
315 | 368.5955 | 368.5955
316 | 380.9452 | 380.9452
317 | 462.5333 | 462.5333
318 | 396.2241 | 396.2241
319 | 396.2241 | 396.2241
320 | 360.3094 | 360.3094
321 | 354.4979 | 354.4979
322 | 353.8063 | 353.8063
323 | 359.2348 | 359.2348
324 | 369 | 369
325 | 375.1763 | 375.1763
326 | 375.1763 | 375.1763
327 | 341.6047 | 341.6047
328 | 332.4444 | 332.4444
329 | 333.3333 | 333.3333
330 | 330 | 330
331 | 332.4444 | 332.4444
332 | 354.1284 | 354.1284
333 | 341 | 341
334 | 322.8999 | 322.8999
335 | 323.4174 | 323.4174
336 | 324.228 | 324.228
337 | 315.8138 | 315.8138
338 | 315.4444 | 315.4444
339 | 333.0805 | 333.0805
340 | 333.0805 | 333.0805
341 | 370 | 370
342 | 307.8771 | 307.8771
343 | 309.4389 | 309.4389
344 | 294.1034 | 294.1034
345 | 308.3333 | 308.3333
346 | 312.0327 | 312.0327
347 | 312.0327 | 312.0327
348 |  | 389.1997 | {'Cu', 'aust_temp', 'ausf_czas', 'Mo', 'aust_czas', 'Ni', 'grubosc', 'Mn'} | 15 | ['Rp02', 'Rm', 'ausf_temp'] | [0.760770260584389, 0.7084630522340163, -0.8618247140391735] | [299.51591529237714, 418.25]
349 |  | 389.1997 | {'Cu', 'aust_temp', 'ausf_czas', 'Mo', 'aust_czas', 'Ni', 'grubosc', 'Mn'} | 15 | ['Rp02', 'Rm', 'ausf_temp'] | [0.7607702605843893, 0.7084630522340164, -0.8618247140391735] | [299.51591529237714, 418.25]
350 | 384.3729 | 384.3729
351 | 389.5756 | 389.5756
352 | 398.7746 | 398.7746
353 | 398.5 | 398.5
354 | 397.75 | 397.75
355 |  | 362.4532 | {'Cu', 'aust_temp', 'ausf_czas', 'Mo', 'aust_czas', 'Ni', 'grubosc', 'Mn'} | 15 | ['Rp02', 'Rm', 'ausf_temp'] | [0.760770260584389, 0.7084630522340163, -0.8618247140391735] | [299.51591529237714, 418.25]
356 |  | 362.4532 | {'Cu', 'aust_temp', 'ausf_czas', 'Mo', 'aust_czas', 'Ni', 'grubosc', 'Mn'} | 15 | ['Rp02', 'Rm', 'ausf_temp'] | [0.7607702605843893, 0.7084630522340164, -0.8618247140391735] | [299.51591529237714, 418.25]
357 | 363.1586 | 363.1586
358 | 368.8932 | 368.8932
359 | 374.5854 | 374.5854
360 | 376 | 376
361 | 375.21875 | 375.21875
362 |  | 335.7067 | {'Cu', 'aust_temp', 'ausf_czas', 'Mo', 'aust_czas', 'Ni', 'grubosc', 'Mn'} | 15 | ['Rp02', 'Rm', 'ausf_temp'] | [0.760770260584389, 0.7084630522340163, -0.8618247140391735] | [299.51591529237714, 418.25]
363 |  | 335.7067 | {'Cu', 'aust_temp', 'ausf_czas', 'Mo', 'aust_czas', 'Ni', 'grubosc', 'Mn'} | 15 | ['Rp02', 'Rm', 'ausf_temp'] | [0.7607702605843893, 0.7084630522340164, -0.8618247140391735] | [299.51591529237714, 418.25]
364 | 341.9444 | 341.9444
365 | 348.2108 | 348.2108
366 | 418.25 | 418.25
367 | 353.5 | 353.5
368 | 352.75 | 352.75
369 |  | 308.9602 | {'Cu', 'aust_temp', 'ausf_czas', 'Mo', 'aust_czas', 'Ni', 'grubosc', 'Mn'} | 15 | ['Rp02', 'Rm', 'ausf_temp'] | [0.760770260584389, 0.7084630522340163, -0.8618247140391735] | [299.51591529237714, 418.25]
370 |  | 308.9602 | {'Cu', 'aust_temp', 'ausf_czas', 'Mo', 'aust_czas', 'Ni', 'grubosc', 'Mn'} | 15 | ['Rp02', 'Rm', 'ausf_temp'] | [0.7607702605843893, 0.7084630522340164, -0.8618247140391735] | [299.51591529237714, 418.25]
371 | 320.7302 | 320.7302
372 | 327.5284 | 327.5284
373 | 326.2072 | 326.2072
374 | 331.5 | 331.5
375 | 330.25 | 330.25
376 |  | 282.2137 | {'Cu', 'aust_temp', 'ausf_czas', 'Mo', 'aust_czas', 'Ni', 'grubosc', 'Mn'} | 15 | ['Rp02', 'Rm', 'ausf_temp'] | [0.760770260584389, 0.7084630522340163, -0.8618247140391735] | [299.51591529237714, 418.25]
377 |  | 282.2137 | {'Cu', 'aust_temp', 'ausf_czas', 'Mo', 'aust_czas', 'Ni', 'grubosc', 'Mn'} | 15 | ['Rp02', 'Rm', 'ausf_temp'] | [0.7607702605843893, 0.7084630522340164, -0.8618247140391735] | [299.51591529237714, 418.25]
378 | 299.5159 | 299.5159
379 | 306.8459 | 306.8459
380 | 302.018 | 302.018
381 | 311.5 | 311.5
382 | 307.71875 | 307.71875
383 | 305.6919 | 305.6919
384 | 329.9312 | 329.9312
385 | 337.0686 | 337.0686
386 | 322.9886 | 322.9886
387 | 321.1491 | 321.1491
388 | 316.8485 | 316.8485
389 | 335.6298 | 335.6298
390 | 337.8555 | 337.8555
391 | 341.4262 | 341.4262
392 | 331.9215 | 331.9215
393 | 334.1472 | 334.1472
394 | 328.3786 | 328.3786
395 | 338.5465 | 338.5465
396 | 336.0167 | 336.0167
397 | 339.6981 | 339.6981
398 | 317.4922 | 317.4922
399 | 317.517 | 317.517
400 | 322.0553 | 322.0553
401 | 291.1903 | 291.1903
402 | 305.9986 | 305.9986
403 | 297.2942 | 297.2942
404 | 272.5175 | 272.5175
405 | 304.8769 | 304.8769
406 | 295.8701 | 295.8701
407 | 271 | 271
408 | 353 | 353
409 | 409 | 409
410 | 264 | 264
411 | 336 | 336
412 | 400 | 400
413 | 454.2147 | 454.2147
414 | 449.2748 | 449.2748
415 | 430.2797 | 430.2797
416 | 382.3158 | 382.3158
417 | 363.835 | 363.835
418 | 333.4352 | 333.4352
419 | 310.5303 | 310.5303
420 | 292.315 | 292.315
421 | 441.1 | 441.1
422 | 382.8 | 382.8
423 | 286.8 | 286.8
424 | 337.1497 | 337.1497
425 | 338.5146 | 338.5146
426 | 339.3486 | 339.3486
427 | 342.7153 | 342.7153
428 | 341.9664 | 341.9664
429 | 343.762 | 343.762
430 | 355.4826 | 355.4826
431 | 361.4518 | 361.4518
432 | 345.0363 | 345.0363
433 | 341.9115 | 341.9115
434 | 337.958 | 337.958
435 | 339.8598 | 339.8598
436 | 344.1612 | 344.1612
437 | 398.2 | 398.2
438 | 375 | 375
439 | 366 | 366
440 | 337.6 | 337.6
441 | 330.6 | 330.6
442 | 276.2 | 276.2
443 | 279.7 | 279.7
444 | 261.9 | 261.9
445 | 260.5 | 260.5
446 | 238.6 | 238.6
447 | 229.2 | 229.2
448 | 336 | 336
449 | 390 | 390
450 | 442 | 442
451 | 266 | 266
452 | 266 | 266
453 | 285 | 285
454 | 272 | 272
455 | 293.125 | 293.125
456 | 414.703 | 414.703
457 | 436.2153 | 436.2153
458 | 374.2727 | 374.2727
459 | 369.2428 | 369.2428
460 | 344.5053 | 344.5053
461 | 300.7429 | 300.7429
462 | 254.5908 | 254.5908
463 | 225.3894 | 225.3894
464 | 219.9895 | 219.9895
465 | 204.4444 | 204.4444
466 | 259.7143 | 259.7143
467 | 307.4444 | 307.4444
468 | 252.1667 | 252.1667
469 | 282 | 282
470 | 301 | 301
471 | 375 | 375
472 | 338.1526 | 338.1526
473 | 421 | 421
474 | 353 | 353
475 | 366 | 366
476 | 330.6 | 330.6
477 | 279.7 | 279.7
478 | 260.5 | 260.5
479 | 238.6 | 238.6
480 | 327 | 327
481 | 302.1111 | 302.1111
482 | 286 | 286
483 | 368 | 368
484 | 357.5 | 357.5
485 | 347 | 347
486 | 326 | 326
487 | 297.6667 | 297.6667
488 | 498 | 498
489 | 456 | 456
490 | 420 | 420
491 | 356 | 356
492 | 314 | 314
493 | 415 | 415
494 | 331 | 331
495 | 190 | 190
496 | 266.8 | 266.8
497 | 240 | 240
498 | 176 | 176
499 | 255 | 255
500 | 228 | 228
501 | 169 | 169
502 | 228 | 228
503 | 216 | 216
504 | 135 | 135
505 | 190 | 190
506 | 169 | 169
507 | 255 | 255
508 | 418.8 | 418.8
509 | 382.5 | 382.5
510 | 216 | 216
511 | 345.8 | 345.8
512 | 274.0108 | 274.0108
513 | 190 | 190
514 | 313.6667 | 313.6667
515 | 281.2 | 281.2
516 | 176 | 176
517 | 255 | 255
518 | 216 | 216
519 | 329.7 | 329.7
520 | 355.7 | 355.7
521 | 319 | 319
522 | 327.9 | 327.9
523 | 324.3 | 324.3
524 | 413.5 | 413.5
525 | 395.9091 | 395.9091
526 | 402.4545 | 402.4545
527 | 394.5455 | 394.5455
528 | 326 | 326
529 | 269 | 269
530 | 262 | 262
531 | 281.625 | 281.625
532 | 484.15625 | 484.15625
533 | 465.4667 | 465.4667
534 | 462.5333 | 462.5333
535 | 464 | 464
536 | 461.0667 | 461.0667
537 | 442 | 442
538 | 439.2308 | 439.2308
539 | 440.2692 | 440.2692
540 | 425.125 | 425.125
541 | 404.5 | 404.5
542 | 402.0455 | 402.0455
543 | 403.5 | 403.5
544 | 476.6 | 476.6
545 | 462.1667 | 462.1667
546 | 461.4333 | 461.4333
547 | 462.9 | 462.9
548 | 449.6071 | 449.6071
549 | 436.2308 | 436.2308
550 | 435.0769 | 435.0769
551 | 437.5 | 437.5
552 | 412.5 | 412.5
553 | 397.5455 | 397.5455
554 | 396.3182 | 396.3182
555 | 397.9545 | 397.9545
556 | 469.4 | 469.4
557 | 453.7857 | 453.7857
558 | 452.3929 | 452.3929
559 | 456.5714 | 456.5714
560 | 441.6538 | 441.6538
561 | 428.1538 | 428.1538
562 | 425.5833 | 425.5833
563 | 429.6923 | 429.6923
564 | 400.8182 | 400.8182
565 | 385.4545 | 385.4545
566 | 384.15 | 384.15
567 | 386.8182 | 386.8182
568 | 451 | 451
569 | 442 | 442
570 | 440.6154 | 440.6154
571 | 444.4231 | 444.4231
572 | 424.6667 | 424.6667
573 | 412 | 412
574 | 409.5 | 409.5
575 | 413.5 | 413.5
576 | 383.7 | 383.7
577 | 371.5 | 371.5
578 | 368 | 368
579 | 371.5 | 371.5
580 | 471 | 471
581 | 455.6429 | 455.6429
582 | 452.3929 | 452.3929
583 | 453.7857 | 453.7857
584 | 445.4615 | 445.4615
585 | 426.0417 | 426.0417
586 | 422.8333 | 422.8333
587 | 424.6667 | 424.6667
588 | 404.5 | 404.5
589 | 388.1818 | 388.1818
590 | 385.05 | 385.05
591 | 387.2727 | 387.2727
592 | 459.6 | 459.6
593 | 441.6538 | 441.6538
594 | 439.2308 | 439.2308
595 | 440.6154 | 440.6154
596 | 432 | 432
597 | 409.5 | 409.5
598 | 406 | 406
599 | 408.5 | 408.5
600 | 392.7273 | 392.7273
601 | 375.5 | 375.5
602 | 371.5 | 371.5
603 | 375.5 | 375.5
604 | 441.6538 | 441.6538
605 | 428.1538 | 428.1538
606 | 424.6667 | 424.6667
607 | 427.7692 | 427.7692
608 | 412 | 412
609 | 395.9091 | 395.9091
610 | 391.8182 | 391.8182
611 | 394.0909 | 394.0909
612 | 372.5 | 372.5
613 | 357.05 | 357.05
614 | 353.45 | 353.45
615 | 356.6 | 356.6
616 | 418.25 | 418.25
617 | 403.6818 | 403.6818
618 | 399.5909 | 399.5909
619 | 403.2727 | 403.2727
620 | 385.9091 | 385.9091
621 | 462.1667 | 462.1667
622 | 459.9667 | 459.9667
623 | 373.5 | 373.5
624 | 345 | 345
625 | 332.8889 | 332.8889
626 | 330 | 330
627 | 332 | 332
628 | 361.1 | 361.1
629 | 303.2222 | 303.2222
630 | 329 | 329
631 | 357.5 | 357.5
632 | 395.9091 | 395.9091
633 | 409 | 409
634 | 402.4545 | 402.4545
635 | 403.2727 | 403.2727
636 | 400.8182 | 400.8182
637 | 386.3636 | 386.3636
638 | 408 | 408
639 | 410 | 410
640 | 413 | 413
641 | 332.4444 | 332.4444
642 | 323.6475 | 323.6475
643 | 326 | 326
644 | 333.3333 | 333.3333
645 | 332.4444 | 332.4444
646 | 336.8889 | 336.8889
647 | 334.2222 | 334.2222
648 | 344 | 344
649 | 336.8889 | 336.8889
650 | 385.4545 | 385.4545
651 | 382.8 | 382.8
652 | 384.6 | 384.6
653 | 386.3636 | 386.3636
654 | 384.6 | 384.6
655 | 389.0909 | 389.0909
656 | 395.9091 | 395.9091
657 | 384.6 | 384.6
658 | 313.6667 | 313.6667
659 | 307.4444 | 307.4444
660 | 301 | 301
661 | 311.8889 | 311.8889
662 | 309.2222 | 309.2222
663 | 312.7778 | 312.7778
664 | 317.2222 | 317.2222
665 | 311.8889 | 311.8889
666 | 290.8332 | 290.8332
667 | 307.8869 | 307.8869
668 | 305.6462 | 305.6462
669 | 426.8312 | 426.8312
670 | 340 | 340
671 | 310 | 310
672 | 272 | 272
673 | 294.5 | 294.5
674 | 274.5 | 274.5
675 | 257 | 257
676 | 334.5 | 334.5
677 | 302.5 | 302.5
678 | 267.5 | 267.5
679 | 330 | 330
680 | 292.5 | 292.5
681 | 262.5 | 262.5
682 | 312.8744 | 312.8744
683 | 296.6608 | 296.6608
684 | 277.2045 | 277.2045
685 | 257.7481 | 257.7481
686 | 371.5297 | 371.5297
687 | 313.241 | 313.241
688 | 254.9523 | 254.9523

## imputed_A5_4
| A5 | A5_imp | Features to find neighs | Amount of neighs | Correlated features | Correlation coefficients | Min_max
0 | 2.8 | 2.8
1 | 4.1 | 4.1
2 | 5.4 | 5.4
3 | 10 | 10
4 | 15.4 | 15.4
5 | 15.7 | 15.7
6 | 12.3 | 12.3
7 | 9.7 | 9.7
8 | 13.4 | 13.4
9 | 7.7 | 7.7
10 | 5.7 | 5.7
11 | 4.9 | 4.9
12 | 4 | 4
13 | 4 | 4
14 | 13 | 13
15 | 8 | 8
16 | 4.6 | 4.6
17 | 7.9 | 7.9
18 | 3 | 3
19 | 4 | 4
20 | 5 | 5
21 | 10 | 10
22 | 2 | 2
23 | 1.4 | 1.4
24 | 3.9 | 3.9
25 | 2.4 | 2.4
26 | 4.2 | 4.2
27 | 6 | 6
28 | 4.9 | 4.9
29 | 7.8 | 7.8
30 | 1.9 | 1.9
31 | 2.4 | 2.4
32 | 2.8 | 2.8
33 | 2.8 | 2.8
34 | 3.7 | 3.7
35 | 4.2 | 4.2
36 | 4.8 | 4.8
37 | 4.7 | 4.7
38 | 5.9 | 5.9
39 | 6.7 | 6.7
40 | 7.2 | 7.2
41 | 7.1 | 7.1
42 | 1.5 | 1.5
43 | 2.1 | 2.1
44 | 2.4 | 2.4
45 | 2.3 | 2.3
46 | 3.1 | 3.1
47 | 3.5 | 3.5
48 | 3.7 | 3.7
49 | 3.8 | 3.8
50 | 5.2 | 5.2
51 | 5.8 | 5.8
52 | 5.9 | 5.9
53 | 6 | 6
54 | 1.7 | 1.7
55 | 2.2 | 2.2
56 | 2.6 | 2.6
57 | 2.6 | 2.6
58 | 3.5 | 3.5
59 | 3.9 | 3.9
60 | 4.3 | 4.3
61 | 4.4 | 4.4
62 | 5.5 | 5.5
63 | 6.5 | 6.5
64 | 6.9 | 6.9
65 | 6.6 | 6.6
66 | 4.969378 | 4.969378
67 | 4.786874 | 4.786874
68 | 4.487382 | 4.487382
69 | 4.746985 | 4.746985
70 | 4.564668 | 4.564668
71 | 4.577355 | 4.577355
72 | 4.405122 | 4.405122
73 | 11.35363 | 11.35363
74 | 11.58038 | 11.58038
75 | 12.07665 | 12.07665
76 | 12.11156 | 12.11156
77 | 6.996154 | 6.996154
78 | 1.89 | 1.89
79 | 2.32 | 2.32
80 | 2.35 | 2.35
81 | 6.9 | 6.9
82 | 14 | 14
83 | 12.5 | 12.5
84 | 6.5 | 6.5
85 | 7.7 | 7.7
86 | 6.66 | 6.66
87 | 6.4 | 6.4
88 | 7.7 | 7.7
89 | 7.68 | 7.68
90 | 6.8 | 6.8
91 | 6.5 | 6.5
92 | 5.7 | 5.7
93 | 6.86 | 6.86
94 | 6.88 | 6.88
95 | 5.49 | 5.49
96 | 6.5 | 6.5
97 | 6.7 | 6.7
98 | 10 | 10
99 | 8.04 | 8.04
100 | 6.86 | 6.86
101 | 7.45 | 7.45
102 | 6.86 | 6.86
103 | 6.47 | 6.47
104 | 8.43 | 8.43
105 | 10.32 | 10.32
106 | 10.3 | 10.3
107 | 9.31 | 9.31
108 | 11.2 | 11.2
109 | 10.2 | 10.2
110 | 7.5 | 7.5
111 | 5.3 | 5.3
112 | 6 | 6
113 | 3.1 | 3.1
114 | 2 | 2
115 | 7 | 7
116 | 8 | 8
117 | 8 | 8
118 | 9 | 9
119 | 10 | 10
120 | 3.2 | 3.2
121 | 5 | 5
122 | 3.5 | 3.5
123 | 8 | 8
124 | 11 | 11
125 | 13 | 13
126 | 3.5 | 3.5
127 | 4.5 | 4.5
128 | 5.5 | 5.5
129 | 5.6 | 5.6
130 | 3.4 | 3.4
131 | 5.4 | 5.4
132 | 10 | 10
133 | 11.1 | 11.1
134 | 10.1 | 10.1
135 | 6.1 | 6.1
136 | 10.6 | 10.6
137 | 10.9 | 10.9
138 | 7.7 | 7.7
139 | 7.1 | 7.1
140 | 5.6 | 5.6
141 | 11.10693 | 11.10693
142 | 4.77 | 4.77
143 | 5.6 | 5.6
144 | 3.71 | 3.71
145 | 3.09 | 3.09
146 | 3.73 | 3.73
147 | 3.68 | 3.68
148 | 2.23 | 2.23
149 | 2.06 | 2.06
150 | 3.66 | 3.66
151 | 1.46 | 1.46
152 | 1.27 | 1.27
153 | 1.33 | 1.33
154 | 0.56 | 0.56
155 | 0.4 | 0.4
156 | 1.69 | 1.69
157 | 3.33 | 3.33
158 | 2.7 | 2.7
159 | 2.98 | 2.98
160 | 0.42 | 0.42
161 | 1.42 | 1.42
162 | 2.57 | 2.57
163 | 4.42 | 4.42
164 | 3.41 | 3.41
165 | 3.69 | 3.69
166 | 0.72 | 0.72
167 | 0.24 | 0.24
168 | 0.64 | 0.64
169 | 1.11 | 1.11
170 | 0.43 | 0.43
171 | 1.31 | 1.31
172 | 4 | 4
173 | 6.5 | 6.5
174 | 3.6 | 3.6
175 | 2 | 2
176 | 7.6 | 7.6
177 | 10 | 10
178 | 6.6 | 6.6
179 | 5.4 | 5.4
180 | 1 | 1
181 | 1.7 | 1.7
182 | 2.4 | 2.4
183 | 6.5 | 6.5
184 | 5.7 | 5.7
185 | 2.8 | 2.8
186 | 3.8 | 3.8
187 | 13.1 | 13.1
188 | 1.58 | 1.58
189 | 1.6 | 1.6
190 | 0.95 | 0.95
191 | 1.28 | 1.28
192 | 1.25 | 1.25
193 | 8.2 | 8.2
194 | 2.65 | 2.65
195 | 5.42 | 5.42
196 | 2.84 | 2.84
197 | 1.4 | 1.4
198 | 1.9 | 1.9
199 | 2.8 | 2.8
200 | 3.2 | 3.2
201 | 4.2 | 4.2
202 | 3.7 | 3.7
203 | 10.2 | 10.2
204 | 8.5 | 8.5
205 | 0.8 | 0.8
206 | 1.05 | 1.05
207 | 1.4 | 1.4
208 | 5.1 | 5.1
209 | 1.6 | 1.6
210 | 2.3 | 2.3
211 | 3.8 | 3.8
212 | 5.1 | 5.1
213 | 3 | 3
214 | 10.6 | 10.6
215 | 12.1 | 12.1
216 | 10 | 10
217 | 7.2 | 7.2
218 | 6.8 | 6.8
219 | 4.5 | 4.5
220 | 5.1 | 5.1
221 | 0.65 | 0.65
222 | 0.93 | 0.93
223 | 3.47 | 3.47
224 | 2.9 | 2.9
225 | 7.2 | 7.2
226 | 11.8 | 11.8
227 | 0.7 | 0.7
228 | 3.96 | 3.96
229 | 5.3 | 5.3
230 | 7.2 | 7.2
231 | 11.4 | 11.4
232 | 6.6 | 6.6
233 | 5.2 | 5.2
234 | 10.3 | 10.3
235 | 7.3 | 7.3
236 | 9.8 | 9.8
237 | 5.8 | 5.8
238 | 4.9 | 4.9
239 | 7.3 | 7.3
240 | 9.8 | 9.8
241 | 5.8 | 5.8
242 | 4.1 | 4.1
243 | 2.7 | 2.7
244 | 4.7 | 4.7
245 | 4 | 4
246 | 3.9 | 3.9
247 | 6.3 | 6.3
248 | 5 | 5
249 | 3.9 | 3.9
250 | 3.8 | 3.8
251 | 3.3 | 3.3
252 | 4.150876 | 4.150876
253 | 6.6 | 6.6
254 | 2.2 | 2.2
255 | 2.7 | 2.7
256 | 2.8 | 2.8
257 | 2.4 | 2.4
258 | 1.5 | 1.5
259 | 1.8 | 1.8
260 | 3.4 | 3.4
261 | 2 | 2
262 | 9.6 | 9.6
263 | 13.8 | 13.8
264 | 4.42 | 4.42
265 | 7.1 | 7.1
266 | 0.2 | 0.2
267 | 0.13 | 0.13
268 | 0.07 | 0.07
269 | 1.64 | 1.64
270 | 0.98 | 0.98
271 | 1.365 | 1.365
272 | 1.8 | 1.8
273 | 3.9 | 3.9
274 | 7.1 | 7.1
275 | 9.2 | 9.2
276 | 10.3 | 10.3
277 | 8 | 8
278 | 7.995348 | 7.995348
279 | 8.275461 | 8.275461
280 | 8.396706 | 8.396706
281 | 8.734021 | 8.734021
282 | 6.944012 | 6.944012
283 | 7.920759 | 7.920759
284 | 8.775825 | 8.775825
285 | 5.945207 | 5.945207
286 | 8.356291 | 8.356291
287 | 8.9221 | 8.9221
288 | 9.021222 | 9.021222
289 | 9.036346 | 9.036346
290 | 9.047891 | 9.047891
291 | 9.242224 | 9.242224
292 | 7.175292 | 7.175292
293 | 10.13455 | 10.13455
294 | 10.21538 | 10.21538
295 | 9.595625 | 9.595625
296 | 9.1 | 9.1
297 | 9.553157 | 9.553157
298 | 9.475424 | 9.475424
299 | 7.544317 | 7.544317
300 | 10.41745 | 10.41745
301 | 10.29621 | 10.29621
302 | 9.308424 | 9.308424
303 | 10.10684 | 10.10684
304 | 9.009025 | 9.009025
305 | 7.065694 | 7.065694
306 | 5.207157 | 5.207157
307 | 5.971811 | 5.971811
308 | 6.335545 | 6.335545
309 | 6.915078 | 6.915078
310 | 7.673896 | 7.673896
311 | 8.270559 | 8.270559
312 | 8.464892 | 8.464892
313 | 3.005258 | 3.005258
314 | 5.531172 | 5.531172
315 | 7.289828 | 7.289828
316 | 7.270868 | 7.270868
317 | 4.2 | 4.2
318 | 7.1044 | 7.1044
319 | 7.144528 | 7.144528
320 | 3.005258 | 3.005258
321 | 5.951455 | 5.951455
322 | 9.004849 | 9.004849
323 | 8.91972 | 8.91972
324 | 7.7 | 7.7
325 | 8.429905 | 8.429905
326 | 8.448786 | 8.448786
327 | 2.468348 | 2.468348
328 | 7.3 | 7.3
329 | 8 | 8
330 | 11 | 11
331 | 9.5 | 9.5
332 | 9.370587 | 9.370587
333 | 8.5 | 8.5
334 | 3.005258 | 3.005258
335 | 5.951455 | 5.951455
336 | 7.943169 | 7.943169
337 | 7.820486 | 7.820486
338 | 11 | 11
339 | 7.916806 | 7.916806
340 | 8.100984 | 8.100984
341 | 2.1 | 2.1
342 | 4.858719 | 4.858719
343 | 5.942312 | 5.942312
344 | 5.022435 | 5.022435
345 | 5.5 | 5.5
346 | 4.068564 | 4.068564
347 | 3.492608 | 3.492608
348 | 2.188521 | 2.188521
349 | 3.74386 | 3.74386
350 | 6.625961 | 6.625961
351 | 6.700652 | 6.700652
352 | 10.2157 | 10.2157
353 | 9.416254 | 9.416254
354 | 7.828381 | 7.828381
355 | 2.14559 | 2.14559
356 | 3.305073 | 3.305073
357 | 7.445676 | 7.445676
358 | 7.867061 | 7.867061
359 | 9.087781 | 9.087781
360 | 7.868078 | 7.868078
361 | 7.510807 | 7.510807
362 | 1.544569 | 1.544569
363 | 1.944836 | 1.944836
364 | 4.296246 | 4.296246
365 | 6.802079 | 6.802079
366 | 7.2 | 7.2
367 | 6.47869 | 6.47869
368 | 6.200812 | 6.200812
369 | 1.71629 | 1.71629
370 | 2.295865 | 2.295865
371 | 4.080532 | 4.080532
372 | 3.911413 | 3.911413
373 | 4.428983 | 4.428983
374 | 5.128998 | 5.128998
375 | 5.128998 | 5.128998
376 | 1.84508 | 1.84508
377 | 2.910166 | 2.910166
378 | 4.080532 | 4.080532
379 | 2.947858 | 2.947858
380 | 2.957783 | 2.957783
381 | 3.541125 | 3.541125
382 | 3.10446 | 3.10446
383 | 8.3 | 8.3
384 | 6.9 | 6.9
385 | 7.4 | 7.4
386 | 7.4 | 7.4
387 | 4.9 | 4.9
388 | 6.3 | 6.3
389 | 8.6 | 8.6
390 | 8 | 8
391 | 5.1 | 5.1
392 | 8.6 | 8.6
393 | 7.7 | 7.7
394 | 6.6 | 6.6
395 | 8 | 8
396 | 6.6 | 6.6
397 | 6.9 | 6.9
398 | 8 | 8
399 | 7.7 | 7.7
400 | 5.1 | 5.1
401 | 9.7 | 9.7
402 | 5.4 | 5.4
403 | 7.4 | 7.4
404 | 7.4 | 7.4
405 | 6 | 6
406 | 4.9 | 4.9
407 | 6.2 | 6.2
408 | 3 | 3
409 | 1.5 | 1.5
410 | 8.2 | 8.2
411 | 5.6 | 5.6
412 | 2.4 | 2.4
413
414
415
416
417
418
419
420
421 | 2.6 | 2.6
422 | 4.4 | 4.4
423 | 13.7 | 13.7
424 | 6.8 | 6.8
425 | 5.5 | 5.5
426 | 3.9 | 3.9
427 | 4.9 | 4.9
428 | 7.9 | 7.9
429 | 7.1 | 7.1
430 | 5.9 | 5.9
431 | 5.5 | 5.5
432 | 5.3 | 5.3
433 | 9.9 | 9.9
434 | 11.1 | 11.1
435 | 10.1 | 10.1
436 | 6.1 | 6.1
437 | 3.2 | 3.2
438 | 4.2 | 4.2
439 | 4.8 | 4.8
440 | 6.8 | 6.8
441 | 8.1 | 8.1
442 | 11.1 | 11.1
443 | 12.7 | 12.7
444 | 14.4 | 14.4
445 | 15.5 | 15.5
446 | 19.9 | 19.9
447 | 15 | 15
448 | 5.2 | 5.2
449 | 6.07556 | 6.07556
450 | 9.5 | 9.5
451 | 7 | 7
452 | 12.5 | 12.5
453 | 6.2 | 6.2
454 | 10.4 | 10.4
455 | 9.9 | 9.9
456 | 2.1 | 2.1
457 | 2.5 | 2.5
458 | 2.7 | 2.7
459 | 4.9 | 4.9
460 | 6.6 | 6.6
461 | 8.8 | 8.8
462 | 10.3 | 10.3
463 | 9.9 | 9.9
464 | 2.2 | 2.2
465 | 13.6 | 13.6
466 | 10.6 | 10.6
467 | 8.9 | 8.9
468 | 11.2 | 11.2
469 | 10.4 | 10.4
470 | 9.9 | 9.9
471 | 8.5 | 8.5
472 | 13.2 | 13.2
473 | 0.97 | 0.97
474 | 3.86 | 3.86
475 | 4.8 | 4.8
476 | 7.1 | 7.1
477 | 13.5 | 13.5
478 | 12.1 | 12.1
479 | 19.9 | 19.9
480 | 3 | 3
481 | 11.1 | 11.1
482 | 12.1 | 12.1
483 | 4.3 | 4.3
484 | 7.2 | 7.2
485 | 8.1 | 8.1
486 | 8.6 | 8.6
487 | 10.4 | 10.4
488 | 2.5 | 2.5
489 | 4 | 4
490 | 4.6 | 4.6
491 | 6.9 | 6.9
492 | 7.8 | 7.8
493 | 1 | 1
494 | 6 | 6
495 | 2.1 | 2.1
496 | 2.6 | 2.6
497 | 2.8 | 2.8
498 | 3.7 | 3.7
499 | 4.3 | 4.3
500 | 4.6 | 4.6
501 | 6.1 | 6.1
502 | 6.9 | 6.9
503 | 7.1 | 7.1
504 | 5.5 | 5.5
505 | 5.8 | 5.8
506 | 5.6 | 5.6
507 | 1.7 | 1.7
508 | 2.3 | 2.3
509 | 2.4 | 2.4
510 | 3.4 | 3.4
511 | 4.1 | 4.1
512 | 4.3 | 4.3
513 | 5.7 | 5.7
514 | 6.4 | 6.4
515 | 6.5 | 6.5
516 | 5.2 | 5.2
517 | 5.6 | 5.6
518 | 5.5 | 5.5
519 | 2.75 | 2.75
520 | 2.13 | 2.13
521 | 3.33 | 3.33
522 | 2.4 | 2.4
523 | 2.7 | 2.7
524 | 1.179333 | 1.179333
525 | 2.900486 | 2.900486
526 | 1.819661 | 1.819661
527 | 2.31772 | 2.31772
528 | 11.95671 | 11.95671
529 | 15.54431 | 15.54431
530 | 15.38125 | 15.38125
531 | 13.90682 | 13.90682
532 | -8.803718 | -8.803718
533 | -5.702628 | -5.702628
534 | -12.39167 | -12.39167
535 | -2.705953 | -2.705953
536 | -7.08565 | -7.08565
537 | -3.89369 | -3.89369
538 | -8.678957 | -8.678957
539 | -1.557986 | -1.557986
540 | -3.418992 | -3.418992
541 | -0.09981282 | -0.09981282
542 | -2.89917 | -2.89917
543 | 1.156201 | 1.156201
544 | -9.452607 | -9.452607
545 | -1.527825 | -1.527825
546 | -2.124935 | -2.124935
547 | -2.194842 | -2.194842
548 | -5.755691 | -5.755691
549 | 0.5435341 | 0.5435341
550 | -0.003288043 | -0.003288043
551 | -0.1187801 | -0.1187801
552 | -1.39781 | -1.39781
553 | 3.141123 | 3.141123
554 | 2.709496 | 2.709496
555 | 2.631502 | 2.631502
556 | -1.490377 | -1.490377
557 | -0.5910891 | -0.5910891
558 | -1.316491 | -1.316491
559 | -1.265579 | -1.265579
560 | 0.1076324 | 0.1076324
561 | 0.88515 | 0.88515
562 | 0.8104895 | 0.8104895
563 | 0.868487 | 0.868487
564 | 2.459517 | 2.459517
565 | 3.344369 | 3.344369
566 | 3.506851 | 3.506851
567 | 3.449904 | 3.449904
568 | 0.2506549 | 0.2506549
569 | 0.6430927 | 0.6430927
570 | 0.1889968 | 0.1889968
571 | -1.355103 | -1.355103
572 | 1.991465 | 1.991465
573 | 2.511849 | 2.511849
574 | 2.122541 | 2.122541
575 | 0.9801127 | 0.9801127
576 | 4.315942 | 4.315942
577 | 4.794973 | 4.794973
578 | 4.623296 | 4.623296
579 | 3.911734 | 3.911734
580 | 0.01500288 | 0.01500288
581 | 5.496719 | 5.496719
582 | -1.098411 | -1.098411
583 | -0.04585404 | -0.04585404
584 | 0.2515229 | 0.2515229
585 | 5.661919 | 5.661919
586 | 0.4722468 | 0.4722468
587 | 1.777865 | 1.777865
588 | 2.397745 | 2.397745
589 | 6.626478 | 6.626478
590 | 2.935076 | 2.935076
591 | 4.107062 | 4.107062
592 | -4.185676 | -4.185676
593 | -2.94996 | -2.94996
594 | -1.68305 | -1.68305
595 | -2.980849 | -2.980849
596 | -2.063696 | -2.063696
597 | -0.7072257 | -0.7072257
598 | 0.5243224 | 0.5243224
599 | -0.3084949 | -0.3084949
600 | 0.7764052 | 0.7764052
601 | 1.658141 | 1.658141
602 | 2.760582 | 2.760582
603 | 2.392657 | 2.392657
604 | -0.3141863 | -0.3141863
605 | 0.7929054 | 0.7929054
606 | -0.7797052 | -0.7797052
607 | -0.7410257 | -0.7410257
608 | 1.22263 | 1.22263
609 | 2.024872 | 2.024872
610 | 1.219459 | 1.219459
611 | 1.182086 | 1.182086
612 | 2.978457 | 2.978457
613 | 3.426962 | 3.426962
614 | 3.345659 | 3.345659
615 | 3.195197 | 3.195197
616 | 1.012674 | 1.012674
617 | 1.187566 | 1.187566
618 | 1.256722 | 1.256722
619 | 1.217502 | 1.217502
620 | 2.515067 | 2.515067
621 | 1.395762 | 1.395762
622 | 0.3239416 | 0.3239416
623 | 2.49413 | 2.49413
624 | 4.184455 | 4.184455
625 | 4.059269 | 4.059269
626 | 4.094852 | 4.094852
627 | 4.0794 | 4.0794
628 | 6.921969 | 6.921969
629 | 5.685863 | 5.685863
630 | 6.457098 | 6.457098
631 | 5.791259 | 5.791259
632 | 3.22427 | 3.22427
633
634
635
636
637
638
639
640
641 | 6.7 | 6.7
642 | 8.4 | 8.4
643
644
645 | 6.4 | 6.4
646
647
648
649 | 3.7 | 3.7
650
651
652
653
654
655
656
657 | 3.964569 | 3.964569
658 | 10.8 | 10.8
659 | 8 | 8
660
661 | 6.9 | 6.9
662
663 | 5.6 | 5.6
664
665 | 4.8 | 4.8
666 | 3.6 | 3.6
667 | 4.8 | 4.8
668 | 7.4 | 7.4
669 | 5.350053 | 5.350053
670 | 7.202591 | 7.202591
671 | 8.173025 | 8.173025
672 | 7.780936 | 7.780936
673 | 6.241057 | 6.241057
674 | 7.267111 | 7.267111
675 | 7.396329 | 7.396329
676 | 5.00587 | 5.00587
677 | 7.126339 | 7.126339
678 | 9.268394 | 9.268394
679 | 5.426016 | 5.426016
680 | 6.467146 | 6.467146
681 | 7.226003 | 7.226003
682 | 4.619924 | 4.619924
683 | 4.596349 | 4.596349
684 | 4.855673 | 4.855673
685 | 4.360601 | 4.360601
686 | 3.002316 | 3.002316
687 | 4.071425 | 4.071425
688 | 3.954717 | 3.954717

## imputed_K_4
| K | K_imp | Features to find neighs | Amount of neighs | Correlated features | Correlation coefficients | Min_max
0 | 54.4 | 54.4
1 | 71.6 | 71.6
2 | 84.4 | 84.4
3 | 123.6 | 123.6
4
5 | 105.9756 | 105.9756
6 |  | 77.38929 | {'Cu', 'aust_temp', 'ausf_czas', 'Mn', 'Mo', 'aust_czas', 'Ni', 'grubosc', 'ausf_temp'} | 18 | ['Rm'] | [-0.7293738317682172] | [41.426541819934386, 140.64774225120112]
7 |  | 109.8435 | {'Cu', 'aust_temp', 'ausf_czas', 'Mn', 'Mo', 'aust_czas', 'Ni', 'grubosc', 'ausf_temp'} | 18 | ['A5', 'HB', 'Rm'] | [0.7603331588438759, -0.7901437702434728, -0.7608201079233639] | [41.426541819934386, 140.64774225120112]
8 |  | 114.316 | {'Cu', 'aust_temp', 'ausf_czas', 'Mn', 'Mo', 'aust_czas', 'Ni', 'grubosc', 'ausf_temp'} | 18 | ['A5', 'HB'] | [0.9280098372337958, -0.7681805613401931] | [11.412929006337556, 108.9]
9 |  | 99.42184 | {'Cu', 'aust_temp', 'ausf_czas', 'Mn', 'Mo', 'aust_czas', 'Ni', 'grubosc', 'ausf_temp'} | 15 | ['A5', 'HB'] | [0.9041193085845866, -0.7890027270856662] | [11.412929006337556, 108.9]
10 | 88.56195 | 88.56195
11 | 86.00915 | 86.00915
12 | 77.36667 | 77.36667
13 | 71.13333 | 71.13333
14 | 154 | 154
15 | 143 | 143
16 | 76.03447 | 76.03447
17
18 | 54 | 54
19 | 72 | 72
20 | 84 | 84
21 | 124 | 124
22 | 74.8 | 74.8
23 | 60.5 | 60.5
24 | 89.1 | 89.1
25 | 69.3 | 69.3
26 | 108.9 | 108.9
27 | 117.7 | 117.7
28 | 126.5 | 126.5
29 | 130.9 | 130.9
30 | 21.84283 | 21.84283
31 | 29.32844 | 29.32844
32 | 35.31692 | 35.31692
33 | 35.31692 | 35.31692
34 | 49.16282 | 49.16282
35 | 56.54144 | 56.54144
36 | 65.39578 | 65.39578
37 | 61.87066 | 61.87066
38 | 213.4477 | 213.4477
39 | 178.5415 | 178.5415
40 | 186.1135 | 186.1135
41 | 204.5438 | 204.5438
42
43
44
45
46 | 164.192 | 164.192
47 | 133.8821 | 133.8821
48 | 131.7955 | 131.7955
49 | 132.379 | 132.379
50 | 192.4277 | 192.4277
51 | 178.1009 | 178.1009
52 | 192.8324 | 192.8324
53 | 185.1004 | 185.1004
54
55
56
57
58 | 46.95235 | 46.95235
59 | 53.14645 | 53.14645
60 | 59.40742 | 59.40742
61 | 56.33385 | 56.33385
62 | 204.1736 | 204.1736
63 | 127.1664 | 127.1664
64 | 126.0452 | 126.0452
65 | 113.7315 | 113.7315
66 | 24 | 24
67 | 62 | 62
68 | 72 | 72
69 | 95 | 95
70 | 111 | 111
71 | 84 | 84
72 | 93 | 93
73 | 12.5 | 12.5
74 | 16.2 | 16.2
75 | 16.2 | 16.2
76 | 16.2 | 16.2
77 | 17 | 17
78 | 91.56469 | 91.56469
79 | 85.05795 | 85.05795
80 | 81.74696 | 81.74696
81 | 92.8 | 92.8
82 | 103.8 | 103.8
83 | 97.8 | 97.8
84 | 60 | 60
85 | 61 | 61
86 | 65 | 65
87 | 61 | 61
88 | 71.33 | 71.33
89 | 80.33 | 80.33
90 | 84.3 | 84.3
91 | 82.33 | 82.33
92 | 79 | 79
93 | 80 | 80
94 | 85 | 85
95 | 82 | 82
96 | 67 | 67
97 | 84 | 84
98 | 71.67 | 71.67
99 | 71.66 | 71.66
100 | 77.6 | 77.6
101 | 78 | 78
102 | 80 | 80
103 | 74.33 | 74.33
104 | 62.66 | 62.66
105 | 74.33 | 74.33
106 | 70 | 70
107 | 67.33 | 67.33
108 | 125 | 125
109 | 115 | 115
110 | 98 | 98
111 | 125.991 | 125.991
112 | 122.3059 | 122.3059
113 | 87.91961 | 87.91961
114 | 65.209 | 65.209
115 | 122.0579 | 122.0579
116 | 101.9 | 101.9
117 | 116.5 | 116.5
118 | 128.9 | 128.9
119 | 136.2 | 136.2
120 | 39.64005 | 39.64005
121 | 100.5563 | 100.5563
122 | 100 | 100
123 | 118 | 118
124 | 123 | 123
125 | 132 | 132
126 | 52.6 | 52.6
127 | 59.7 | 59.7
128 | 76.9 | 76.9
129 | 71.5 | 71.5
130 | 69.4 | 69.4
131 | 45.1 | 45.1
132 | 90.2 | 90.2
133 | 122.1 | 122.1
134 | 106.1 | 106.1
135 | 50.3 | 50.3
136 | 100.2 | 100.2
137 | 94.3 | 94.3
138 | 82.5 | 82.5
139 | 78.4 | 78.4
140 | 57.8 | 57.8
141
142 | 138 | 138
143 | 132 | 132
144 | 114 | 114
145 | 133 | 133
146 | 142 | 142
147 | 103 | 103
148 | 108 | 108
149 | 89 | 89
150 | 106 | 106
151 | 63 | 63
152 | 53 | 53
153 | 43 | 43
154 | 57 | 57
155 | 76 | 76
156 | 64 | 64
157 | 112 | 112
158 | 126 | 126
159 | 132 | 132
160 | 80 | 80
161 | 71 | 71
162 | 76 | 76
163 | 120 | 120
164 | 130 | 130
165 | 134 | 134
166 | 92 | 92
167 | 95 | 95
168 | 76 | 76
169 | 102 | 102
170 | 121 | 121
171 | 110 | 110
172 | 74 | 74
173 | 85 | 85
174 | 70 | 70
175 | 35 | 35
176 | 74 | 74
177 | 110 | 110
178 | 72 | 72
179 | 61 | 61
180 | 40.1 | 40.1
181 | 56.2 | 56.2
182 | 62.6 | 62.6
183 | 79.4 | 79.4
184 | 86.2 | 86.2
185 | 43.5 | 43.5
186 | 65 | 65
187 | 140 | 140
188 | 58.98476 | 58.98476
189 | 53.84448 | 53.84448
190 | 51.39224 | 51.39224
191 | 52.61836 | 52.61836
192 | 48.15486 | 48.15486
193 | 165.0246 | 165.0246
194 | 135.7528 | 135.7528
195 | 140.768 | 140.768
196 | 128.9301 | 128.9301
197 | 45.56929 | 45.56929
198 | 106.1459 | 106.1459
199 | 129.6385 | 129.6385
200 | 125.7452 | 125.7452
201 | 127.9592 | 127.9592
202
203 | 127.9415 | 127.9415
204 | 122.7749 | 122.7749
205 | 52.06983 | 52.06983
206 | 62.27114 | 62.27114
207 | 98.90479 | 98.90479
208 | 121.9004 | 121.9004
209 | 59.21175 | 59.21175
210 | 66.4399 | 66.4399
211 | 96.73011 | 96.73011
212
213 | 106.4706 | 106.4706
214 | 101.0131 | 101.0131
215 | 110.0472 | 110.0472
216 | 100.3813 | 100.3813
217
218
219
220
221
222
223
224
225 | 45.43376 | 45.43376
226 | 21.10718 | 21.10718
227 | 68.0007 | 68.0007
228
229
230 | 228 | 228
231 | 255.5 | 255.5
232 | 127.3 | 127.3
233 | 114.4 | 114.4
234 | 237.2 | 237.2
235 | 174.6 | 174.6
236 | 182.5 | 182.5
237 | 207.9 | 207.9
238 | 133.8 | 133.8
239 | 99.4 | 99.4
240 | 132 | 132
241 | 145.7 | 145.7
242 | 42.7 | 42.7
243 | 30.3 | 30.3
244 | 59.5 | 59.5
245 | 55.6 | 55.6
246 | 35.4 | 35.4
247 | 61.4 | 61.4
248 | 73.1 | 73.1
249 | 36.4 | 36.4
250 | 58.8 | 58.8
251 | 84.5 | 84.5
252 | 90.5 | 90.5
253 | 114.5 | 114.5
254 | 33.6 | 33.6
255 | 31.2 | 31.2
256 | 40.5 | 40.5
257 | 50.3 | 50.3
258 | 4.4 | 4.4
259 | 12.4 | 12.4
260 | 12.9 | 12.9
261 | 16.4 | 16.4
262 | 125 | 125
263 | 157 | 157
264 | 63 | 63
265 | 148 | 148
266 | 70.1 | 70.1
267 | 57 | 57
268 | 38.5 | 38.5
269 | 143 | 143
270 | 98.6 | 98.6
271 | 70.8 | 70.8
272 | -20.58175 | -20.58175
273 | 74.97243 | 74.97243
274
275
276
277
278 | 84 | 84
279 | 85.5 | 85.5
280 | 87 | 87
281 | 94 | 94
282 | 78.5 | 78.5
283 | 89 | 89
284 | 100 | 100
285 | 59 | 59
286 | 86.5 | 86.5
287 | 93.5 | 93.5
288 | 97 | 97
289 | 100 | 100
290 | 103.5 | 103.5
291 | 106 | 106
292 | 74 | 74
293 | 108.5 | 108.5
294 | 109.5 | 109.5
295 | 103 | 103
296 | 109 | 109
297 | 110 | 110
298 | 109 | 109
299 | 78.5 | 78.5
300 | 112 | 112
301 | 110.5 | 110.5
302 | 100 | 100
303 | 111 | 111
304 | 103 | 103
305 | 78 | 78
306 | 50 | 50
307 | 57 | 57
308 | 61.5 | 61.5
309 | 75 | 75
310 | 86 | 86
311 | 93.5 | 93.5
312 | 96 | 96
313 | 20 | 20
314 | 52.5 | 52.5
315 | 73.5 | 73.5
316 | 78.5 | 78.5
317 | 79 | 79
318 | 78.5 | 78.5
319 | 79 | 79
320 | 20 | 20
321 | 57.5 | 57.5
322 | 94.5 | 94.5
323 | 95 | 95
324 | 94 | 94
325 | 94 | 94
326 | 94 | 94
327 | 13.5 | 13.5
328 | 33.5 | 33.5
329 | 94.5 | 94.5
330 | 113.5 | 113.5
331 | 108 | 108
332 | 105 | 105
333 | 100 | 100
334 | 20 | 20
335 | 57.5 | 57.5
336 | 81.5 | 81.5
337 | 84 | 84
338 | 86 | 86
339 | 88 | 88
340 | 90 | 90
341 | 20 | 20
342 | 44.5 | 44.5
343 | 57 | 57
344 | 56 | 56
345 | 51.5 | 51.5
346 | 43 | 43
347 | 37 | 37
348 | 12.5 | 12.5
349 | 31.5 | 31.5
350 | 65.5 | 65.5
351 | 73.5 | 73.5
352 | 111 | 111
353 | 107 | 107
354 | 87 | 87
355 | 12 | 12
356 | 26.5 | 26.5
357 | 75 | 75
358 | 85 | 85
359 | 99.5 | 99.5
360 | 87.5 | 87.5
361 | 83 | 83
362 | 5 | 5
363 | 11 | 11
364 | 38.5 | 38.5
365 | 74.5 | 74.5
366 | 75 | 75
367 | 70 | 70
368 | 66.5 | 66.5
369 | 7 | 7
370 | 15 | 15
371 | 36 | 36
372 | 46 | 46
373 | 52 | 52
374 | 53 | 53
375 | 53 | 53
376 | 8.5 | 8.5
377 | 22 | 22
378 | 36 | 36
379 | 36.5 | 36.5
380 | 37 | 37
381 | 33 | 33
382 | 27.5 | 27.5
383 | 131.2032 | 131.2032
384 | 120.9971 | 120.9971
385 | 130.4925 | 130.4925
386 | 120.6163 | 120.6163
387 | 132.4346 | 132.4346
388 | 145.2009 | 145.2009
389 | 113.9832 | 113.9832
390 | 116.1183 | 116.1183
391 | 114.4633 | 114.4633
392 | 108.5796 | 108.5796
393 | 119.4023 | 119.4023
394 | 135.5224 | 135.5224
395 | 107.5197 | 107.5197
396 | 107.8776 | 107.8776
397
398 | 114.4322 | 114.4322
399 | 115.3516 | 115.3516
400
401 | 132.7479 | 132.7479
402 | 122.5842 | 122.5842
403 | 127.1248 | 127.1248
404 | 140.6477 | 140.6477
405 | 124.274 | 124.274
406 | 123.513 | 123.513
407 | 105.6 | 105.6
408 | 91.3 | 91.3
409 | 80.3 | 80.3
410 | 108.9 | 108.9
411 | 94.6 | 94.6
412 | 86.9 | 86.9
413
414
415
416
417 | 31.52904 | 31.52904
418 | 55.91414 | 55.91414
419 | 52.2234 | 52.2234
420 | 78.64061 | 78.64061
421 | 64.23191 | 64.23191
422 | 80.53803 | 80.53803
423 | 156.7784 | 156.7784
424 | 94.5 | 94.5
425 | 78.6 | 78.6
426 | 54 | 54
427 | 85.5 | 85.5
428 | 105 | 105
429 | 105 | 105
430 | 100.5 | 100.5
431 | 81.5 | 81.5
432 | 46 | 46
433 | 89.5 | 89.5
434 | 121.5 | 121.5
435 | 105 | 105
436 | 50.5 | 50.5
437 | 69.39592 | 69.39592
438 | 80.27237 | 80.27237
439 | 83.35875 | 83.35875
440 | 101.5593 | 101.5593
441 | 111.6017 | 111.6017
442 | 135.0565 | 135.0565
443 | 147.2496 | 147.2496
444 | 160.5917 | 160.5917
445 | 169.184 | 169.184
446 | 203.7797 | 203.7797
447 | 172.2483 | 172.2483
448 | 8.9 | 8.9
449 | 90.823 | 90.823
450 | 12.2 | 12.2
451 | 127.4269 | 127.4269
452 |  | 164.9757 | {'Cu', 'aust_temp', 'ausf_czas', 'Mn', 'Mo', 'aust_czas', 'Ni', 'grubosc', 'ausf_temp'} | 18 | ['A5', 'HB'] | [0.9657098911718364, -0.7467101596415595] | [11.412929006337556, 157.0]
453 | 79.06313 | 79.06313
454 | 81.23554 | 81.23554
455 | 81.23554 | 81.23554
456 | 21.42959 | 21.42959
457 | 23.48708 | 23.48708
458 | 39.35721 | 39.35721
459 | 82.25219 | 82.25219
460
461 | 80.48338 | 80.48338
462 | 84.99281 | 84.99281
463 | 81.23554 | 81.23554
464
465 | 173.2504 | 173.2504
466 | 111.9072 | 111.9072
467 | 50.56391 | 50.56391
468 | 77.78971 | 77.78971
469 | 81.23554 | 81.23554
470 | 87.05009 | 87.05009
471 | 116.9448 | 116.9448
472 | 102.8071 | 102.8071
473 | 130 | 130
474 | 146 | 146
475 | 90.92952 | 90.92952
476 | 104.8841 | 104.8841
477 | 160.9215 | 160.9215
478 | 149.4944 | 149.4944
479 | 213.6016 | 213.6016
480 | 103.0367 | 103.0367
481 | 107.4556 | 107.4556
482 | 114.6905 | 114.6905
483 | 88 | 88
484 | 124 | 124
485 | 132 | 132
486 | 138 | 138
487 | 140 | 140
488 | 40 | 40
489 | 46 | 46
490 | 65 | 65
491 | 74 | 74
492 | 102.3 | 102.3
493 | 62.97833 | 62.97833
494 | 114.3358 | 114.3358
495 | 15.85438 | 15.85438
496 | 25.32629 | 25.32629
497 | 31.50912 | 31.50912
498 | 50.57777 | 50.57777
499 | 60.03904 | 60.03904
500 | 64.89334 | 64.89334
501 | 269.6882 | 269.6882
502 | 230.1529 | 230.1529
503 | 236.0668 | 236.0668
504 | 173.2504 | 173.2504
505 | 173.2504 | 173.2504
506 | 173.2504 | 173.2504
507 | -7.535881 | -7.535881
508 | 11.40711 | 11.40711
509 | 14.56428 | 14.56428
510 | 44.1075 | 44.1075
511
512 | 92.40512 | 92.40512
513 | 175.9012 | 175.9012
514 | 175.9012 | 175.9012
515 | 173.1003 | 173.1003
516 | 178.1575 | 178.1575
517 | 179.9941 | 179.9941
518 | 181.1165 | 181.1165
519 | 112.1956 | 112.1956
520 | 113.2638 | 113.2638
521 | 133.8328 | 133.8328
522 | 124.546 | 124.546
523 | 127.4849 | 127.4849
524 | 67.54056 | 67.54056
525 | 78.12958 | 78.12958
526 | 71.83003 | 71.83003
527 | 75.52384 | 75.52384
528 |  | 151.6305 | {'Cu', 'aust_temp', 'ausf_czas', 'Mn', 'Mo', 'aust_czas', 'Ni', 'grubosc', 'ausf_temp'} | 15 | ['A5', 'HB'] | [0.9899776714971064, -0.8883003120026951] | [67.54056276785367, 213.6015549147417]
529 |  | 174.8401 | {'Cu', 'aust_temp', 'ausf_czas', 'Mn', 'Mo', 'aust_czas', 'Ni', 'grubosc', 'ausf_temp'} | 15 | ['A5', 'HB'] | [0.9899776714971064, -0.8883003120026952] | [67.54056276785367, 213.6015549147417]
530 |  | 171.9638 | {'Cu', 'aust_temp', 'ausf_czas', 'Mn', 'Mo', 'aust_czas', 'Ni', 'grubosc', 'ausf_temp'} | 15 | ['A5', 'HB'] | [0.9899776714971064, -0.8883003120026952] | [67.54056276785367, 213.6015549147417]
531 |  | 161.7032 | {'Cu', 'aust_temp', 'ausf_czas', 'Mn', 'Mo', 'aust_czas', 'Ni', 'grubosc', 'ausf_temp'} | 15 | ['A5', 'HB'] | [0.9899776714971061, -0.888300312002695] | [67.54056276785367, 213.6015549147417]
532 | 9.805361 | 9.805361
533 | 27.96194 | 27.96194
534 | 3.446367 | 3.446367
535 | 40.65649 | 40.65649
536 | 19.6907 | 19.6907
537 | 36.27403 | 36.27403
538 | 11.41293 | 11.41293
539 | 48.40881 | 48.40881
540 | 41.42654 | 41.42654
541 | 53.99005 | 53.99005
542 | 44.92161 | 44.92161
543 | 59.3192 | 59.3192
544 | 14.49988 | 14.49988
545 | 52.42273 | 52.42273
546 | 51.82111 | 51.82111
547 | 51.59009 | 51.59009
548 | 31.16235 | 31.16235
549 | 60.10486 | 60.10486
550 | 55.4768 | 55.4768
551 | 57.01653 | 57.01653
552 | 51.10026 | 51.10026
553 |  | 75.24353 | {'Cu', 'aust_temp', 'ausf_czas', 'Mn', 'Mo', 'aust_czas', 'Ni', 'grubosc', 'ausf_temp'} | 17 | ['A5'] | [0.9849455306549213] | [11.412929006337556, 66.90562520388102]
554 |  | 72.94675 | {'Cu', 'aust_temp', 'ausf_czas', 'Mn', 'Mo', 'aust_czas', 'Ni', 'grubosc', 'ausf_temp'} | 17 | ['A5'] | [0.9849455306549215] | [11.412929006337556, 66.90562520388102]
555 |  | 72.09467 | {'Cu', 'aust_temp', 'ausf_czas', 'Mn', 'Mo', 'aust_czas', 'Ni', 'grubosc', 'ausf_temp'} | 16 | ['A5'] | [0.9858285160497549] | [11.412929006337556, 66.90562520388102]
556 | 50.59153 | 50.59153
557 | 54.24715 | 54.24715
558 | 49.019 | 49.019
559 | 51.8772 | 51.8772
560 | 62.55333 | 62.55333
561 | 65.91435 | 65.91435
562 | 66.81302 | 66.81302
563 | 66.90563 | 66.90563
564 |  | 72.6718 | {'Cu', 'aust_temp', 'ausf_czas', 'Mn', 'Mo', 'aust_czas', 'Ni', 'grubosc', 'ausf_temp'} | 18 | ['A5'] | [0.9788471346092472] | [19.690702182440766, 73.08381471317092]
565 |  | 75.62964 | {'Cu', 'aust_temp', 'ausf_czas', 'Mn', 'Mo', 'aust_czas', 'Ni', 'grubosc', 'ausf_temp'} | 18 | ['A5'] | [0.952268502475519] | [31.162350362015246, 73.08381471317092]
566 |  | 76.93497 | {'Cu', 'aust_temp', 'ausf_czas', 'Mn', 'Mo', 'aust_czas', 'Ni', 'grubosc', 'ausf_temp'} | 18 | ['A5'] | [0.970962715313877] | [11.412929006337556, 73.08381471317092]
567 |  | 75.86194 | {'Cu', 'aust_temp', 'ausf_czas', 'Mn', 'Mo', 'aust_czas', 'Ni', 'grubosc', 'ausf_temp'} | 18 | ['A5'] | [0.9444552618972708] | [31.162350362015246, 73.08381471317092]
568 | 60.58205 | 60.58205
569 | 61.05467 | 61.05467
570 | 60.84718 | 60.84718
571 | 50.9869 | 50.9869
572 |  | 71.2174 | {'Cu', 'aust_temp', 'ausf_czas', 'Mn', 'Mo', 'aust_czas', 'Ni', 'grubosc', 'ausf_temp'} | 16 | ['A5', 'HB'] | [0.9780142422788499, -0.7701993120077202] | [31.162350362015246, 73.08381471317092]
573 | 72.51325 | 72.51325
574 | 73.08381 | 73.08381
575 | 69.65854 | 69.65854
576 |  | 82.23729 | {'Cu', 'aust_temp', 'ausf_czas', 'Mn', 'Mo', 'aust_czas', 'Ni', 'grubosc', 'ausf_temp'} | 18 | ['A5'] | [0.978661198383792] | [31.162350362015246, 115.0]
577 |  | 79.29219 | {'Cu', 'aust_temp', 'ausf_czas', 'Mn', 'Mo', 'aust_czas', 'Ni', 'grubosc', 'ausf_temp'} | 18 | ['A5'] | [0.9283226710150914] | [31.162350362015246, 79.4]
578 |  | 78.57171 | {'Cu', 'aust_temp', 'ausf_czas', 'Mn', 'Mo', 'aust_czas', 'Ni', 'grubosc', 'ausf_temp'} | 18 | ['A5'] | [0.928322671015091] | [31.162350362015246, 79.4]
579 |  | 75.58058 | {'Cu', 'aust_temp', 'ausf_czas', 'Mn', 'Mo', 'aust_czas', 'Ni', 'grubosc', 'ausf_temp'} | 18 | ['A5'] | [0.9306912696166281] | [31.162350362015246, 79.4]
580 | 53.29905 | 53.29905
581 | 80.18981 | 80.18981
582 | 38.59168 | 38.59168
583 | 45.23058 | 45.23058
584 | 56.26613 | 56.26613
585 | 78.58785 | 78.58785
586 | 52.84883 | 52.84883
587 | 59.76365 | 59.76365
588 | 60.26799 | 60.26799
589 | 80.43967 | 80.43967
590 | 61.96572 | 61.96572
591 |  | 69.69554 | {'Cu', 'aust_temp', 'ausf_czas', 'Mn', 'Mo', 'aust_czas', 'Ni', 'grubosc', 'ausf_temp'} | 16 | ['A5'] | [0.9668679251129985] | [43.39337134452271, 80.43966692337735]
592 | 34.83977 | 34.83977
593 | 40.338 | 40.338
594 | 45.36603 | 45.36603
595 | 40.21541 | 40.21541
596 | 43.39337 | 43.39337
597 | 49.73551 | 49.73551
598 | 55.58403 | 55.58403
599 | 51.62905 | 51.62905
600 | 54.03618 | 54.03618
601 | 57.74606 | 57.74606
602 | 60.55782 | 60.55782
603 | 59.37997 | 59.37997
604 | 50.79869 | 50.79869
605 | 55.19244 | 55.19244
606 | 49.26882 | 49.26882
607 | 49.10467 | 49.10467
608 | 56.13121 | 56.13121
609 | 58.93582 | 58.93582
610 | 59.75136 | 59.75136
611 | 62.12178 | 62.12178
612 |  | 65.02389 | {'Cu', 'aust_temp', 'ausf_czas', 'Mn', 'Mo', 'aust_czas', 'Ni', 'grubosc', 'ausf_temp'} | 16 | ['A5'] | [0.9388532455277063] | [43.39337134452271, 80.43966692337735]
613 |  | 67.12936 | {'Cu', 'aust_temp', 'ausf_czas', 'Mn', 'Mo', 'aust_czas', 'Ni', 'grubosc', 'ausf_temp'} | 16 | ['A5'] | [0.9448827233624871] | [43.39337134452271, 80.43966692337735]
614 |  | 68.35142 | {'Cu', 'aust_temp', 'ausf_czas', 'Mn', 'Mo', 'aust_czas', 'Ni', 'grubosc', 'ausf_temp'} | 16 | ['A5', 'HB'] | [0.8988583253001614, -0.8724490956337979] | [43.39337134452271, 72.3110951330667]
615 | 72.3111 | 72.3111
616 |  | 55.80121 | {'Cu', 'aust_temp', 'ausf_czas', 'Mn', 'Mo', 'aust_czas', 'Ni', 'grubosc', 'ausf_temp'} | 17 | ['A5', 'HB'] | [0.9788590541828298, -0.9399433549437731] | [34.83976565320377, 66.77055303268992]
617 | 58.25734 | 58.25734
618 | 58.54039 | 58.54039
619 | 57.28382 | 57.28382
620 | 60.80031 | 60.80031
621 |  | 51.09412 | {'Cu', 'aust_temp', 'ausf_czas', 'Mn', 'Mo', 'aust_czas', 'Ni', 'grubosc', 'ausf_temp'} | 15 | ['A5', 'HB'] | [0.9346688392181686, -0.917451781763554] | [49.10467469676303, 72.3110951330667]
622 |  | 46.96421 | {'Cu', 'aust_temp', 'ausf_czas', 'Mn', 'Mo', 'aust_czas', 'Ni', 'grubosc', 'ausf_temp'} | 15 | ['A5', 'HB'] | [0.9272797447594837, -0.9467700075549673] | [49.10467469676303, 72.3110951330667]
623 | 66.77055 | 66.77055
624 |  | 71.79324 | {'Cu', 'aust_temp', 'ausf_czas', 'Mn', 'Mo', 'aust_czas', 'Ni', 'grubosc', 'ausf_temp'} | 15 | ['A5', 'HB'] | [0.9036726811996557, -0.8721550922436284] | [43.39337134452271, 72.3110951330667]
625 |  | 72.44901 | {'Cu', 'aust_temp', 'ausf_czas', 'Mn', 'Mo', 'aust_czas', 'Ni', 'grubosc', 'ausf_temp'} | 16 | ['A5', 'HB'] | [0.9033695626966766, -0.8601585955355336] | [43.39337134452271, 72.3110951330667]
626 |  | 73.00979 | {'Cu', 'aust_temp', 'ausf_czas', 'Mn', 'Mo', 'aust_czas', 'Ni', 'grubosc', 'ausf_temp'} | 16 | ['A5', 'HB'] | [0.9034226726158591, -0.8653920697766929] | [43.39337134452271, 72.3110951330667]
627 |  | 72.79116 | {'Cu', 'aust_temp', 'ausf_czas', 'Mn', 'Mo', 'aust_czas', 'Ni', 'grubosc', 'ausf_temp'} | 16 | ['A5', 'HB'] | [0.9035649417751106, -0.8660599846825127] | [43.39337134452271, 72.3110951330667]
628 | 11.30422 | 11.30422
629 | 7.338136 | 7.338136
630
631
632
633 | 28.9565 | 28.9565
634 | 31.14858 | 31.14858
635 | 39.09474 | 39.09474
636 | 44.78597 | 44.78597
637 | 51.77508 | 51.77508
638 | 63.37816 | 63.37816
639 | 62.3083 | 62.3083
640 | 39.56864 | 39.56864
641 | 133.6536 | 133.6536
642 | 140.3797 | 140.3797
643 | 139.6205 | 139.6205
644 | 152.2892 | 152.2892
645 | 151.2462 | 151.2462
646 | 142.4742 | 142.4742
647 | 137.3523 | 137.3523
648 | 125.5256 | 125.5256
649 | 62.85917 | 62.85917
650 | 42.24256 | 42.24256
651 | 45.93668 | 45.93668
652 | 51.62499 | 51.62499
653 | 53.56837 | 53.56837
654 | 52.9704 | 52.9704
655 | 56.4327 | 56.4327
656 | 52.52324 | 52.52324
657 | 63.96117 | 63.96117
658 | 74.53135 | 74.53135
659 | 77.30996 | 77.30996
660 | 92.06265 | 92.06265
661 | 89.27745 | 89.27745
662 | 90.00043 | 90.00043
663 | 92.69944 | 92.69944
664 | 84.90383 | 84.90383
665 | 84.75818 | 84.75818
666
667
668
669 | 100.5 | 100.5
670 | 163.5 | 163.5
671 | 170.5 | 170.5
672 | 126 | 126
673 | 94.5 | 94.5
674 | 126 | 126
675 | 109.5 | 109.5
676 | 60 | 60
677 | 103 | 103
678 | 77.5 | 77.5
679 | 77.5 | 77.5
680 | 85 | 85
681 | 82.5 | 82.5
682 | 41 | 41
683 | 40 | 40
684 | 51 | 51
685 | 30 | 30
686 | 28 | 28
687 | 48.5 | 48.5
688 | 25.5 | 25.5

## imputed_A5_5
| A5 | A5_imp | Features to find neighs | Amount of neighs | Correlated features | Correlation coefficients | Min_max
0 | 2.8 | 2.8
1 | 4.1 | 4.1
2 | 5.4 | 5.4
3 | 10 | 10
4 | 15.4 | 15.4
5 | 15.7 | 15.7
6 | 12.3 | 12.3
7 | 9.7 | 9.7
8 | 13.4 | 13.4
9 | 7.7 | 7.7
10 | 5.7 | 5.7
11 | 4.9 | 4.9
12 | 4 | 4
13 | 4 | 4
14 | 13 | 13
15 | 8 | 8
16 | 4.6 | 4.6
17 | 7.9 | 7.9
18 | 3 | 3
19 | 4 | 4
20 | 5 | 5
21 | 10 | 10
22 | 2 | 2
23 | 1.4 | 1.4
24 | 3.9 | 3.9
25 | 2.4 | 2.4
26 | 4.2 | 4.2
27 | 6 | 6
28 | 4.9 | 4.9
29 | 7.8 | 7.8
30 | 1.9 | 1.9
31 | 2.4 | 2.4
32 | 2.8 | 2.8
33 | 2.8 | 2.8
34 | 3.7 | 3.7
35 | 4.2 | 4.2
36 | 4.8 | 4.8
37 | 4.7 | 4.7
38 | 5.9 | 5.9
39 | 6.7 | 6.7
40 | 7.2 | 7.2
41 | 7.1 | 7.1
42 | 1.5 | 1.5
43 | 2.1 | 2.1
44 | 2.4 | 2.4
45 | 2.3 | 2.3
46 | 3.1 | 3.1
47 | 3.5 | 3.5
48 | 3.7 | 3.7
49 | 3.8 | 3.8
50 | 5.2 | 5.2
51 | 5.8 | 5.8
52 | 5.9 | 5.9
53 | 6 | 6
54 | 1.7 | 1.7
55 | 2.2 | 2.2
56 | 2.6 | 2.6
57 | 2.6 | 2.6
58 | 3.5 | 3.5
59 | 3.9 | 3.9
60 | 4.3 | 4.3
61 | 4.4 | 4.4
62 | 5.5 | 5.5
63 | 6.5 | 6.5
64 | 6.9 | 6.9
65 | 6.6 | 6.6
66 | 4.969378 | 4.969378
67 | 4.786874 | 4.786874
68 | 4.487382 | 4.487382
69 | 4.746985 | 4.746985
70 | 4.564668 | 4.564668
71 | 4.577355 | 4.577355
72 | 4.405122 | 4.405122
73 | 11.35363 | 11.35363
74 | 11.58038 | 11.58038
75 | 12.07665 | 12.07665
76 | 12.11156 | 12.11156
77 | 6.996154 | 6.996154
78 | 1.89 | 1.89
79 | 2.32 | 2.32
80 | 2.35 | 2.35
81 | 6.9 | 6.9
82 | 14 | 14
83 | 12.5 | 12.5
84 | 6.5 | 6.5
85 | 7.7 | 7.7
86 | 6.66 | 6.66
87 | 6.4 | 6.4
88 | 7.7 | 7.7
89 | 7.68 | 7.68
90 | 6.8 | 6.8
91 | 6.5 | 6.5
92 | 5.7 | 5.7
93 | 6.86 | 6.86
94 | 6.88 | 6.88
95 | 5.49 | 5.49
96 | 6.5 | 6.5
97 | 6.7 | 6.7
98 | 10 | 10
99 | 8.04 | 8.04
100 | 6.86 | 6.86
101 | 7.45 | 7.45
102 | 6.86 | 6.86
103 | 6.47 | 6.47
104 | 8.43 | 8.43
105 | 10.32 | 10.32
106 | 10.3 | 10.3
107 | 9.31 | 9.31
108 | 11.2 | 11.2
109 | 10.2 | 10.2
110 | 7.5 | 7.5
111 | 5.3 | 5.3
112 | 6 | 6
113 | 3.1 | 3.1
114 | 2 | 2
115 | 7 | 7
116 | 8 | 8
117 | 8 | 8
118 | 9 | 9
119 | 10 | 10
120 | 3.2 | 3.2
121 | 5 | 5
122 | 3.5 | 3.5
123 | 8 | 8
124 | 11 | 11
125 | 13 | 13
126 | 3.5 | 3.5
127 | 4.5 | 4.5
128 | 5.5 | 5.5
129 | 5.6 | 5.6
130 | 3.4 | 3.4
131 | 5.4 | 5.4
132 | 10 | 10
133 | 11.1 | 11.1
134 | 10.1 | 10.1
135 | 6.1 | 6.1
136 | 10.6 | 10.6
137 | 10.9 | 10.9
138 | 7.7 | 7.7
139 | 7.1 | 7.1
140 | 5.6 | 5.6
141 | 11.10693 | 11.10693
142 | 4.77 | 4.77
143 | 5.6 | 5.6
144 | 3.71 | 3.71
145 | 3.09 | 3.09
146 | 3.73 | 3.73
147 | 3.68 | 3.68
148 | 2.23 | 2.23
149 | 2.06 | 2.06
150 | 3.66 | 3.66
151 | 1.46 | 1.46
152 | 1.27 | 1.27
153 | 1.33 | 1.33
154 | 0.56 | 0.56
155 | 0.4 | 0.4
156 | 1.69 | 1.69
157 | 3.33 | 3.33
158 | 2.7 | 2.7
159 | 2.98 | 2.98
160 | 0.42 | 0.42
161 | 1.42 | 1.42
162 | 2.57 | 2.57
163 | 4.42 | 4.42
164 | 3.41 | 3.41
165 | 3.69 | 3.69
166 | 0.72 | 0.72
167 | 0.24 | 0.24
168 | 0.64 | 0.64
169 | 1.11 | 1.11
170 | 0.43 | 0.43
171 | 1.31 | 1.31
172 | 4 | 4
173 | 6.5 | 6.5
174 | 3.6 | 3.6
175 | 2 | 2
176 | 7.6 | 7.6
177 | 10 | 10
178 | 6.6 | 6.6
179 | 5.4 | 5.4
180 | 1 | 1
181 | 1.7 | 1.7
182 | 2.4 | 2.4
183 | 6.5 | 6.5
184 | 5.7 | 5.7
185 | 2.8 | 2.8
186 | 3.8 | 3.8
187 | 13.1 | 13.1
188 | 1.58 | 1.58
189 | 1.6 | 1.6
190 | 0.95 | 0.95
191 | 1.28 | 1.28
192 | 1.25 | 1.25
193 | 8.2 | 8.2
194 | 2.65 | 2.65
195 | 5.42 | 5.42
196 | 2.84 | 2.84
197 | 1.4 | 1.4
198 | 1.9 | 1.9
199 | 2.8 | 2.8
200 | 3.2 | 3.2
201 | 4.2 | 4.2
202 | 3.7 | 3.7
203 | 10.2 | 10.2
204 | 8.5 | 8.5
205 | 0.8 | 0.8
206 | 1.05 | 1.05
207 | 1.4 | 1.4
208 | 5.1 | 5.1
209 | 1.6 | 1.6
210 | 2.3 | 2.3
211 | 3.8 | 3.8
212 | 5.1 | 5.1
213 | 3 | 3
214 | 10.6 | 10.6
215 | 12.1 | 12.1
216 | 10 | 10
217 | 7.2 | 7.2
218 | 6.8 | 6.8
219 | 4.5 | 4.5
220 | 5.1 | 5.1
221 | 0.65 | 0.65
222 | 0.93 | 0.93
223 | 3.47 | 3.47
224 | 2.9 | 2.9
225 | 7.2 | 7.2
226 | 11.8 | 11.8
227 | 0.7 | 0.7
228 | 3.96 | 3.96
229 | 5.3 | 5.3
230 | 7.2 | 7.2
231 | 11.4 | 11.4
232 | 6.6 | 6.6
233 | 5.2 | 5.2
234 | 10.3 | 10.3
235 | 7.3 | 7.3
236 | 9.8 | 9.8
237 | 5.8 | 5.8
238 | 4.9 | 4.9
239 | 7.3 | 7.3
240 | 9.8 | 9.8
241 | 5.8 | 5.8
242 | 4.1 | 4.1
243 | 2.7 | 2.7
244 | 4.7 | 4.7
245 | 4 | 4
246 | 3.9 | 3.9
247 | 6.3 | 6.3
248 | 5 | 5
249 | 3.9 | 3.9
250 | 3.8 | 3.8
251 | 3.3 | 3.3
252 | 4.150876 | 4.150876
253 | 6.6 | 6.6
254 | 2.2 | 2.2
255 | 2.7 | 2.7
256 | 2.8 | 2.8
257 | 2.4 | 2.4
258 | 1.5 | 1.5
259 | 1.8 | 1.8
260 | 3.4 | 3.4
261 | 2 | 2
262 | 9.6 | 9.6
263 | 13.8 | 13.8
264 | 4.42 | 4.42
265 | 7.1 | 7.1
266 | 0.2 | 0.2
267 | 0.13 | 0.13
268 | 0.07 | 0.07
269 | 1.64 | 1.64
270 | 0.98 | 0.98
271 | 1.365 | 1.365
272 | 1.8 | 1.8
273 | 3.9 | 3.9
274 | 7.1 | 7.1
275 | 9.2 | 9.2
276 | 10.3 | 10.3
277 | 8 | 8
278 | 7.995348 | 7.995348
279 | 8.275461 | 8.275461
280 | 8.396706 | 8.396706
281 | 8.734021 | 8.734021
282 | 6.944012 | 6.944012
283 | 7.920759 | 7.920759
284 | 8.775825 | 8.775825
285 | 5.945207 | 5.945207
286 | 8.356291 | 8.356291
287 | 8.9221 | 8.9221
288 | 9.021222 | 9.021222
289 | 9.036346 | 9.036346
290 | 9.047891 | 9.047891
291 | 9.242224 | 9.242224
292 | 7.175292 | 7.175292
293 | 10.13455 | 10.13455
294 | 10.21538 | 10.21538
295 | 9.595625 | 9.595625
296 | 9.1 | 9.1
297 | 9.553157 | 9.553157
298 | 9.475424 | 9.475424
299 | 7.544317 | 7.544317
300 | 10.41745 | 10.41745
301 | 10.29621 | 10.29621
302 | 9.308424 | 9.308424
303 | 10.10684 | 10.10684
304 | 9.009025 | 9.009025
305 | 7.065694 | 7.065694
306 | 5.207157 | 5.207157
307 | 5.971811 | 5.971811
308 | 6.335545 | 6.335545
309 | 6.915078 | 6.915078
310 | 7.673896 | 7.673896
311 | 8.270559 | 8.270559
312 | 8.464892 | 8.464892
313 | 3.005258 | 3.005258
314 | 5.531172 | 5.531172
315 | 7.289828 | 7.289828
316 | 7.270868 | 7.270868
317 | 4.2 | 4.2
318 | 7.1044 | 7.1044
319 | 7.144528 | 7.144528
320 | 3.005258 | 3.005258
321 | 5.951455 | 5.951455
322 | 9.004849 | 9.004849
323 | 8.91972 | 8.91972
324 | 7.7 | 7.7
325 | 8.429905 | 8.429905
326 | 8.448786 | 8.448786
327 | 2.468348 | 2.468348
328 | 7.3 | 7.3
329 | 8 | 8
330 | 11 | 11
331 | 9.5 | 9.5
332 | 9.370587 | 9.370587
333 | 8.5 | 8.5
334 | 3.005258 | 3.005258
335 | 5.951455 | 5.951455
336 | 7.943169 | 7.943169
337 | 7.820486 | 7.820486
338 | 11 | 11
339 | 7.916806 | 7.916806
340 | 8.100984 | 8.100984
341 | 2.1 | 2.1
342 | 4.858719 | 4.858719
343 | 5.942312 | 5.942312
344 | 5.022435 | 5.022435
345 | 5.5 | 5.5
346 | 4.068564 | 4.068564
347 | 3.492608 | 3.492608
348 | 2.188521 | 2.188521
349 | 3.74386 | 3.74386
350 | 6.625961 | 6.625961
351 | 6.700652 | 6.700652
352 | 10.2157 | 10.2157
353 | 9.416254 | 9.416254
354 | 7.828381 | 7.828381
355 | 2.14559 | 2.14559
356 | 3.305073 | 3.305073
357 | 7.445676 | 7.445676
358 | 7.867061 | 7.867061
359 | 9.087781 | 9.087781
360 | 7.868078 | 7.868078
361 | 7.510807 | 7.510807
362 | 1.544569 | 1.544569
363 | 1.944836 | 1.944836
364 | 4.296246 | 4.296246
365 | 6.802079 | 6.802079
366 | 7.2 | 7.2
367 | 6.47869 | 6.47869
368 | 6.200812 | 6.200812
369 | 1.71629 | 1.71629
370 | 2.295865 | 2.295865
371 | 4.080532 | 4.080532
372 | 3.911413 | 3.911413
373 | 4.428983 | 4.428983
374 | 5.128998 | 5.128998
375 | 5.128998 | 5.128998
376 | 1.84508 | 1.84508
377 | 2.910166 | 2.910166
378 | 4.080532 | 4.080532
379 | 2.947858 | 2.947858
380 | 2.957783 | 2.957783
381 | 3.541125 | 3.541125
382 | 3.10446 | 3.10446
383 | 8.3 | 8.3
384 | 6.9 | 6.9
385 | 7.4 | 7.4
386 | 7.4 | 7.4
387 | 4.9 | 4.9
388 | 6.3 | 6.3
389 | 8.6 | 8.6
390 | 8 | 8
391 | 5.1 | 5.1
392 | 8.6 | 8.6
393 | 7.7 | 7.7
394 | 6.6 | 6.6
395 | 8 | 8
396 | 6.6 | 6.6
397 | 6.9 | 6.9
398 | 8 | 8
399 | 7.7 | 7.7
400 | 5.1 | 5.1
401 | 9.7 | 9.7
402 | 5.4 | 5.4
403 | 7.4 | 7.4
404 | 7.4 | 7.4
405 | 6 | 6
406 | 4.9 | 4.9
407 | 6.2 | 6.2
408 | 3 | 3
409 | 1.5 | 1.5
410 | 8.2 | 8.2
411 | 5.6 | 5.6
412 | 2.4 | 2.4
413
414
415
416
417
418
419
420
421 | 2.6 | 2.6
422 | 4.4 | 4.4
423 | 13.7 | 13.7
424 | 6.8 | 6.8
425 | 5.5 | 5.5
426 | 3.9 | 3.9
427 | 4.9 | 4.9
428 | 7.9 | 7.9
429 | 7.1 | 7.1
430 | 5.9 | 5.9
431 | 5.5 | 5.5
432 | 5.3 | 5.3
433 | 9.9 | 9.9
434 | 11.1 | 11.1
435 | 10.1 | 10.1
436 | 6.1 | 6.1
437 | 3.2 | 3.2
438 | 4.2 | 4.2
439 | 4.8 | 4.8
440 | 6.8 | 6.8
441 | 8.1 | 8.1
442 | 11.1 | 11.1
443 | 12.7 | 12.7
444 | 14.4 | 14.4
445 | 15.5 | 15.5
446 | 19.9 | 19.9
447 | 15 | 15
448 | 5.2 | 5.2
449 | 6.07556 | 6.07556
450 | 9.5 | 9.5
451 | 7 | 7
452 | 12.5 | 12.5
453 | 6.2 | 6.2
454 | 10.4 | 10.4
455 | 9.9 | 9.9
456 | 2.1 | 2.1
457 | 2.5 | 2.5
458 | 2.7 | 2.7
459 | 4.9 | 4.9
460 | 6.6 | 6.6
461 | 8.8 | 8.8
462 | 10.3 | 10.3
463 | 9.9 | 9.9
464 | 2.2 | 2.2
465 | 13.6 | 13.6
466 | 10.6 | 10.6
467 | 8.9 | 8.9
468 | 11.2 | 11.2
469 | 10.4 | 10.4
470 | 9.9 | 9.9
471 | 8.5 | 8.5
472 | 13.2 | 13.2
473 | 0.97 | 0.97
474 | 3.86 | 3.86
475 | 4.8 | 4.8
476 | 7.1 | 7.1
477 | 13.5 | 13.5
478 | 12.1 | 12.1
479 | 19.9 | 19.9
480 | 3 | 3
481 | 11.1 | 11.1
482 | 12.1 | 12.1
483 | 4.3 | 4.3
484 | 7.2 | 7.2
485 | 8.1 | 8.1
486 | 8.6 | 8.6
487 | 10.4 | 10.4
488 | 2.5 | 2.5
489 | 4 | 4
490 | 4.6 | 4.6
491 | 6.9 | 6.9
492 | 7.8 | 7.8
493 | 1 | 1
494 | 6 | 6
495 | 2.1 | 2.1
496 | 2.6 | 2.6
497 | 2.8 | 2.8
498 | 3.7 | 3.7
499 | 4.3 | 4.3
500 | 4.6 | 4.6
501 | 6.1 | 6.1
502 | 6.9 | 6.9
503 | 7.1 | 7.1
504 | 5.5 | 5.5
505 | 5.8 | 5.8
506 | 5.6 | 5.6
507 | 1.7 | 1.7
508 | 2.3 | 2.3
509 | 2.4 | 2.4
510 | 3.4 | 3.4
511 | 4.1 | 4.1
512 | 4.3 | 4.3
513 | 5.7 | 5.7
514 | 6.4 | 6.4
515 | 6.5 | 6.5
516 | 5.2 | 5.2
517 | 5.6 | 5.6
518 | 5.5 | 5.5
519 | 2.75 | 2.75
520 | 2.13 | 2.13
521 | 3.33 | 3.33
522 | 2.4 | 2.4
523 | 2.7 | 2.7
524 | 1.179333 | 1.179333
525 | 2.900486 | 2.900486
526 | 1.819661 | 1.819661
527 | 2.31772 | 2.31772
528 | 11.95671 | 11.95671
529 | 15.54431 | 15.54431
530 | 15.38125 | 15.38125
531 | 13.90682 | 13.90682
532 | -8.803718 | -8.803718
533 | -5.702628 | -5.702628
534 | -12.39167 | -12.39167
535 | -2.705953 | -2.705953
536 | -7.08565 | -7.08565
537 | -3.89369 | -3.89369
538 | -8.678957 | -8.678957
539 | -1.557986 | -1.557986
540 | -3.418992 | -3.418992
541 | -0.09981282 | -0.09981282
542 | -2.89917 | -2.89917
543 | 1.156201 | 1.156201
544 | -9.452607 | -9.452607
545 | -1.527825 | -1.527825
546 | -2.124935 | -2.124935
547 | -2.194842 | -2.194842
548 | -5.755691 | -5.755691
549 | 0.5435341 | 0.5435341
550 | -0.003288043 | -0.003288043
551 | -0.1187801 | -0.1187801
552 | -1.39781 | -1.39781
553 | 3.141123 | 3.141123
554 | 2.709496 | 2.709496
555 | 2.631502 | 2.631502
556 | -1.490377 | -1.490377
557 | -0.5910891 | -0.5910891
558 | -1.316491 | -1.316491
559 | -1.265579 | -1.265579
560 | 0.1076324 | 0.1076324
561 | 0.88515 | 0.88515
562 | 0.8104895 | 0.8104895
563 | 0.868487 | 0.868487
564 | 2.459517 | 2.459517
565 | 3.344369 | 3.344369
566 | 3.506851 | 3.506851
567 | 3.449904 | 3.449904
568 | 0.2506549 | 0.2506549
569 | 0.6430927 | 0.6430927
570 | 0.1889968 | 0.1889968
571 | -1.355103 | -1.355103
572 | 1.991465 | 1.991465
573 | 2.511849 | 2.511849
574 | 2.122541 | 2.122541
575 | 0.9801127 | 0.9801127
576 | 4.315942 | 4.315942
577 | 4.794973 | 4.794973
578 | 4.623296 | 4.623296
579 | 3.911734 | 3.911734
580 | 0.01500288 | 0.01500288
581 | 5.496719 | 5.496719
582 | -1.098411 | -1.098411
583 | -0.04585404 | -0.04585404
584 | 0.2515229 | 0.2515229
585 | 5.661919 | 5.661919
586 | 0.4722468 | 0.4722468
587 | 1.777865 | 1.777865
588 | 2.397745 | 2.397745
589 | 6.626478 | 6.626478
590 | 2.935076 | 2.935076
591 | 4.107062 | 4.107062
592 | -4.185676 | -4.185676
593 | -2.94996 | -2.94996
594 | -1.68305 | -1.68305
595 | -2.980849 | -2.980849
596 | -2.063696 | -2.063696
597 | -0.7072257 | -0.7072257
598 | 0.5243224 | 0.5243224
599 | -0.3084949 | -0.3084949
600 | 0.7764052 | 0.7764052
601 | 1.658141 | 1.658141
602 | 2.760582 | 2.760582
603 | 2.392657 | 2.392657
604 | -0.3141863 | -0.3141863
605 | 0.7929054 | 0.7929054
606 | -0.7797052 | -0.7797052
607 | -0.7410257 | -0.7410257
608 | 1.22263 | 1.22263
609 | 2.024872 | 2.024872
610 | 1.219459 | 1.219459
611 | 1.182086 | 1.182086
612 | 2.978457 | 2.978457
613 | 3.426962 | 3.426962
614 | 3.345659 | 3.345659
615 | 3.195197 | 3.195197
616 | 1.012674 | 1.012674
617 | 1.187566 | 1.187566
618 | 1.256722 | 1.256722
619 | 1.217502 | 1.217502
620 | 2.515067 | 2.515067
621 | 1.395762 | 1.395762
622 | 0.3239416 | 0.3239416
623 | 2.49413 | 2.49413
624 | 4.184455 | 4.184455
625 | 4.059269 | 4.059269
626 | 4.094852 | 4.094852
627 | 4.0794 | 4.0794
628 | 6.921969 | 6.921969
629 | 5.685863 | 5.685863
630 | 6.457098 | 6.457098
631 | 5.791259 | 5.791259
632 | 3.22427 | 3.22427
633
634
635
636
637
638
639
640
641 | 6.7 | 6.7
642 | 8.4 | 8.4
643
644
645 | 6.4 | 6.4
646
647
648
649 | 3.7 | 3.7
650
651
652
653
654
655
656
657 | 3.964569 | 3.964569
658 | 10.8 | 10.8
659 | 8 | 8
660
661 | 6.9 | 6.9
662
663 | 5.6 | 5.6
664
665 | 4.8 | 4.8
666 | 3.6 | 3.6
667 | 4.8 | 4.8
668 | 7.4 | 7.4
669 | 5.350053 | 5.350053
670 | 7.202591 | 7.202591
671 | 8.173025 | 8.173025
672 | 7.780936 | 7.780936
673 | 6.241057 | 6.241057
674 | 7.267111 | 7.267111
675 | 7.396329 | 7.396329
676 | 5.00587 | 5.00587
677 | 7.126339 | 7.126339
678 | 9.268394 | 9.268394
679 | 5.426016 | 5.426016
680 | 6.467146 | 6.467146
681 | 7.226003 | 7.226003
682 | 4.619924 | 4.619924
683 | 4.596349 | 4.596349
684 | 4.855673 | 4.855673
685 | 4.360601 | 4.360601
686 | 3.002316 | 3.002316
687 | 4.071425 | 4.071425
688 | 3.954717 | 3.954717

## imputed_K_5
| K | K_imp | Features to find neighs | Amount of neighs | Correlated features | Correlation coefficients | Min_max
0 | 54.4 | 54.4
1 | 71.6 | 71.6
2 | 84.4 | 84.4
3 | 123.6 | 123.6
4
5 | 105.9756 | 105.9756
6 | 77.38929 | 77.38929
7 | 109.8435 | 109.8435
8 | 114.316 | 114.316
9 | 99.42184 | 99.42184
10 | 88.56195 | 88.56195
11 | 86.00915 | 86.00915
12 | 77.36667 | 77.36667
13 | 71.13333 | 71.13333
14 | 154 | 154
15 | 143 | 143
16 | 76.03447 | 76.03447
17
18 | 54 | 54
19 | 72 | 72
20 | 84 | 84
21 | 124 | 124
22 | 74.8 | 74.8
23 | 60.5 | 60.5
24 | 89.1 | 89.1
25 | 69.3 | 69.3
26 | 108.9 | 108.9
27 | 117.7 | 117.7
28 | 126.5 | 126.5
29 | 130.9 | 130.9
30 | 21.84283 | 21.84283
31 | 29.32844 | 29.32844
32 | 35.31692 | 35.31692
33 | 35.31692 | 35.31692
34 | 49.16282 | 49.16282
35 | 56.54144 | 56.54144
36 | 65.39578 | 65.39578
37 | 61.87066 | 61.87066
38 | 213.4477 | 213.4477
39 | 178.5415 | 178.5415
40 | 186.1135 | 186.1135
41 | 204.5438 | 204.5438
42
43
44
45
46 | 164.192 | 164.192
47 | 133.8821 | 133.8821
48 | 131.7955 | 131.7955
49 | 132.379 | 132.379
50 | 192.4277 | 192.4277
51 | 178.1009 | 178.1009
52 | 192.8324 | 192.8324
53 | 185.1004 | 185.1004
54
55
56
57
58 | 46.95235 | 46.95235
59 | 53.14645 | 53.14645
60 | 59.40742 | 59.40742
61 | 56.33385 | 56.33385
62 | 204.1736 | 204.1736
63 | 127.1664 | 127.1664
64 | 126.0452 | 126.0452
65 | 113.7315 | 113.7315
66 | 24 | 24
67 | 62 | 62
68 | 72 | 72
69 | 95 | 95
70 | 111 | 111
71 | 84 | 84
72 | 93 | 93
73 | 12.5 | 12.5
74 | 16.2 | 16.2
75 | 16.2 | 16.2
76 | 16.2 | 16.2
77 | 17 | 17
78 | 91.56469 | 91.56469
79 | 85.05795 | 85.05795
80 | 81.74696 | 81.74696
81 | 92.8 | 92.8
82 | 103.8 | 103.8
83 | 97.8 | 97.8
84 | 60 | 60
85 | 61 | 61
86 | 65 | 65
87 | 61 | 61
88 | 71.33 | 71.33
89 | 80.33 | 80.33
90 | 84.3 | 84.3
91 | 82.33 | 82.33
92 | 79 | 79
93 | 80 | 80
94 | 85 | 85
95 | 82 | 82
96 | 67 | 67
97 | 84 | 84
98 | 71.67 | 71.67
99 | 71.66 | 71.66
100 | 77.6 | 77.6
101 | 78 | 78
102 | 80 | 80
103 | 74.33 | 74.33
104 | 62.66 | 62.66
105 | 74.33 | 74.33
106 | 70 | 70
107 | 67.33 | 67.33
108 | 125 | 125
109 | 115 | 115
110 | 98 | 98
111 | 125.991 | 125.991
112 | 122.3059 | 122.3059
113 | 87.91961 | 87.91961
114 | 65.209 | 65.209
115 | 122.0579 | 122.0579
116 | 101.9 | 101.9
117 | 116.5 | 116.5
118 | 128.9 | 128.9
119 | 136.2 | 136.2
120 | 39.64005 | 39.64005
121 | 100.5563 | 100.5563
122 | 100 | 100
123 | 118 | 118
124 | 123 | 123
125 | 132 | 132
126 | 52.6 | 52.6
127 | 59.7 | 59.7
128 | 76.9 | 76.9
129 | 71.5 | 71.5
130 | 69.4 | 69.4
131 | 45.1 | 45.1
132 | 90.2 | 90.2
133 | 122.1 | 122.1
134 | 106.1 | 106.1
135 | 50.3 | 50.3
136 | 100.2 | 100.2
137 | 94.3 | 94.3
138 | 82.5 | 82.5
139 | 78.4 | 78.4
140 | 57.8 | 57.8
141
142 | 138 | 138
143 | 132 | 132
144 | 114 | 114
145 | 133 | 133
146 | 142 | 142
147 | 103 | 103
148 | 108 | 108
149 | 89 | 89
150 | 106 | 106
151 | 63 | 63
152 | 53 | 53
153 | 43 | 43
154 | 57 | 57
155 | 76 | 76
156 | 64 | 64
157 | 112 | 112
158 | 126 | 126
159 | 132 | 132
160 | 80 | 80
161 | 71 | 71
162 | 76 | 76
163 | 120 | 120
164 | 130 | 130
165 | 134 | 134
166 | 92 | 92
167 | 95 | 95
168 | 76 | 76
169 | 102 | 102
170 | 121 | 121
171 | 110 | 110
172 | 74 | 74
173 | 85 | 85
174 | 70 | 70
175 | 35 | 35
176 | 74 | 74
177 | 110 | 110
178 | 72 | 72
179 | 61 | 61
180 | 40.1 | 40.1
181 | 56.2 | 56.2
182 | 62.6 | 62.6
183 | 79.4 | 79.4
184 | 86.2 | 86.2
185 | 43.5 | 43.5
186 | 65 | 65
187 | 140 | 140
188 | 58.98476 | 58.98476
189 | 53.84448 | 53.84448
190 | 51.39224 | 51.39224
191 | 52.61836 | 52.61836
192 | 48.15486 | 48.15486
193 | 165.0246 | 165.0246
194 | 135.7528 | 135.7528
195 | 140.768 | 140.768
196 | 128.9301 | 128.9301
197 | 45.56929 | 45.56929
198 | 106.1459 | 106.1459
199 | 129.6385 | 129.6385
200 | 125.7452 | 125.7452
201 | 127.9592 | 127.9592
202
203 | 127.9415 | 127.9415
204 | 122.7749 | 122.7749
205 | 52.06983 | 52.06983
206 | 62.27114 | 62.27114
207 | 98.90479 | 98.90479
208 | 121.9004 | 121.9004
209 | 59.21175 | 59.21175
210 | 66.4399 | 66.4399
211 | 96.73011 | 96.73011
212 |  | 86.50618 | {'Cu', 'aust_temp', 'ausf_czas', 'Mn', 'Mo', 'aust_czas', 'Ni', 'grubosc', 'ausf_temp'} | 19 | ['A5'] | [0.769068091769858] | [21.107176323360605, 213.6015549147417]
213 | 106.4706 | 106.4706
214 | 101.0131 | 101.0131
215 | 110.0472 | 110.0472
216 | 100.3813 | 100.3813
217
218
219
220
221
222
223
224
225 | 45.43376 | 45.43376
226 | 21.10718 | 21.10718
227 | 68.0007 | 68.0007
228
229
230 | 228 | 228
231 | 255.5 | 255.5
232 | 127.3 | 127.3
233 | 114.4 | 114.4
234 | 237.2 | 237.2
235 | 174.6 | 174.6
236 | 182.5 | 182.5
237 | 207.9 | 207.9
238 | 133.8 | 133.8
239 | 99.4 | 99.4
240 | 132 | 132
241 | 145.7 | 145.7
242 | 42.7 | 42.7
243 | 30.3 | 30.3
244 | 59.5 | 59.5
245 | 55.6 | 55.6
246 | 35.4 | 35.4
247 | 61.4 | 61.4
248 | 73.1 | 73.1
249 | 36.4 | 36.4
250 | 58.8 | 58.8
251 | 84.5 | 84.5
252 | 90.5 | 90.5
253 | 114.5 | 114.5
254 | 33.6 | 33.6
255 | 31.2 | 31.2
256 | 40.5 | 40.5
257 | 50.3 | 50.3
258 | 4.4 | 4.4
259 | 12.4 | 12.4
260 | 12.9 | 12.9
261 | 16.4 | 16.4
262 | 125 | 125
263 | 157 | 157
264 | 63 | 63
265 | 148 | 148
266 | 70.1 | 70.1
267 | 57 | 57
268 | 38.5 | 38.5
269 | 143 | 143
270 | 98.6 | 98.6
271 | 70.8 | 70.8
272 | -20.58175 | -20.58175
273 | 74.97243 | 74.97243
274
275
276
277
278 | 84 | 84
279 | 85.5 | 85.5
280 | 87 | 87
281 | 94 | 94
282 | 78.5 | 78.5
283 | 89 | 89
284 | 100 | 100
285 | 59 | 59
286 | 86.5 | 86.5
287 | 93.5 | 93.5
288 | 97 | 97
289 | 100 | 100
290 | 103.5 | 103.5
291 | 106 | 106
292 | 74 | 74
293 | 108.5 | 108.5
294 | 109.5 | 109.5
295 | 103 | 103
296 | 109 | 109
297 | 110 | 110
298 | 109 | 109
299 | 78.5 | 78.5
300 | 112 | 112
301 | 110.5 | 110.5
302 | 100 | 100
303 | 111 | 111
304 | 103 | 103
305 | 78 | 78
306 | 50 | 50
307 | 57 | 57
308 | 61.5 | 61.5
309 | 75 | 75
310 | 86 | 86
311 | 93.5 | 93.5
312 | 96 | 96
313 | 20 | 20
314 | 52.5 | 52.5
315 | 73.5 | 73.5
316 | 78.5 | 78.5
317 | 79 | 79
318 | 78.5 | 78.5
319 | 79 | 79
320 | 20 | 20
321 | 57.5 | 57.5
322 | 94.5 | 94.5
323 | 95 | 95
324 | 94 | 94
325 | 94 | 94
326 | 94 | 94
327 | 13.5 | 13.5
328 | 33.5 | 33.5
329 | 94.5 | 94.5
330 | 113.5 | 113.5
331 | 108 | 108
332 | 105 | 105
333 | 100 | 100
334 | 20 | 20
335 | 57.5 | 57.5
336 | 81.5 | 81.5
337 | 84 | 84
338 | 86 | 86
339 | 88 | 88
340 | 90 | 90
341 | 20 | 20
342 | 44.5 | 44.5
343 | 57 | 57
344 | 56 | 56
345 | 51.5 | 51.5
346 | 43 | 43
347 | 37 | 37
348 | 12.5 | 12.5
349 | 31.5 | 31.5
350 | 65.5 | 65.5
351 | 73.5 | 73.5
352 | 111 | 111
353 | 107 | 107
354 | 87 | 87
355 | 12 | 12
356 | 26.5 | 26.5
357 | 75 | 75
358 | 85 | 85
359 | 99.5 | 99.5
360 | 87.5 | 87.5
361 | 83 | 83
362 | 5 | 5
363 | 11 | 11
364 | 38.5 | 38.5
365 | 74.5 | 74.5
366 | 75 | 75
367 | 70 | 70
368 | 66.5 | 66.5
369 | 7 | 7
370 | 15 | 15
371 | 36 | 36
372 | 46 | 46
373 | 52 | 52
374 | 53 | 53
375 | 53 | 53
376 | 8.5 | 8.5
377 | 22 | 22
378 | 36 | 36
379 | 36.5 | 36.5
380 | 37 | 37
381 | 33 | 33
382 | 27.5 | 27.5
383 | 131.2032 | 131.2032
384 | 120.9971 | 120.9971
385 | 130.4925 | 130.4925
386 | 120.6163 | 120.6163
387 | 132.4346 | 132.4346
388 | 145.2009 | 145.2009
389 | 113.9832 | 113.9832
390 | 116.1183 | 116.1183
391 | 114.4633 | 114.4633
392 | 108.5796 | 108.5796
393 | 119.4023 | 119.4023
394 | 135.5224 | 135.5224
395 | 107.5197 | 107.5197
396 | 107.8776 | 107.8776
397
398 | 114.4322 | 114.4322
399 | 115.3516 | 115.3516
400
401 | 132.7479 | 132.7479
402 | 122.5842 | 122.5842
403 | 127.1248 | 127.1248
404 | 140.6477 | 140.6477
405 | 124.274 | 124.274
406 | 123.513 | 123.513
407 | 105.6 | 105.6
408 | 91.3 | 91.3
409 | 80.3 | 80.3
410 | 108.9 | 108.9
411 | 94.6 | 94.6
412 | 86.9 | 86.9
413
414
415
416
417 | 31.52904 | 31.52904
418 | 55.91414 | 55.91414
419 | 52.2234 | 52.2234
420 | 78.64061 | 78.64061
421 | 64.23191 | 64.23191
422 | 80.53803 | 80.53803
423 | 156.7784 | 156.7784
424 | 94.5 | 94.5
425 | 78.6 | 78.6
426 | 54 | 54
427 | 85.5 | 85.5
428 | 105 | 105
429 | 105 | 105
430 | 100.5 | 100.5
431 | 81.5 | 81.5
432 | 46 | 46
433 | 89.5 | 89.5
434 | 121.5 | 121.5
435 | 105 | 105
436 | 50.5 | 50.5
437 | 69.39592 | 69.39592
438 | 80.27237 | 80.27237
439 | 83.35875 | 83.35875
440 | 101.5593 | 101.5593
441 | 111.6017 | 111.6017
442 | 135.0565 | 135.0565
443 | 147.2496 | 147.2496
444 | 160.5917 | 160.5917
445 | 169.184 | 169.184
446 | 203.7797 | 203.7797
447 | 172.2483 | 172.2483
448 | 8.9 | 8.9
449 | 90.823 | 90.823
450 | 12.2 | 12.2
451 | 127.4269 | 127.4269
452 | 164.9757 | 164.9757
453 | 79.06313 | 79.06313
454 | 81.23554 | 81.23554
455 | 81.23554 | 81.23554
456 | 21.42959 | 21.42959
457 | 23.48708 | 23.48708
458 | 39.35721 | 39.35721
459 | 82.25219 | 82.25219
460
461 | 80.48338 | 80.48338
462 | 84.99281 | 84.99281
463 | 81.23554 | 81.23554
464
465 | 173.2504 | 173.2504
466 | 111.9072 | 111.9072
467 | 50.56391 | 50.56391
468 | 77.78971 | 77.78971
469 | 81.23554 | 81.23554
470 | 87.05009 | 87.05009
471 | 116.9448 | 116.9448
472 | 102.8071 | 102.8071
473 | 130 | 130
474 | 146 | 146
475 | 90.92952 | 90.92952
476 | 104.8841 | 104.8841
477 | 160.9215 | 160.9215
478 | 149.4944 | 149.4944
479 | 213.6016 | 213.6016
480 | 103.0367 | 103.0367
481 | 107.4556 | 107.4556
482 | 114.6905 | 114.6905
483 | 88 | 88
484 | 124 | 124
485 | 132 | 132
486 | 138 | 138
487 | 140 | 140
488 | 40 | 40
489 | 46 | 46
490 | 65 | 65
491 | 74 | 74
492 | 102.3 | 102.3
493 | 62.97833 | 62.97833
494 | 114.3358 | 114.3358
495 | 15.85438 | 15.85438
496 | 25.32629 | 25.32629
497 | 31.50912 | 31.50912
498 | 50.57777 | 50.57777
499 | 60.03904 | 60.03904
500 | 64.89334 | 64.89334
501 | 269.6882 | 269.6882
502 | 230.1529 | 230.1529
503 | 236.0668 | 236.0668
504 | 173.2504 | 173.2504
505 | 173.2504 | 173.2504
506 | 173.2504 | 173.2504
507 | -7.535881 | -7.535881
508 | 11.40711 | 11.40711
509 | 14.56428 | 14.56428
510 | 44.1075 | 44.1075
511
512 | 92.40512 | 92.40512
513 | 175.9012 | 175.9012
514 | 175.9012 | 175.9012
515 | 173.1003 | 173.1003
516 | 178.1575 | 178.1575
517 | 179.9941 | 179.9941
518 | 181.1165 | 181.1165
519 | 112.1956 | 112.1956
520 | 113.2638 | 113.2638
521 | 133.8328 | 133.8328
522 | 124.546 | 124.546
523 | 127.4849 | 127.4849
524 | 67.54056 | 67.54056
525 | 78.12958 | 78.12958
526 | 71.83003 | 71.83003
527 | 75.52384 | 75.52384
528 | 151.6305 | 151.6305
529 | 174.8401 | 174.8401
530 | 171.9638 | 171.9638
531 | 161.7032 | 161.7032
532 | 9.805361 | 9.805361
533 | 27.96194 | 27.96194
534 | 3.446367 | 3.446367
535 | 40.65649 | 40.65649
536 | 19.6907 | 19.6907
537 | 36.27403 | 36.27403
538 | 11.41293 | 11.41293
539 | 48.40881 | 48.40881
540 | 41.42654 | 41.42654
541 | 53.99005 | 53.99005
542 | 44.92161 | 44.92161
543 | 59.3192 | 59.3192
544 | 14.49988 | 14.49988
545 | 52.42273 | 52.42273
546 | 51.82111 | 51.82111
547 | 51.59009 | 51.59009
548 | 31.16235 | 31.16235
549 | 60.10486 | 60.10486
550 | 55.4768 | 55.4768
551 | 57.01653 | 57.01653
552 | 51.10026 | 51.10026
553 | 75.24353 | 75.24353
554 | 72.94675 | 72.94675
555 | 72.09467 | 72.09467
556 | 50.59153 | 50.59153
557 | 54.24715 | 54.24715
558 | 49.019 | 49.019
559 | 51.8772 | 51.8772
560 | 62.55333 | 62.55333
561 | 65.91435 | 65.91435
562 | 66.81302 | 66.81302
563 | 66.90563 | 66.90563
564 | 72.6718 | 72.6718
565 | 75.62964 | 75.62964
566 | 76.93497 | 76.93497
567 | 75.86194 | 75.86194
568 | 60.58205 | 60.58205
569 | 61.05467 | 61.05467
570 | 60.84718 | 60.84718
571 | 50.9869 | 50.9869
572 | 71.2174 | 71.2174
573 | 72.51325 | 72.51325
574 | 73.08381 | 73.08381
575 | 69.65854 | 69.65854
576 | 82.23729 | 82.23729
577 | 79.29219 | 79.29219
578 | 78.57171 | 78.57171
579 | 75.58058 | 75.58058
580 | 53.29905 | 53.29905
581 | 80.18981 | 80.18981
582 | 38.59168 | 38.59168
583 | 45.23058 | 45.23058
584 | 56.26613 | 56.26613
585 | 78.58785 | 78.58785
586 | 52.84883 | 52.84883
587 | 59.76365 | 59.76365
588 | 60.26799 | 60.26799
589 | 80.43967 | 80.43967
590 | 61.96572 | 61.96572
591 | 69.69554 | 69.69554
592 | 34.83977 | 34.83977
593 | 40.338 | 40.338
594 | 45.36603 | 45.36603
595 | 40.21541 | 40.21541
596 | 43.39337 | 43.39337
597 | 49.73551 | 49.73551
598 | 55.58403 | 55.58403
599 | 51.62905 | 51.62905
600 | 54.03618 | 54.03618
601 | 57.74606 | 57.74606
602 | 60.55782 | 60.55782
603 | 59.37997 | 59.37997
604 | 50.79869 | 50.79869
605 | 55.19244 | 55.19244
606 | 49.26882 | 49.26882
607 | 49.10467 | 49.10467
608 | 56.13121 | 56.13121
609 | 58.93582 | 58.93582
610 | 59.75136 | 59.75136
611 | 62.12178 | 62.12178
612 | 65.02389 | 65.02389
613 | 67.12936 | 67.12936
614 | 68.35142 | 68.35142
615 | 72.3111 | 72.3111
616 | 55.80121 | 55.80121
617 | 58.25734 | 58.25734
618 | 58.54039 | 58.54039
619 | 57.28382 | 57.28382
620 | 60.80031 | 60.80031
621 | 51.09412 | 51.09412
622 | 46.96421 | 46.96421
623 | 66.77055 | 66.77055
624 | 71.79324 | 71.79324
625 | 72.44901 | 72.44901
626 | 73.00979 | 73.00979
627 | 72.79116 | 72.79116
628 | 11.30422 | 11.30422
629 | 7.338136 | 7.338136
630
631
632
633 | 28.9565 | 28.9565
634 | 31.14858 | 31.14858
635 | 39.09474 | 39.09474
636 | 44.78597 | 44.78597
637 | 51.77508 | 51.77508
638 | 63.37816 | 63.37816
639 | 62.3083 | 62.3083
640 | 39.56864 | 39.56864
641 | 133.6536 | 133.6536
642 | 140.3797 | 140.3797
643 | 139.6205 | 139.6205
644 | 152.2892 | 152.2892
645 | 151.2462 | 151.2462
646 | 142.4742 | 142.4742
647 | 137.3523 | 137.3523
648 | 125.5256 | 125.5256
649 | 62.85917 | 62.85917
650 | 42.24256 | 42.24256
651 | 45.93668 | 45.93668
652 | 51.62499 | 51.62499
653 | 53.56837 | 53.56837
654 | 52.9704 | 52.9704
655 | 56.4327 | 56.4327
656 | 52.52324 | 52.52324
657 | 63.96117 | 63.96117
658 | 74.53135 | 74.53135
659 | 77.30996 | 77.30996
660 | 92.06265 | 92.06265
661 | 89.27745 | 89.27745
662 | 90.00043 | 90.00043
663 | 92.69944 | 92.69944
664 | 84.90383 | 84.90383
665 | 84.75818 | 84.75818
666
667
668
669 | 100.5 | 100.5
670 | 163.5 | 163.5
671 | 170.5 | 170.5
672 | 126 | 126
673 | 94.5 | 94.5
674 | 126 | 126
675 | 109.5 | 109.5
676 | 60 | 60
677 | 103 | 103
678 | 77.5 | 77.5
679 | 77.5 | 77.5
680 | 85 | 85
681 | 82.5 | 82.5
682 | 41 | 41
683 | 40 | 40
684 | 51 | 51
685 | 30 | 30
686 | 28 | 28
687 | 48.5 | 48.5
688 | 25.5 | 25.5